## 1
Общество с ограниченной ответственностью "Инженерная геология" (ООО "ИнжГео") | [10 empty] | Общество с ограниченной ответственностью "Инженерная геология" (ООО "ИнжГео")
Юр. адрес: 117279, г. Москва, ул. Миклухо-Маклая, 36 а, этаж 5, пом. XXIII к. 76-84 | [10 empty] | Юр. адрес: 117279, г. Москва, ул. Миклухо-Маклая, 36 а, этаж 5, пом. XXIII к. 76-84 | [8 empty] | нагр |  |  | X0 | Y0 | R |  | нагр |  |  |  | X0 | Y0 | R | нагр |  |  |  | X0 | Y0 | R |  | нагр |  |  |  | X0 | Y0 | R
Телефон/факс +7 (495) 132-30-00, Адрес электронной почты inbox@inj-geo.ru | [10 empty] | Телефон/факс +7 (495) 132-30-00, Адрес электронной почты inbox@inj-geo.ru | [12 empty] | 0 | [7 empty] | 0 | [6 empty] | 0 | [7 empty] | 0
[20 empty] | девиатор | [6 empty] | девиатор | [6 empty] | девиатор | [7 empty] | девиатор
Испытательная лаборатория ООО «ИнжГео» | [10 empty] | Испытательная лаборатория ООО «ИнжГео» | [8 empty] | x0 | Угол | X | Y |  |  |  | x0 |  | Угол | X | Y |  |  | x0 |  | Угол | X | Y |  |  |  | x0 |  | Угол | X | Y
Адрес места осуществления деятельности лаборатории: г. Москва, просп. Вернадского, д. 51, стр. 1 | [10 empty] | Адрес места осуществления деятельности лаборатории: г. Москва, просп. Вернадского, д. 51, стр. 1 | [9 empty] | 0 | [7 empty] | 0 | [6 empty] | 0 | [7 empty] | 0
Телефон +7(910)4557682, E-mail: slg85@mail.ru | [10 empty] | Телефон +7(910)4557682, E-mail: slg85@mail.ru | [9 empty] | 5 | [7 empty] | 5 | [6 empty] | 5 | [7 empty] | 5
[21 empty] | 10 | [7 empty] | 10 | [6 empty] | 10 | [7 empty] | 10
Протокол испытаний № 13-63/22 от 20-11-2022 | [20 empty] | 15 | [7 empty] | 15 | [6 empty] | 15 | [7 empty] | 15
Наименование и адрес заказчика: ООО Регионстрой | [20 empty] | 20 | [7 empty] | 20 | [6 empty] | 20 | [7 empty] | 20
Наименование объекта: Переход трубопровода через р. Енисей | [20 empty] | 25 | [7 empty] | 25 | [6 empty] | 25 | [7 empty] | 25
Наименование используемого метода/методики: ГОСТ 12248.4-2020 | [20 empty] | 30 | [7 empty] | 30 | [6 empty] | 30 | [7 empty] | 30
Условия проведения испытания: температура окружающей среды (18 - 25)0С, влажность воздуха (40 - 75)% | [20 empty] | 35 | [7 empty] | 35 | [6 empty] | 35 | [7 empty] | 35
Дата получение объекта подлежащего испытаниям: 24.10.2022 | [20 empty] | 40 | [7 empty] | 40 | [6 empty] | 40 | [7 empty] | 40
Дата испытания: 25.10.2022-19.11.2022 | [20 empty] | 45 | [7 empty] | 45 | [6 empty] | 45 | [7 empty] | 45
Испытание грунтов методом трехосного сжатия | [10 empty] | Испытание грунтов методом трехосного сжатия | [9 empty] | 50 | [7 empty] | 50 | [6 empty] | 50 | [7 empty] | 50
Лабораторный номер: |  | 1057 | [5 empty] | We, % = | 0.406669122 |  | Лабораторный номер: | [6 empty] | We, % = |  |  | 55 | [7 empty] | 55 | [6 empty] | 55 | [7 empty] | 55
Номер скважины: |  | BH-001 | [5 empty] | ρ, г/см3 = | 1.9 |  | Номер скважины: | [6 empty] | ρ, г/см3 = |  |  | 60 | [7 empty] | 60 | [6 empty] | 60 | [7 empty] | 60
Глубина отбора, м: |  | 1.7 | [5 empty] | ρs, г/см3 = | 2.7 |  | Глубина отбора, м: | [6 empty] | ρs, г/см3 = |  |  | 65 | [7 empty] | 65 | [6 empty] | 65 | [7 empty] | 65
Наименование грунта: |  | Суглинок, после оттаивания текучий, легкий песчанистый | [5 empty] | e, д.е. = | 1.1 |  | Наименование грунта: | [6 empty] | e, д.е. = |  |  | 70 | [7 empty] | 70 | [6 empty] | 70 | [7 empty] | 70
Схема проведения опыта: |  | КД | [5 empty] | IL, д.е. = | 1.082 |  | Схема проведения опыта: | [6 empty] | IL, д.е. = |  |  | 75 | [7 empty] | 75 | [6 empty] | 75 | [7 empty] | 75
Результаты испытаний | [10 empty] | Результаты испытаний | [9 empty] | 80 | [7 empty] | 80 | [6 empty] | 80 | [7 empty] | 80
[21 empty] | 85 | [7 empty] | 85 | [6 empty] | 85 | [7 empty] | 85
[21 empty] | 90 | [7 empty] | 90 | [6 empty] | 90 | [7 empty] | 90
[21 empty] | 95 | [7 empty] | 95 | [6 empty] | 95 | [7 empty] | 95
[21 empty] | 100 | [7 empty] | 100 | [6 empty] | 100 | [7 empty] | 100
[21 empty] | 105 | [7 empty] | 105 | [6 empty] | 105 | [7 empty] | 105
[21 empty] | 110 | [7 empty] | 110 | [6 empty] | 110 | [7 empty] | 110
[21 empty] | 115 | [7 empty] | 115 | [6 empty] | 115 | [7 empty] | 115
[21 empty] | 120 | [7 empty] | 120 | [6 empty] | 120 | [7 empty] | 120
[21 empty] | 125 | [7 empty] | 125 | [6 empty] | 125 | [7 empty] | 125
[21 empty] | 130 | [7 empty] | 130 | [6 empty] | 130 | [7 empty] | 130
[21 empty] | 135 | [7 empty] | 135 | [6 empty] | 135 | [7 empty] | 135
[21 empty] | 140 | [7 empty] | 140 | [6 empty] | 140 | [7 empty] | 140
[21 empty] | 145 | [7 empty] | 145 | [6 empty] | 145 | [7 empty] | 145
[21 empty] | 150 | [7 empty] | 150 | [6 empty] | 150 | [7 empty] | 150
[21 empty] | 155 | [7 empty] | 155 | [6 empty] | 155 | [7 empty] | 155
[21 empty] | 160 | [7 empty] | 160 | [6 empty] | 160 | [7 empty] | 160
[21 empty] | 165 | [7 empty] | 165 | [6 empty] | 165 | [7 empty] | 165
[21 empty] | 170 | [7 empty] | 170 | [6 empty] | 170 | [7 empty] | 170
[21 empty] | 175 | [7 empty] | 175 | [6 empty] | 175 | [7 empty] | 175
[21 empty] | 180 | [7 empty] | 180 | [6 empty] | 180 | [7 empty] | 180
[13 empty] | Давление в камере, Мпа σ3 | Вертикальная нагрузка, Мпа σ1 | Поровое давление, Мпа u
[13 empty] | 0.05 | 0.1448248 |  |  |  |  | 1 | [6 empty] | σ3,кПа | σ1,кПа | u, кПа |  |  |  | 4
[13 empty] | 0.15 | 0.3487854 | [26 empty] | δ3, Мпа | δ1-δ3, МПа | δ1, МПа | δ1, КПа
[13 empty] | 0.25 | 0.5527461 | [20 empty] | С, МПа:
φ, град:
E, Мпа
[26 empty] | x | 0
[26 empty] | y |  |  |  | С, кПа | φ,°
Эффективные значения угла внутреннего трения и удельного сцепления ϕ', С'
[13 empty] | ϕ', град. = | 20
[13 empty] | С', МПа = | 0.015
|  | K0, д.е. | 0.6579799 | Эффективное напряжение, Мпа: |  |  |  |  | 0.03289899
|  | Модуль деформации E0, МПа: |  | Точки нахождения модуля Е0, Мпа (полное напряжение): |  |  |  |  | 0.03289899 | 0.05263839
|  | Модуль деформации E50, МПа: |  | qmax Давление при разрушении образца, Мпа (девиатор): |  |  |  |  | 0.07895758
|  | Коэф. Поперечной деформации, ϑ: |  | 0,5 qmax, Мпа (девиатор): |  |  |  |  | 0.03947879
| Начальник исп. лаборатории: | [6 empty] | Семиколенова Л.Г. |  |  |  |  | Начальник исп. лаборатории: |  |  |  |  | Семиколенова Л.Г.
Лист 1 , всего листов 2 | [11 empty] | Лист 2 , всего листов 2
Частичное воспроизведение протокола испытаний без письменного разрешения ООО «ИнжГео» ЗАПРЕЩАЕТСЯ | [11 empty] | Частичное воспроизведение протокола испытаний без письменного разрешения ООО «ИнжГео» ЗАПРЕЩАЕТСЯ
E0 |  |  | E50 |  | Деформация |  |  |  | Первая прочность |  |  | Вторая прочность |  |  | Третья прочность
devE0 | epsE0 |  | dev50 | epsE50 | dev | eps | ev |  | dev1 | eps1 | ev1 | dev1 | eps1 | ev2 | dev1 | eps1 | ev3
0.0197394 | 0.0006574868 |  | 0.03947879 | 0.00197246 | 0 | 0 | -0.001851325 |  | 0 | 0 | -0.001545236 | 0 | 0 | -0.001644587 | 0 | 0 | -0.001047933
[5 empty] | 0.0197394 | 0.0006574868 | -0.00222159 |  | 0.02607681 | 0.0008685757 | -0.001545236 | 0.054666 | 0.000551768 | -0.001644587 | 0.075 | 0.0004946785 | -0.001047933
Секущая модуля Е0 |  |  | Линия Q max |  | 0.03672529 | 0.001526142 | -0.00222159 |  | 0.0396853 | 0.001530126 | -0.001545236 | 0.09939272 | 0.001504822 | -0.001644587 | 0.1513731 | 0.00149762 | -0.001047933
| 0 |  |  | 0 | 0.03947879 | 0.00197246 | -0.002751764 |  | 0.04741239 | 0.002368843 | -0.002525558 | 0.1061346 | 0.002282163 | -0.002459762 | 0.1630489 | 0.002282055 | -0.004679144
[5 empty] | 0.04232678 | 0.003052284 | -0.002751764 |  | 0.05029904 | 0.003060251 | -0.002525558 | 0.1101969 | 0.003042884 | -0.002459762 | 0.1702641 | 0.003042739 | -0.004679144
[5 empty] | 0.04378071 | 0.003815355 | -0.002751764 |  | 0.05237487 | 0.003825314 | -0.002525558 | 0.1141622 | 0.003803605 | -0.002459762 | 0.1772645 | 0.003803424 | -0.004679144
|  |  | Линия 0,5 Q max |  | 0.04519499 | 0.004578426 | -0.002751764 |  | 0.05440624 | 0.004590377 | -0.002525558 | 0.1180277 | 0.004564326 | -0.002459762 | 0.1840473 | 0.004564109 | -0.004679144
|  |  |  | 0 | 0.04656907 | 0.005341497 | -0.002648175 |  | 0.05639111 | 0.00535544 | -0.002962434 | 0.1217905 | 0.005325047 | -0.002479404 | 0.1906096 | 0.005324794 | -0.004273435
[5 empty] | 0.04790243 | 0.006104568 | -0.002648175 |  | 0.05832744 | 0.006120503 | -0.002962434 | 0.1254476 | 0.006085768 | -0.002479404 | 0.1969484 | 0.006085479 | -0.004273435
[5 empty] | 0.04919454 | 0.006867639 | -0.002648175 |  | 0.06021318 | 0.006885566 | -0.002962434 | 0.1289961 | 0.006846489 | -0.002479404 | 0.2030608 | 0.006846164 | -0.004273435
[5 empty] | 0.05044486 | 0.00763071 | -0.002648175 |  | 0.06204629 | 0.007650629 | -0.002962434 | 0.132433 | 0.00760721 | -0.002479404 | 0.2089438 | 0.007606849 | -0.004273435
[5 empty] | 0.05165288 | 0.008393781 | -0.002450742 |  | 0.06382473 | 0.008415691 | -0.003318792 | 0.1357555 | 0.008367932 | -0.002493276 | 0.2145946 | 0.008367533 | -0.003589054
Коэфф. Точки |  |  |  |  | 0.05281805 | 0.009156852 | -0.002450742 |  | 0.06554645 | 0.009180754 | -0.003318792 | 0.1389605 | 0.009128653 | -0.002493276 | 0.2200103 | 0.009128218 | -0.003589054
[5 empty] | 0.05393985 | 0.009919923 | -0.002450742 |  | 0.06720942 | 0.009945817 | -0.003318792 | 0.1420453 | 0.009889374 | -0.002493276 | 0.2251878 | 0.009888903 | -0.003589054
[5 empty] | 0.05501775 | 0.01068299 | -0.002450742 |  | 0.06881158 | 0.01071088 | -0.003318792 | 0.1450067 | 0.01065009 | -0.002493276 | 0.2301243 | 0.01064959 | -0.003589054
[5 empty] | 0.05605121 | 0.01144606 | -0.00219077 |  | 0.07035089 | 0.01147594 | -0.003598326 | 0.147842 | 0.01141082 | -0.002502378 | 0.2348168 | 0.01141027 | -0.002754714
[5 empty] | 0.05703972 | 0.01220914 | -0.00219077 |  | 0.07182531 | 0.01224101 | -0.003598326 | 0.1505481 | 0.01217154 | -0.002502378 | 0.2392624 | 0.01217096 | -0.002754714
[5 empty] | 0.05798273 | 0.01297221 | -0.00219077 |  | 0.0732328 | 0.01300607 | -0.003598326 | 0.1531222 | 0.01293226 | -0.002502378 | 0.2434582 | 0.01293164 | -0.002754714
[5 empty] | 0.05887972 | 0.01373528 | -0.00219077 |  | 0.07457131 | 0.01377113 | -0.003598326 | 0.1555613 | 0.01369298 | -0.002502378 | 0.2474013 | 0.01369233 | -0.002754714
[5 empty] | 0.05973017 | 0.01449835 | -0.001899561 |  | 0.07583881 | 0.01453619 | -0.003804728 | 0.1578624 | 0.0144537 | -0.002507708 | 0.2510887 | 0.01445301 | -0.00189913
[5 empty] | 0.06053352 | 0.01526142 | -0.001899561 |  | 0.07703324 | 0.01530126 | -0.003804728 | 0.1600227 | 0.01521442 | -0.002507708 | 0.2545174 | 0.0152137 | -0.00189913
[5 empty] | 0.06128927 | 0.01602449 | -0.001899561 |  | 0.07815256 | 0.01606632 | -0.003804728 | 0.1620392 | 0.01597514 | -0.002507708 | 0.2576847 | 0.01597438 | -0.00189913
[5 empty] | 0.06199688 | 0.01678756 | -0.00160842 |  | 0.07919473 | 0.01683138 | -0.00394169 | 0.163909 | 0.01673586 | -0.002507708 | 0.2605875 | 0.01673507 | -0.00189913
[5 empty] | 0.06265581 | 0.01755063 | -0.00160842 |  | 0.08015771 | 0.01759645 | -0.00394169 | 0.1656291 | 0.01749658 | -0.002510267 | 0.263223 | 0.01749575 | -0.001151014
[5 empty] | 0.06326554 | 0.0183137 | -0.00160842 |  | 0.08103945 | 0.01836151 | -0.00394169 | 0.1671967 | 0.01825731 | -0.002510267 | 0.2655881 | 0.01825644 | -0.001151014
[5 empty] | 0.06382554 | 0.01907677 | -0.00160842 |  | 0.08183792 | 0.01912657 | -0.00394169 | 0.1686087 | 0.01901803 | -0.002510267 | 0.26768 | 0.01901712 | -0.001151014
[5 empty] | 0.06433528 | 0.01983985 | -0.00160842 |  | 0.08255106 | 0.01989163 | -0.00394169 | 0.1698623 | 0.01977875 | -0.002510267 | 0.2694957 | 0.01977781 | -0.001151014
[5 empty] | 0.06479423 | 0.02060292 | -0.001348649 |  | 0.08317683 | 0.0206567 | -0.004012904 | 0.1709545 | 0.02053947 | -0.002511054 | 0.2710323 | 0.02053849 | -0.00063908
[5 empty] | 0.06520185 | 0.02136599 | -0.001348649 |  | 0.08371319 | 0.02142176 | -0.004012904 | 0.1718824 | 0.02130019 | -0.002511054 | 0.272287 | 0.02129918 | -0.00063908
[5 empty] | 0.06555763 | 0.02212906 | -0.001348649 |  | 0.0841581 | 0.02218682 | -0.004012904 | 0.172643 | 0.02206091 | -0.002511054 | 0.2732566 | 0.02205986 | -0.00063908
[5 empty] | 0.06586102 | 0.02289213 | -0.001348649 |  | 0.08450952 | 0.02295189 | -0.004020959 | 0.1732458 | 0.02282163 | -0.002500214 | 0.2739596 | 0.02282055 | -0.0004201262
[5 empty] | 0.06613368 | 0.0236552 | -0.001145152 |  | 0.08477391 | 0.02371695 | -0.004020959 | 0.1738267 | 0.02358235 | -0.002500214 | 0.2746218 | 0.02358123 | -0.0004201262
[5 empty] | 0.06641518 | 0.02441827 | -0.001145152 |  | 0.085029 | 0.02448201 | -0.004020959 | 0.1744235 | 0.02434307 | -0.002500214 | 0.2753042 | 0.02434192 | -0.0004201262
[5 empty] | 0.06670575 | 0.02518134 | -0.001145152 |  | 0.08529344 | 0.02524707 | -0.004020959 | 0.175035 | 0.02510379 | -0.002500214 | 0.2760056 | 0.0251026 | -0.0004201262
[5 empty] | 0.06700484 | 0.02594441 | -0.0009712328 |  | 0.08556664 | 0.02601214 | -0.004020959 | 0.1756604 | 0.02586452 | -0.002500214 | 0.2767248 | 0.02586329 | -0.0004201262
[5 empty] | 0.06731188 | 0.02670748 | -0.0009712328 |  | 0.085848 | 0.0267772 | -0.003957263 | 0.1762986 | 0.02662524 | -0.002434582 | 0.2774606 | 0.02662397 | -0.0002623943
[5 empty] | 0.0676263 | 0.02747056 | -0.0009712328 |  | 0.08613691 | 0.02754226 | -0.003957263 | 0.1769486 | 0.02738596 | -0.002434582 | 0.2782118 | 0.02738465 | -0.0002623943
[5 empty] | 0.06794753 | 0.02823363 | -0.0009712328 |  | 0.08643278 | 0.02830733 | -0.003957263 | 0.1776095 | 0.02814668 | -0.002434582 | 0.2789772 | 0.02814534 | -0.0002623943
[5 empty] | 0.06827501 | 0.0289967 | -0.0009712328 |  | 0.086735 | 0.02907239 | -0.003957263 | 0.1782801 | 0.0289074 | -0.002434582 | 0.2797555 | 0.02890602 | -0.0002623943
[5 empty] | 0.06860817 | 0.02975977 | -0.0008154421 |  | 0.08704298 | 0.02983745 | -0.003824353 | 0.1789595 | 0.02966812 | -0.002314752 | 0.2805457 | 0.02966671 | -0.0001311809
[5 empty] | 0.06894645 | 0.03052284 | -0.0008154421 |  | 0.08735611 | 0.03060251 | -0.003824353 | 0.1796467 | 0.03042884 | -0.002314752 | 0.2813465 | 0.03042739 | -0.0001311809
[5 empty] | 0.06928927 | 0.03128591 | -0.0008154421 |  | 0.0876738 | 0.03136758 | -0.003824353 | 0.1803406 | 0.03118956 | -0.002314752 | 0.2821567 | 0.03118808 | -0.0001311809
[5 empty] | 0.06963607 | 0.03204898 | -0.0008154421 |  | 0.08799544 | 0.03213264 | -0.003628795 | 0.1810403 | 0.03195028 | -0.002314752 | 0.2829751 | 0.03194876 | -0.0001311809
[5 empty] | 0.06998627 | 0.03281205 | -0.000673442 |  | 0.08832042 | 0.0328977 | -0.003628795 | 0.1817448 | 0.032711 | -0.002146694 | 0.2838005 | 0.03270945 | -2.224759e-05
[5 empty] | 0.07033933 | 0.03357512 | -0.000673442 |  | 0.08864816 | 0.03366277 | -0.003628795 | 0.1824531 | 0.03347173 | -0.002146694 | 0.2846316 | 0.03347013 | -2.224759e-05
[5 empty] | 0.07069466 | 0.03433819 | -0.000673442 |  | 0.08897805 | 0.03442783 | -0.003628795 | 0.1831641 | 0.03423245 | -0.002146694 | 0.2854674 | 0.03423082 | -2.224759e-05
[5 empty] | 0.0710517 | 0.03510127 | -0.000673442 |  | 0.08930949 | 0.03519289 | -0.003628795 | 0.1838768 | 0.03499317 | -0.001936382 | 0.2863066 | 0.0349915 | -2.224759e-05
[5 empty] | 0.07140988 | 0.03586434 | -0.0005408945 |  | 0.08964187 | 0.03595795 | -0.003377151 | 0.1845903 | 0.03575389 | -0.001936382 | 0.2871479 | 0.03575219 | 6.864383e-05
[5 empty] | 0.07176863 | 0.03662741 | -0.0005408945 |  | 0.08997461 | 0.03672302 | -0.003377151 | 0.1853035 | 0.03651461 | -0.001936382 | 0.2879903 | 0.03651287 | 6.864383e-05
[5 empty] | 0.0721274 | 0.03739048 | -0.0005408945 |  | 0.09030709 | 0.03748808 | -0.003377151 | 0.1860155 | 0.03727533 | -0.001936382 | 0.2888324 | 0.03727356 | 6.864383e-05
[5 empty] | 0.07248561 | 0.03815355 | -0.0005408945 |  | 0.09063872 | 0.03825314 | -0.003377151 | 0.1867251 | 0.03803605 | -0.001936382 | 0.2896732 | 0.03803424 | 6.864383e-05
[5 empty] | 0.07284269 | 0.03891662 | -0.0004134619 |  | 0.09096889 | 0.03901821 | -0.003075984 | 0.1874315 | 0.03879677 | -0.001689787 | 0.2905113 | 0.03879493 | 0.0001457316
[5 empty] | 0.07319807 | 0.03967969 | -0.0004134619 |  | 0.09129701 | 0.03978327 | -0.003075984 | 0.1881336 | 0.03955749 | -0.001689787 | 0.2913456 | 0.03955561 | 0.0001457316
[5 empty] | 0.0735512 | 0.04044276 | -0.0004134619 |  | 0.09162247 | 0.04054833 | -0.003075984 | 0.1888304 | 0.04031822 | -0.001689787 | 0.292175 | 0.0403163 | 0.0001457316
[5 empty] | 0.0739015 | 0.04120583 | -0.0004134619 |  | 0.09194467 | 0.04131339 | -0.003075984 | 0.1895208 | 0.04107894 | -0.001689787 | 0.2929981 | 0.04107698 | 0.0001457316
[5 empty] | 0.0742484 | 0.0419689 | -0.0002868066 |  | 0.09226302 | 0.04207846 | -0.00273186 | 0.190204 | 0.04183966 | -0.001412882 | 0.2938138 | 0.04183767 | 0.0002132541
[5 empty] | 0.07459134 | 0.04273198 | -0.0002868066 |  | 0.09257691 | 0.04284352 | -0.00273186 | 0.1908789 | 0.04260038 | -0.001412882 | 0.2946209 | 0.04259835 | 0.0002132541
[5 empty] | 0.07492975 | 0.04349505 | -0.0002868066 |  | 0.09288574 | 0.04360858 | -0.00273186 | 0.1915444 | 0.0433611 | -0.001412882 | 0.2954182 | 0.04335904 | 0.0002132541
[5 empty] | 0.07526307 | 0.04425812 | -0.0002868066 |  | 0.09318892 | 0.04437365 | -0.00273186 | 0.1921996 | 0.04412182 | -0.001412882 | 0.2962045 | 0.04411972 | 0.0002754495
[5 empty] | 0.07559072 | 0.04502119 | -0.0001565907 |  | 0.09348583 | 0.04513871 | -0.00235134 | 0.1928434 | 0.04488254 | -0.001111639 | 0.2969786 | 0.04488041 | 0.0002754495
[5 empty] | 0.07591214 | 0.04578426 | -0.0001565907 |  | 0.09377588 | 0.04590377 | -0.00235134 | 0.193475 | 0.04564326 | -0.001111639 | 0.2977393 | 0.04564109 | 0.0002754495
[5 empty] | 0.07622677 | 0.04654733 | -0.0001565907 |  | 0.09405847 | 0.04666883 | -0.00235134 | 0.1940931 | 0.04640398 | -0.001111639 | 0.2984854 | 0.04640178 | 0.0002754495
[5 empty] | 0.07653402 | 0.0473104 | -0.0001565907 |  | 0.094333 | 0.0474339 | -0.00235134 | 0.194697 | 0.0471647 | -0.001111639 | 0.2992156 | 0.04716246 | 0.0002754495
[5 empty] | 0.07683335 | 0.04807347 | -1.847644e-05 |  | 0.09459886 | 0.04819896 | -0.001940989 | 0.1952854 | 0.04792543 | -0.000792031 | 0.2999289 | 0.04792315 | 0.000336556
[5 empty] | 0.07712418 | 0.04883654 | -1.847644e-05 |  | 0.09485546 | 0.04896402 | -0.001940989 | 0.1958575 | 0.04868615 | -0.000792031 | 0.3006239 | 0.04868383 | 0.000336556
[5 empty] | 0.07740594 | 0.04959961 | -1.847644e-05 |  | 0.0951022 | 0.04972909 | -0.001940989 | 0.1964122 | 0.04944687 | -0.000792031 | 0.3012996 | 0.04944452 | 0.000336556
[5 empty] | 0.07767807 | 0.05036269 | -1.847644e-05 |  | 0.09533847 | 0.05049415 | -0.001940989 | 0.1969486 | 0.05020759 | -0.000792031 | 0.3019546 | 0.0502052 | 0.000336556
[5 empty] | 0.07793999 | 0.05112576 | 0.0001318739 |  | 0.09556367 | 0.05125921 | -0.001507371 | 0.1974655 | 0.05096831 | -0.0004600293 | 0.3025878 | 0.05096589 | 0.0004008121
[5 empty] | 0.07819115 | 0.05188883 | 0.0001318739 |  | 0.09577721 | 0.05202427 | -0.001507371 | 0.1979621 | 0.05172903 | -0.0004600293 | 0.303198 | 0.05172657 | 0.0004008121
[5 empty] | 0.07843097 | 0.0526519 | 0.0001318739 |  | 0.09597848 | 0.05278934 | -0.001507371 | 0.1984372 | 0.05248975 | -0.0004600293 | 0.303784 | 0.05248726 | 0.0004008121
[5 empty] | 0.07865889 | 0.05341497 | 0.0001318739 |  | 0.09616689 | 0.0535544 | -0.001507371 | 0.19889 | 0.05325047 | -0.0001216065 | 0.3043446 | 0.05324794 | 0.0004008121
[5 empty] | 0.07887434 | 0.05417804 | 0.0002987981 |  | 0.09482478 | 0.05431946 | -0.001057049 | 0.1993193 | 0.05401119 | -0.0001216065 | 0.3048786 | 0.05400862 | 0.0004724558
[5 empty] | 0.07907676 | 0.05494111 | 0.0002987981 |  | 0.09650269 | 0.05508453 | -0.001057049 | 0.1997243 | 0.05477192 | -0.0001216065 | 0.3053848 | 0.05476931 | 0.0004724558
[5 empty] | 0.07926556 | 0.05570418 | 0.0002987981 |  | 0.09664888 | 0.05584959 | -0.001057049 | 0.2001038 | 0.05553264 | -0.0001216065 | 0.3058619 | 0.05552999 | 0.0004724558
[5 empty] | 0.0794402 | 0.05646725 | 0.0002987981 |  | 0.0967798 | 0.05661465 | -0.001057049 | 0.2004569 | 0.05629336 | -0.0001216065 | 0.3063089 | 0.05629068 | 0.0004724558
[5 empty] | 0.0796001 | 0.05723032 | 0.0004866339 |  | 0.09689486 | 0.05737971 | -0.0005965862 | 0.2007825 | 0.05705408 | 0.0002172651 | 0.3067244 | 0.05705136 | 0.0005557256
[5 empty] | 0.0797447 | 0.0579934 | 0.0004866339 |  | 0.09699344 | 0.05814478 | -0.0005965862 | 0.2010797 | 0.0578148 | 0.0002172651 | 0.3071073 | 0.05781205 | 0.0005557256
[5 empty] | 0.07987342 | 0.05875647 | 0.0004866339 |  | 0.09707494 | 0.05890984 | -0.0005965862 | 0.2013475 | 0.05857552 | 0.0002172651 | 0.3074564 | 0.05857273 | 0.0005557256
[5 empty] | 0.0799857 | 0.05951954 | 0.0004866339 |  | 0.09713878 | 0.0596749 | -0.0005965862 | 0.2015848 | 0.05933624 | 0.0002172651 | 0.3077705 | 0.05933342 | 0.0005557256
[5 empty] | 0.07895758 | 0.06028261 | 0.0006997191 |  | 0.09718434 | 0.06043997 | -0.000132547 | 0.2017906 | 0.06009696 | 0.0005506132 | 0.3080484 | 0.0600941 | 0.0006548596
[5 empty] | 0.08015868 | 0.06104568 | 0.0006997191 |  | 0.09721102 | 0.06120503 | -0.000132547 | 0.201964 | 0.06085768 | 0.0005506132 | 0.3027461 | 0.06085479 | 0.0006548596
[5 empty] | 0.08021824 | 0.06180875 | 0.0006997191 |  | 0.09721823 | 0.06197009 | -0.000132547 | 0.2021039 | 0.0616184 | 0.0005506132 | 0.3084908 | 0.06161547 | 0.0006548596
[5 empty] | 0.08025909 | 0.06257182 | 0.0006997191 |  | 0.09720536 | 0.06273515 | -0.000132547 | 0.2022093 | 0.06237913 | 0.0005506132 | 0.3086528 | 0.06237616 | 0.0006548596
[5 empty] | 0.08028067 | 0.06333489 | 0.0009423915 |  | 0.09717181 | 0.06350022 | 0.0003285053 | 0.1987854 | 0.06313985 | 0.0008724656 | 0.3087738 | 0.06313684 | 0.0007740961
[5 empty] | 0.0802824 | 0.06409796 | 0.0009423915 |  | 0.09711699 | 0.06426528 | 0.0003285053 | 0.2023127 | 0.06390057 | 0.0008724656 | 0.3088527 | 0.06389753 | 0.0007740961
[5 empty] | 0.08026373 | 0.06486103 | 0.0009423915 |  | 0.09704029 | 0.06503034 | 0.0003285053 | 0.2023087 | 0.06466129 | 0.0008724656 | 0.3088881 | 0.06465821 | 0.0007740961
[5 empty] | 0.08022407 | 0.0656241 | 0.0009423915 |  | 0.0969411 | 0.06579541 | 0.0003285053 | 0.2022664 | 0.06542201 | 0.0008724656 | 0.3088789 | 0.0654189 | 0.0007740961
[5 empty] | 0.08016287 | 0.06638718 | 0.001218989 |  | 0.09681884 | 0.06656047 | 0.000780007 | 0.2022095 | 0.06618273 | 0.001175249 | 0.3088238 | 0.06617958 | 0.0009176735
[5 empty] | 0.08007956 | 0.06715025 | 0.001218989 |  | 0.0966729 | 0.06732553 | 0.000780007 | 0.2021529 | 0.06694345 | 0.001175249 | 0.3087218 | 0.06694027 | 0.0009176735
[5 empty] | 0.07998417 | 0.06791332 | 0.001218989 |  | 0.09650267 | 0.06809059 | 0.000780007 | 0.2020961 | 0.06770417 | 0.001175249 | 0.3085715 | 0.06770095 | 0.0009176735
[5 empty] | 0.07988854 | 0.06867639 | 0.001218989 |  | 0.09630756 | 0.06885566 | 0.000780007 | 0.2020383 | 0.06846489 | 0.001175249 | 0.3083719 | 0.06846164 | 0.001091171
[5 empty] | 0.07979253 | 0.06943946 | 0.001590759 |  | 0.09609523 | 0.06962072 | 0.00121497 | 0.2019791 | 0.06922562 | 0.001451584 | 0.3081297 | 0.06922232 | 0.001091171
[5 empty] | 0.07969593 | 0.07020253 | 0.001590759 |  | 0.09588046 | 0.07038578 | 0.00121497 | 0.2019177 | 0.06998634 | 0.001451584 | 0.3078797 | 0.06998301 | 0.001091171
[5 empty] | 0.07959857 | 0.0709656 | 0.001590759 |  | 0.09566348 | 0.07115085 | 0.00121497 | 0.2018535 | 0.07074706 | 0.001451584 | 0.3076252 | 0.07074369 | 0.001091171
[5 empty] | 0.07950026 | 0.07172867 | 0.001590759 |  | 0.09544425 | 0.07191591 | 0.00121497 | 0.201786 | 0.07150778 | 0.001711825 | 0.3073654 | 0.07150438 | 0.001091171
[5 empty] | 0.07940082 | 0.07249174 | 0.002107625 |  | 0.09522267 | 0.07268097 | 0.001632453 | 0.2017145 | 0.0722685 | 0.001711825 | 0.3070993 | 0.07226506 | 0.001311124
[5 empty] | 0.07930007 | 0.07325481 | 0.002107625 |  | 0.09499869 | 0.07344603 | 0.001632453 | 0.2016384 | 0.07302922 | 0.001711825 | 0.3068262 | 0.07302575 | 0.001311124
[5 empty] | 0.07919781 | 0.07401789 | 0.002107625 |  | 0.09477223 | 0.0742111 | 0.001632453 | 0.2015571 | 0.07378994 | 0.001711825 | 0.3065452 | 0.07378643 | 0.001311124
[5 empty] | 0.07909387 | 0.07478096 | 0.002107625 |  | 0.09454322 | 0.07497616 | 0.001632453 | 0.20147 | 0.07455066 | 0.001711825 | 0.3062556 | 0.07454712 | 0.001311124
[5 empty] | 0.07898806 | 0.07554403 | 0.002753656 |  | 0.09431159 | 0.07574122 | 0.002048457 | 0.2013764 | 0.07531138 | 0.001968259 | 0.3059563 | 0.0753078 | 0.001583849
[5 empty] | 0.07888019 | 0.0763071 | 0.002753656 |  | 0.09407727 | 0.07650629 | 0.002048457 | 0.2012757 | 0.0760721 | 0.001968259 | 0.3056467 | 0.07606849 | 0.001583849
[5 empty] | 0.07877009 | 0.07707017 | 0.002753656 |  | 0.09384019 | 0.07727135 | 0.002048457 | 0.2011674 | 0.07683283 | 0.001968259 | 0.3053259 | 0.07682917 | 0.001583849
[5 empty] | 0.07865756 | 0.07783324 | 0.002753656 |  | 0.09360028 | 0.07803641 | 0.002480765 | 0.2010507 | 0.07759355 | 0.001968259 | 0.3049929 | 0.07758986 | 0.001583849
[5 empty] | 0.07854243 | 0.07859631 | 0.003512915 |  | 0.09335747 | 0.07880147 | 0.002480765 | 0.2009251 | 0.07835427 | 0.002233172 | 0.3046471 | 0.07835054 | 0.001912462
[5 empty] | 0.0784245 | 0.07935938 | 0.003512915 |  | 0.09311169 | 0.07956654 | 0.002480765 | 0.20079 | 0.07911499 | 0.002233172 | 0.3042875 | 0.07911122 | 0.001912462
[5 empty] | 0.0783036 | 0.08012245 | 0.003512915 |  | 0.09286286 | 0.0803316 | 0.002480765 | 0.2006448 | 0.07987571 | 0.002233172 | 0.3039134 | 0.07987191 | 0.001912462
[5 empty] | 0.07817954 | 0.08088552 | 0.003512915 |  | 0.09261092 | 0.08109666 | 0.002480765 | 0.2004888 | 0.08063643 | 0.002233172 | 0.3035238 | 0.08063259 | 0.001912462
[5 empty] | 0.07805214 | 0.0816486 | 0.004369465 |  | 0.0923558 | 0.08186173 | 0.002947159 | 0.2003214 | 0.08139715 | 0.00251885 | 0.303118 | 0.08139328 | 0.00230008
[5 empty] | 0.0779212 | 0.08241167 | 0.004369465 |  | 0.09209742 | 0.08262679 | 0.002947159 | 0.200142 | 0.08215787 | 0.00251885 | 0.302695 | 0.08215396 | 0.00230008
[5 empty] | 0.07778656 | 0.08317474 | 0.004369465 |  | 0.09183571 | 0.08339185 | 0.002947159 | 0.1999499 | 0.08291859 | 0.00251885 | 0.3022541 | 0.08291465 | 0.00230008
[5 empty] | 0.07764801 | 0.08393781 | 0.004369465 |  | 0.09157061 | 0.08415691 | 0.002947159 | 0.1997447 | 0.08367932 | 0.00251885 | 0.3017945 | 0.08367533 | 0.00230008
[5 empty] | 0.07750538 | 0.08470088 | 0.00530737 |  | 0.09130205 | 0.08492198 | 0.00346542 | 0.1995256 | 0.08444004 | 0.00283758 | 0.3013152 | 0.08443602 | 0.00274982
[5 empty] | 0.07735849 | 0.08546395 | 0.00530737 |  | 0.09102994 | 0.08568704 | 0.00346542 | 0.199292 | 0.08520076 | 0.00283758 | 0.3008154 | 0.0851967 | 0.00274982
[5 empty] | 0.07720715 | 0.08622702 | 0.00530737 |  | 0.09075423 | 0.0864521 | 0.00346542 | 0.1990433 | 0.08596148 | 0.00283758 | 0.3002944 | 0.08595739 | 0.00274982
[5 empty] | 0.07705117 | 0.08699009 | 0.006310693 |  | 0.09047484 | 0.08721717 | 0.00346542 | 0.198779 | 0.0867222 | 0.00283758 | 0.2997512 | 0.08671807 | 0.00274982
[5 empty] | 0.07689037 | 0.08775316 | 0.006310693 |  | 0.0901917 | 0.08798223 | 0.004053329 | 0.1984983 | 0.08748292 | 0.003201647 | 0.299185 | 0.08747876 | 0.003264801
[5 empty] | 0.07672457 | 0.08851623 | 0.006310693 |  | 0.08990474 | 0.08874729 | 0.004053329 | 0.1982007 | 0.08824364 | 0.003201647 | 0.2985951 | 0.08823944 | 0.003264801
[5 empty] | 0.07655357 | 0.08927931 | 0.006310693 |  | 0.08961389 | 0.08951235 | 0.004053329 | 0.1978855 | 0.08900436 | 0.003201647 | 0.2979805 | 0.08900013 | 0.003264801
[5 empty] | 0.07637721 | 0.09004238 | 0.006310693 |  | 0.08931908 | 0.09027742 | 0.004053329 | 0.1975522 | 0.08976508 | 0.003201647 | 0.2973403 | 0.08976081 | 0.003264801
[5 empty] | 0.07619529 | 0.09080545 | 0.007363497 |  | 0.08902024 | 0.09104248 | 0.004728668 | 0.1972001 | 0.0905258 | 0.003623338 | 0.2966739 | 0.0905215 | 0.003848138
[5 empty] | 0.07600763 | 0.09156852 | 0.007363497 |  | 0.0887173 | 0.09180754 | 0.004728668 | 0.1968286 | 0.09128653 | 0.003623338 | 0.2959803 | 0.09128218 | 0.003848138
[5 empty] | 0.07581404 | 0.09233159 | 0.007363497 |  | 0.08841018 | 0.09257261 | 0.004728668 | 0.196437 | 0.09204725 | 0.003623338 | 0.2952586 | 0.09204287 | 0.003848138
[5 empty] | 0.07561434 | 0.09309466 | 0.007363497 |  | 0.08809882 | 0.09333767 | 0.004728668 | 0.1960249 | 0.09280797 | 0.003623338 | 0.2945082 | 0.09280355 | 0.003848138
[5 empty] | 0.07540835 | 0.09385773 | 0.008462392 |  | 0.08778315 | 0.09410273 | 0.005509219 | 0.1955914 | 0.09356869 | 0.004114939 | 0.293728 | 0.09356424 | 0.004502949
[5 empty] | 0.07519852 | 0.0946208 | 0.008462392 |  | 0.08746309 | 0.09486779 | 0.005509219 | 0.1951362 | 0.09432941 | 0.004114939 | 0.2929173 | 0.09432492 | 0.004502949
[5 empty] | 0.07498819 | 0.09538387 | 0.008462392 |  | 0.08713858 | 0.09563286 | 0.005509219 | 0.1946584 | 0.09509013 | 0.004114939 | 0.2920753 | 0.09508561 | 0.004502949
[5 empty] | 0.0747774 | 0.09614694 | 0.008462392 |  | 0.08680954 | 0.09639792 | 0.005509219 | 0.1941575 | 0.09585085 | 0.004114939 | 0.291201 | 0.09584629 | 0.004502949
[5 empty] | 0.07456621 | 0.09691002 | 0.009875648 |  | 0.0864759 | 0.09716298 | 0.006412763 | 0.1936329 | 0.09661157 | 0.004688735 | 0.2902937 | 0.09660698 | 0.005232352
[5 empty] | 0.07435465 | 0.09767309 | 0.009875648 |  | 0.0861376 | 0.09792805 | 0.006412763 | 0.193084 | 0.09737229 | 0.004688735 | 0.2893525 | 0.09736766 | 0.005232352
[5 empty] | 0.07414275 | 0.09843616 | 0.009875648 |  | 0.08579259 | 0.09869311 | 0.006412763 | 0.1925101 | 0.09813301 | 0.004688735 | 0.2883766 | 0.09812835 | 0.005232352
[5 empty] | 0.07393058 | 0.09919923 | 0.009875648 |  | 0.08542515 | 0.09945817 | 0.006412763 | 0.1919107 | 0.09889374 | 0.004688735 | 0.2873651 | 0.09888903 | 0.005232352
[5 empty] | 0.07371816 | 0.0999623 | 0.01162595 |  | 0.08503415 | 0.1002232 | 0.007970764 | 0.191285 | 0.09965446 | 0.005357014 | 0.2863172 | 0.09964972 | 0.006039462
[5 empty] | 0.07350553 | 0.1007254 | 0.01162595 |  | 0.0846224 | 0.1009883 | 0.007970764 | 0.1906326 | 0.1004152 | 0.005357014 | 0.2852321 | 0.1004104 | 0.006039462
[5 empty] | 0.07329274 | 0.1014884 | 0.01162595 |  | 0.08419272 | 0.1017534 | 0.007970764 | 0.1899526 | 0.1011759 | 0.005357014 | 0.2840271 | 0.1011711 | 0.006039462
[5 empty] | 0.07307982 | 0.1022515 | 0.01162595 |  | 0.08374791 | 0.1025184 | 0.007970764 | 0.1892099 | 0.1019366 | 0.005357014 | 0.282599 | 0.1019318 | 0.006039462
[5 empty] | 0.07286683 | 0.1030146 | 0.01359126 |  | 0.08329079 | 0.1032835 | 0.0106718 | 0.1883855 | 0.1026973 | 0.006712315 | 0.2809707 | 0.1026925 | 0.007464505
[5 empty] | 0.07265379 | 0.1037777 | 0.01359126 |  | 0.08282415 | 0.1040485 | 0.0106718 | 0.187489 | 0.1034581 | 0.006712315 | 0.279166 | 0.1034531 | 0.007464505
[5 empty] | 0.07244076 | 0.1045407 | 0.01359126 |  | 0.08235081 | 0.1048136 | 0.0106718 | 0.18653 | 0.1042188 | 0.006712315 | 0.2772087 | 0.1042138 | 0.007464505
[5 empty] | 0.07222776 | 0.1053038 | 0.01359126 |  | 0.08187359 | 0.1055787 | 0.0106718 | 0.1855181 | 0.1049795 | 0.006712315 | 0.2751227 | 0.1049745 | 0.007464505
[5 empty] | 0.07201485 | 0.1060669 | 0.01564951 |  | 0.08139528 | 0.1063437 | 0.01384234 | 0.1844628 | 0.1057402 | 0.00958521 | 0.2729317 | 0.1057352 | 0.009760373
[5 empty] | 0.07180206 | 0.1068299 | 0.01564951 |  | 0.0809187 | 0.1071088 | 0.01384234 | 0.1833736 | 0.1065009 | 0.00958521 | 0.2706596 | 0.1064959 | 0.009760373
[5 empty] | 0.07158944 | 0.107593 | 0.01564951 |  | 0.08044666 | 0.1078739 | 0.01384234 | 0.1822602 | 0.1072617 | 0.00958521 | 0.2683302 | 0.1072566 | 0.009760373
[5 empty] | 0.07137702 | 0.1083561 | 0.01767867 |  | 0.07998196 | 0.1086389 | 0.01384234 | 0.1811322 | 0.1080224 | 0.00958521 | 0.2659674 | 0.1080172 | 0.009760373
[5 empty] | 0.07116485 | 0.1091192 | 0.01767867 |  | 0.07952742 | 0.109404 | 0.01679156 | 0.179999 | 0.1087831 | 0.01307046 | 0.2635949 | 0.1087779 | 0.01240786
[5 empty] | 0.07095297 | 0.1098822 | 0.01767867 |  | 0.07908584 | 0.1101691 | 0.01679156 | 0.1788703 | 0.1095438 | 0.01307046 | 0.2612366 | 0.1095386 | 0.01240786
[5 empty] | 0.07074141 | 0.1106453 | 0.01767867 |  | 0.07866003 | 0.1109341 | 0.01679156 | 0.1777557 | 0.1103046 | 0.01307046 | 0.2589163 | 0.1102993 | 0.01240786
[5 empty] | 0.07053023 | 0.1114084 | 0.01767867 |  | 0.07825281 | 0.1116992 | 0.01679156 | 0.1766647 | 0.1110653 | 0.01307046 | 0.2566577 | 0.11106 | 0.01240786
[5 empty] | 0.07031946 | 0.1121714 | 0.01955667 |  | 0.07786698 | 0.1124642 | 0.01882864 | 0.1756069 | 0.111826 | 0.01620193 | 0.2544849 | 0.1118207 | 0.01488739
[5 empty] | 0.07010913 | 0.1129345 | 0.01955667 |  | 0.07750535 | 0.1132293 | 0.01882864 | 0.1745918 | 0.1125867 | 0.01620193 | 0.2524215 | 0.1125814 | 0.01488739
[5 empty] | 0.0698993 | 0.1136976 | 0.01955667 |  | 0.07717073 | 0.1139944 | 0.01882864 | 0.1736291 | 0.1133474 | 0.01620193 | 0.2504913 | 0.113342 | 0.01488739
[5 empty] | 0.06969001 | 0.1144606 | 0.02116148 |  | 0.07686453 | 0.1147594 | 0.01965219 | 0.1727283 | 0.1141082 | 0.01620193 | 0.2487183 | 0.1141027 | 0.01488739
[5 empty] | 0.06948129 | 0.1152237 | 0.02116148 |  | 0.07658085 | 0.1155245 | 0.01965219 | 0.1718989 | 0.1148689 | 0.01801349 | 0.2471262 | 0.1148634 | 0.01667938
[5 empty] | 0.06927318 | 0.1159868 | 0.02116148 |  | 0.07631834 | 0.1162896 | 0.01965219 | 0.1711506 | 0.1156296 | 0.01801349 | 0.2457388 | 0.1156241 | 0.01667938
[5 empty] | 0.06906573 | 0.1167499 | 0.02116148 |  | 0.07607666 | 0.1170546 | 0.01965219 | 0.1704706 | 0.1163903 | 0.01801349 | 0.2445438 | 0.1163848 | 0.01667938
[5 empty] | 0.06885898 | 0.1175129 | 0.02116148 |  | 0.07585547 | 0.1178197 | 0.01965219 | 0.169802 | 0.117151 | 0.01801349 | 0.2434086 | 0.1171455 | 0.01667938
[5 empty] | 0.06865297 | 0.118276 | 0.02237107 |  | 0.07565444 | 0.1185847 | 0.02030726 | 0.1691414 | 0.1179118 | 0.01865906 | 0.2423184 | 0.1179062 | 0.0178281
[5 empty] | 0.06844774 | 0.1190391 | 0.02237107 |  | 0.07547321 | 0.1193498 | 0.02030726 | 0.1684889 | 0.1186725 | 0.01865906 | 0.2412728 | 0.1186668 | 0.0178281
[5 empty] | 0.06824282 | 0.1198021 | 0.02237107 |  | 0.07531146 | 0.1201149 | 0.02030726 | 0.1678447 | 0.1194332 | 0.01865906 | 0.2402716 | 0.1194275 | 0.0178281
[5 empty] | 0.06803781 | 0.1205652 | 0.02237107 |  | 0.07516885 | 0.1208799 | 0.02090954 | 0.1672089 | 0.1201939 | 0.01865906 | 0.2393146 | 0.1201882 | 0.01893622
[5 empty] | 0.0678327 | 0.1213283 | 0.02334301 |  | 0.07504503 | 0.121645 | 0.02090954 | 0.1665815 | 0.1209546 | 0.01924328 | 0.2384016 | 0.1209489 | 0.01893622
[5 empty] | 0.06762752 | 0.1220914 | 0.02334301 |  | 0.07493967 | 0.1224101 | 0.02090954 | 0.1659627 | 0.1217154 | 0.01924328 | 0.2375321 | 0.1217096 | 0.01893622
[5 empty] | 0.06742228 | 0.1228544 | 0.02334301 |  | 0.07485243 | 0.1231751 | 0.02090954 | 0.1653526 | 0.1224761 | 0.01924328 | 0.2367061 | 0.1224703 | 0.01893622
[5 empty] | 0.06721697 | 0.1236175 | 0.02334301 |  | 0.07478296 | 0.1239402 | 0.02090954 | 0.1647514 | 0.1232368 | 0.01924328 | 0.2359232 | 0.1232309 | 0.01893622
[5 empty] | 0.06701161 | 0.1243806 | 0.0242949 |  | 0.07473093 | 0.1247052 | 0.02145797 | 0.1641591 | 0.1239975 | 0.01977172 | 0.2351831 | 0.1239916 | 0.01999658
[5 empty] | 0.06680621 | 0.1251436 | 0.0242949 |  | 0.074696 | 0.1254703 | 0.02145797 | 0.1635758 | 0.1247583 | 0.01977172 | 0.2344857 | 0.1247523 | 0.01999658
[5 empty] | 0.06660078 | 0.1259067 | 0.0242949 |  | 0.07467783 | 0.1262354 | 0.02145797 | 0.1630016 | 0.125519 | 0.01977172 | 0.2338307 | 0.125513 | 0.01999658
[5 empty] | 0.06639532 | 0.1266698 | 0.0242949 |  | 0.07467608 | 0.1270004 | 0.02145797 | 0.1624368 | 0.1262797 | 0.01977172 | 0.2332178 | 0.1262737 | 0.02099614
[5 empty] | 0.06618985 | 0.1274329 | 0.02521187 |  | 0.07469042 | 0.1277655 | 0.02195148 | 0.1618813 | 0.1270404 | 0.02024413 | 0.2326468 | 0.1270344 | 0.02099614
[5 empty] | 0.06598437 | 0.1281959 | 0.02521187 |  | 0.07472049 | 0.1285306 | 0.02195148 | 0.1613353 | 0.1278011 | 0.02024413 | 0.2321173 | 0.1277951 | 0.02099614
[5 empty] | 0.0657789 | 0.128959 | 0.02521187 |  | 0.07476597 | 0.1292956 | 0.02195148 | 0.1607989 | 0.1285619 | 0.02024413 | 0.2316293 | 0.1285557 | 0.02099614
[5 empty] | 0.06557344 | 0.1297221 | 0.02521187 |  | 0.07482651 | 0.1300607 | 0.02195148 | 0.1602722 | 0.1293226 | 0.02024413 | 0.2311823 | 0.1293164 | 0.02099614
[5 empty] | 0.065368 | 0.1304851 | 0.02607906 |  | 0.07490178 | 0.1308257 | 0.02238902 | 0.1597554 | 0.1300833 | 0.02066023 | 0.2307761 | 0.1300771 | 0.02192182
[5 empty] | 0.06516259 | 0.1312482 | 0.02607906 |  | 0.07499144 | 0.1315908 | 0.02238902 | 0.1592485 | 0.130844 | 0.02066023 | 0.2304106 | 0.1308378 | 0.02192182
[5 empty] | 0.06495722 | 0.1320113 | 0.02607906 |  | 0.07509513 | 0.1323559 | 0.02238902 | 0.1587516 | 0.1316047 | 0.02066023 | 0.2300854 | 0.1315985 | 0.02192182
[5 empty] | 0.0647519 | 0.1327744 | 0.02607906 |  | 0.07521254 | 0.1331209 | 0.02238902 | 0.158265 | 0.1323655 | 0.02066023 | 0.2298002 | 0.1323592 | 0.02276056
[5 empty] | 0.06454663 | 0.1335374 | 0.02688161 |  | 0.07534331 | 0.133886 | 0.02276952 | 0.1577886 | 0.1331262 | 0.02101977 | 0.2295549 | 0.1331198 | 0.02276056
[5 empty] | 0.06434143 | 0.1343005 | 0.02688161 |  | 0.07548712 | 0.1346511 | 0.02276952 | 0.1573225 | 0.1338869 | 0.02101977 | 0.2293491 | 0.1338805 | 0.02276056
[5 empty] | 0.06413631 | 0.1350636 | 0.02688161 |  | 0.07564361 | 0.1354161 | 0.02276952 | 0.156867 | 0.1346476 | 0.02101977 | 0.2291826 | 0.1346412 | 0.02276056
[5 empty] | 0.06393127 | 0.1358266 | 0.02688161 |  | 0.07581245 | 0.1361812 | 0.02276952 | 0.1564221 | 0.1354083 | 0.02101977 | 0.2290552 | 0.1354019 | 0.02276056
[5 empty] | 0.06372633 | 0.1365897 | 0.02760467 |  | 0.0759933 | 0.1369463 | 0.02309191 | 0.155988 | 0.1361691 | 0.02132247 | 0.2289666 | 0.1361626 | 0.0234993
[5 empty] | 0.06352149 | 0.1373528 | 0.02760467 |  | 0.07618582 | 0.1377113 | 0.02309191 | 0.1555647 | 0.1369298 | 0.02132247 | 0.2289166 | 0.1369233 | 0.0234993
[5 empty] | 0.06331675 | 0.1381158 | 0.02760467 |  | 0.07638968 | 0.1384764 | 0.02309191 | 0.1551523 | 0.1376905 | 0.02132247 | 0.2289048 | 0.137684 | 0.0234993
[5 empty] | 0.06311214 | 0.1388789 | 0.02760467 |  | 0.07660453 | 0.1392414 | 0.02309191 | 0.154751 | 0.1384512 | 0.02132247 | 0.2289311 | 0.1384446 | 0.0234993
[5 empty] | 0.06290766 | 0.139642 | 0.02823338 |  | 0.07683003 | 0.1400065 | 0.02335515 | 0.1543609 | 0.139212 | 0.02156807 | 0.2289951 | 0.1392053 | 0.02412498
[5 empty] | 0.06270332 | 0.1404051 | 0.02823338 |  | 0.07706585 | 0.1407716 | 0.02335515 | 0.153982 | 0.1399727 | 0.02156807 | 0.2290967 | 0.139966 | 0.02412498
[5 empty] | 0.06249912 | 0.1411681 | 0.02823338 |  | 0.07731164 | 0.1415366 | 0.02335515 | 0.1536146 | 0.1407334 | 0.02156807 | 0.2292355 | 0.1407267 | 0.02412498
[5 empty] | 0.06229508 | 0.1419312 | 0.02875286 |  | 0.07756707 | 0.1423017 | 0.02355816 | 0.1532587 | 0.1414941 | 0.02156807 | 0.2294113 | 0.1414874 | 0.02412498
[5 empty] | 0.06209121 | 0.1426943 | 0.02875286 |  | 0.0778318 | 0.1430668 | 0.02355816 | 0.1529144 | 0.1422548 | 0.02175631 | 0.2296239 | 0.1422481 | 0.02462454
[5 empty] | 0.06188751 | 0.1434573 | 0.02875286 |  | 0.07810548 | 0.1438318 | 0.02355816 | 0.1525818 | 0.1430156 | 0.02175631 | 0.229873 | 0.1430088 | 0.02462454
[5 empty] | 0.06168399 | 0.1442204 | 0.02875286 |  | 0.07838778 | 0.1445969 | 0.02355816 | 0.1522612 | 0.1437763 | 0.02175631 | 0.2301584 | 0.1437694 | 0.02462454
[5 empty] | 0.06148066 | 0.1449835 | 0.02875286 |  | 0.07867836 | 0.1453619 | 0.02355816 | 0.1519524 | 0.144537 | 0.02188693 | 0.2304797 | 0.1445301 | 0.02462454
[5 empty] | 0.06127754 | 0.1457466 | 0.02914828 |  | 0.07897688 | 0.146127 | 0.02369989 | 0.1516558 | 0.1452977 | 0.02188693 | 0.2308367 | 0.1452908 | 0.02498492
[5 empty] | 0.06107463 | 0.1465096 | 0.02914828 |  | 0.079283 | 0.1468921 | 0.02369989 | 0.1513713 | 0.1460584 | 0.02188693 | 0.2312293 | 0.1460515 | 0.02498492
[5 empty] | 0.06087193 | 0.1472727 | 0.02914828 |  | 0.07959639 | 0.1476571 | 0.02369989 | 0.1510992 | 0.1468192 | 0.02188693 | 0.2316571 | 0.1468122 | 0.02498492
[5 empty] | 0.06066947 | 0.1480358 | 0.02940476 |  | 0.07991669 | 0.1484222 | 0.02377928 | 0.1508394 | 0.1475799 | 0.02188693 | 0.2321198 | 0.1475729 | 0.02498492
[5 empty] | 0.06046724 | 0.1487988 | 0.02940476 |  | 0.08024358 | 0.1491873 | 0.02377928 | 0.1505922 | 0.1483406 | 0.02195965 | 0.2326172 | 0.1483335 | 0.02519305
[5 empty] | 0.05934284 | 0.1495619 | 0.02940476 |  | 0.07928387 | 0.1499523 | 0.02377928 | 0.1503577 | 0.1491013 | 0.02195965 | 0.2331492 | 0.1490942 | 0.02519305
[5 empty] | 0.06006353 | 0.150325 | 0.02940476 |  | 0.08091575 | 0.1507174 | 0.02377928 | 0.1471642 | 0.149862 | 0.02195965 | 0.228926 | 0.1498549 | 0.02519305
[5 empty] | 0.05986207 | 0.1510881 | 0.02949701 |  | 0.08126035 | 0.1514824 | 0.02379726 | 0.1499269 | 0.1506228 | 0.02197605 | 0.2343153 | 0.1506156 | 0.02524138
[5 empty] | 0.05966088 | 0.1518511 | 0.02949701 |  | 0.08161017 | 0.1522475 | 0.02379726 | 0.1497309 | 0.1513835 | 0.02197605 | 0.2349491 | 0.1513763 | 0.02524138