## 1
Общество с ограниченной ответственностью "Инженерная геология" (ООО "ИнжГео") | [10 empty] | Общество с ограниченной ответственностью "Инженерная геология" (ООО "ИнжГео")
Юр. адрес: 117279, г. Москва, ул. Миклухо-Маклая, 36 а, этаж 5, пом. XXIII к. 76-84 | [10 empty] | Юр. адрес: 117279, г. Москва, ул. Миклухо-Маклая, 36 а, этаж 5, пом. XXIII к. 76-84 | [8 empty] | нагр |  |  | X0 | Y0 | R |  | нагр |  |  |  | X0 | Y0 | R | нагр |  |  |  | X0 | Y0 | R |  | нагр |  |  |  | X0 | Y0 | R
Телефон/факс +7 (495) 132-30-00, Адрес электронной почты inbox@inj-geo.ru | [10 empty] | Телефон/факс +7 (495) 132-30-00, Адрес электронной почты inbox@inj-geo.ru | [12 empty] | 0 | [7 empty] | 0 | [6 empty] | 0 | [7 empty] | 0
[20 empty] | девиатор | [6 empty] | девиатор | [6 empty] | девиатор | [7 empty] | девиатор
Испытательная лаборатория ООО «ИнжГео» | [10 empty] | Испытательная лаборатория ООО «ИнжГео» | [8 empty] | x0 | Угол | X | Y |  |  |  | x0 |  | Угол | X | Y |  |  | x0 |  | Угол | X | Y |  |  |  | x0 |  | Угол | X | Y
Адрес места осуществления деятельности лаборатории: г. Москва, просп. Вернадского, д. 51, стр. 1 | [10 empty] | Адрес места осуществления деятельности лаборатории: г. Москва, просп. Вернадского, д. 51, стр. 1 | [9 empty] | 0 | [7 empty] | 0 | [6 empty] | 0 | [7 empty] | 0
Телефон +7(910)4557682, E-mail: slg85@mail.ru | [10 empty] | Телефон +7(910)4557682, E-mail: slg85@mail.ru | [9 empty] | 5 | [7 empty] | 5 | [6 empty] | 5 | [7 empty] | 5
[21 empty] | 10 | [7 empty] | 10 | [6 empty] | 10 | [7 empty] | 10
Протокол испытаний № 13-63/23 от 21-11-2022 | [20 empty] | 15 | [7 empty] | 15 | [6 empty] | 15 | [7 empty] | 15
Наименование и адрес заказчика: ООО Регионстрой | [20 empty] | 20 | [7 empty] | 20 | [6 empty] | 20 | [7 empty] | 20
Наименование объекта: Переход трубопровода через р. Енисей | [20 empty] | 25 | [7 empty] | 25 | [6 empty] | 25 | [7 empty] | 25
Наименование используемого метода/методики: ГОСТ 12248.4-2020 | [20 empty] | 30 | [7 empty] | 30 | [6 empty] | 30 | [7 empty] | 30
Условия проведения испытания: температура окружающей среды (18 - 25)0С, влажность воздуха (40 - 75)% | [20 empty] | 35 | [7 empty] | 35 | [6 empty] | 35 | [7 empty] | 35
Дата получение объекта подлежащего испытаниям: 25.10.2022 | [20 empty] | 40 | [7 empty] | 40 | [6 empty] | 40 | [7 empty] | 40
Дата испытания: 25.10.2022-19.11.2023 | [20 empty] | 45 | [7 empty] | 45 | [6 empty] | 45 | [7 empty] | 45
Испытание грунтов методом трехосного сжатия | [10 empty] | Испытание грунтов методом трехосного сжатия | [9 empty] | 50 | [7 empty] | 50 | [6 empty] | 50 | [7 empty] | 50
Лабораторный номер: |  | 1058 | [5 empty] | We, % = | 0.322890956 |  | Лабораторный номер: | [6 empty] | We, % = |  |  | 55 | [7 empty] | 55 | [6 empty] | 55 | [7 empty] | 55
Номер скважины: |  | BH-032 | [5 empty] | ρ, г/см3 = | 1.9 |  | Номер скважины: | [6 empty] | ρ, г/см3 = |  |  | 60 | [7 empty] | 60 | [6 empty] | 60 | [7 empty] | 60
Глубина отбора, м: |  | 0.9 | [5 empty] | ρs, г/см3 = | 2.72 |  | Глубина отбора, м: | [6 empty] | ρs, г/см3 = |  |  | 65 | [7 empty] | 65 | [6 empty] | 65 | [7 empty] | 65
Наименование грунта: |  | Суглинок, после оттаивания текучепластичный, легкий песчанистый | [5 empty] | e, д.е. = | 1.1 |  | Наименование грунта: | [6 empty] | e, д.е. = |  |  | 70 | [7 empty] | 70 | [6 empty] | 70 | [7 empty] | 70
Схема проведения опыта: |  | КД | [5 empty] | IL, д.е. = | 0.892 |  | Схема проведения опыта: | [6 empty] | IL, д.е. = |  |  | 75 | [7 empty] | 75 | [6 empty] | 75 | [7 empty] | 75
Результаты испытаний | [10 empty] | Результаты испытаний | [9 empty] | 80 | [7 empty] | 80 | [6 empty] | 80 | [7 empty] | 80
[21 empty] | 85 | [7 empty] | 85 | [6 empty] | 85 | [7 empty] | 85
[21 empty] | 90 | [7 empty] | 90 | [6 empty] | 90 | [7 empty] | 90
[21 empty] | 95 | [7 empty] | 95 | [6 empty] | 95 | [7 empty] | 95
[21 empty] | 100 | [7 empty] | 100 | [6 empty] | 100 | [7 empty] | 100
[21 empty] | 105 | [7 empty] | 105 | [6 empty] | 105 | [7 empty] | 105
[21 empty] | 110 | [7 empty] | 110 | [6 empty] | 110 | [7 empty] | 110
[21 empty] | 115 | [7 empty] | 115 | [6 empty] | 115 | [7 empty] | 115
[21 empty] | 120 | [7 empty] | 120 | [6 empty] | 120 | [7 empty] | 120
[21 empty] | 125 | [7 empty] | 125 | [6 empty] | 125 | [7 empty] | 125
[21 empty] | 130 | [7 empty] | 130 | [6 empty] | 130 | [7 empty] | 130
[21 empty] | 135 | [7 empty] | 135 | [6 empty] | 135 | [7 empty] | 135
[21 empty] | 140 | [7 empty] | 140 | [6 empty] | 140 | [7 empty] | 140
[21 empty] | 145 | [7 empty] | 145 | [6 empty] | 145 | [7 empty] | 145
[21 empty] | 150 | [7 empty] | 150 | [6 empty] | 150 | [7 empty] | 150
[21 empty] | 155 | [7 empty] | 155 | [6 empty] | 155 | [7 empty] | 155
[21 empty] | 160 | [7 empty] | 160 | [6 empty] | 160 | [7 empty] | 160
[21 empty] | 165 | [7 empty] | 165 | [6 empty] | 165 | [7 empty] | 165
[21 empty] | 170 | [7 empty] | 170 | [6 empty] | 170 | [7 empty] | 170
[21 empty] | 175 | [7 empty] | 175 | [6 empty] | 175 | [7 empty] | 175
[21 empty] | 180 | [7 empty] | 180 | [6 empty] | 180 | [7 empty] | 180
[13 empty] | Давление в камере, Мпа σ3 | Вертикальная нагрузка, Мпа σ1 | Поровое давление, Мпа u
[13 empty] | 0.05 | 0.1495028 |  |  |  |  | 1 | [6 empty] | σ3,кПа | σ1,кПа | u, кПа |  |  |  | 4
[13 empty] | 0.15 | 0.361208 | [26 empty] | δ3, Мпа | δ1-δ3, МПа | δ1, МПа | δ1, КПа
[13 empty] | 0.25 | 0.5729131 | [20 empty] | С, МПа:
φ, град:
E, Мпа
[26 empty] | x | 0
[26 empty] | y |  |  |  | С, кПа | φ,°
Эффективные значения угла внутреннего трения и удельного сцепления ϕ', С'
[13 empty] | ϕ', град. = | 21
[13 empty] | С', МПа = | 0.015
|  | K0, д.е. | 0.6416321 | Эффективное напряжение, Мпа: |  |  |  |  | 0.0320816
|  | Модуль деформации E0, МПа: |  | Точки нахождения модуля Е0, Мпа (полное напряжение): |  |  |  |  | 0.0320816 | 0.05133056
|  | Модуль деформации E50, МПа: |  | qmax Давление при разрушении образца, Мпа (девиатор): |  |  |  |  | 0.07823771
|  | Коэф. Поперечной деформации, ϑ: |  | 0,5 qmax, Мпа (девиатор): |  |  |  |  | 0.03911886
| Начальник исп. лаборатории: | [6 empty] | Семиколенова Л.Г. |  |  |  |  | Начальник исп. лаборатории: |  |  |  |  | Семиколенова Л.Г.
Лист 1 , всего листов 2 | [11 empty] | Лист 2 , всего листов 2
Частичное воспроизведение протокола испытаний без письменного разрешения ООО «ИнжГео» ЗАПРЕЩАЕТСЯ | [11 empty] | Частичное воспроизведение протокола испытаний без письменного разрешения ООО «ИнжГео» ЗАПРЕЩАЕТСЯ
E0 |  |  | E50 |  | Деформация |  |  |  | Первая прочность |  |  | Вторая прочность |  |  | Третья прочность
devE0 | epsE0 |  | dev50 | epsE50 | dev | eps | ev |  | dev1 | eps1 | ev1 | dev1 | eps1 | ev2 | dev1 | eps1 | ev3
0.01924896 | 0.0006204689 |  | 0.03911886 | 0.001861407 | 0 | 0 | -0.001515467 |  | 0 | 0 | -0.0001972409 | 0 | 0 | -0.0007862241 | 0 | 0 | -0.0005637802
[5 empty] | 0.01924896 | 0.0006204689 | -0.001818561 |  | 0.02985085 | 0.000962209 | -0.0001972409 | 0.05702615 | 0.0005673378 | -0.0007862241 | 0.09687393 | 0.0006573944 | -0.0005637802
Секущая модуля Е0 |  |  | Линия Q max |  | 0.03911886 | 0.001861407 | -0.001818561 |  | 0.04185852 | 0.001530111 | -0.0001972409 | 0.105604 | 0.001550924 | -0.0007862241 | 0.1614565 | 0.001617399 | -0.0005637802
| 0 |  |  | 0 | 0.0402094 | 0.002287539 | -0.0002112352 |  | 0.04975142 | 0.00236734 | -0.002529557 | 0.1128784 | 0.002282858 | -0.004394765 | 0.1707072 | 0.00228386 | -0.001142448
[5 empty] | 0.04285797 | 0.003050052 | -0.0002112352 |  | 0.0524462 | 0.003060221 | -0.002529557 | 0.1176591 | 0.003043811 | -0.004394765 | 0.176469 | 0.003045147 | -0.001142448
[5 empty] | 0.04472508 | 0.003812565 | -0.0002112352 |  | 0.05428993 | 0.003825277 | -0.002529557 | 0.1223098 | 0.003804764 | -0.004394765 | 0.1821143 | 0.003806434 | -0.001142448
|  |  | Линия 0,5 Q max |  | 0.04653308 | 0.004575078 | -0.0002112352 |  | 0.05609991 | 0.004590332 | -0.002529557 | 0.126828 | 0.004565716 | -0.004394765 | 0.1876382 | 0.004567721 | -0.001142448
|  |  |  | 0 | 0.04828141 | 0.005337591 | -0.0004726364 |  | 0.05787414 | 0.005355387 | -0.003009512 | 0.1312108 | 0.005326669 | -0.004193828 | 0.1930359 | 0.005329007 | -0.001714957
[5 empty] | 0.04996951 | 0.006100103 | -0.0004726364 |  | 0.05961064 | 0.006120442 | -0.003009512 | 0.1354557 | 0.006087622 | -0.004193828 | 0.1983025 | 0.006090294 | -0.001714957
[5 empty] | 0.05159683 | 0.006862616 | -0.0004726364 |  | 0.06130744 | 0.006885498 | -0.003009512 | 0.13956 | 0.006848574 | -0.004193828 | 0.2034332 | 0.006851581 | -0.001714957
[5 empty] | 0.0531628 | 0.007625129 | -0.0004726364 |  | 0.06296254 | 0.007650553 | -0.003009512 | 0.143521 | 0.007609527 | -0.004193828 | 0.2084232 | 0.007612868 | -0.001714957
[5 empty] | 0.05466686 | 0.008387642 | -0.0009386426 |  | 0.06457397 | 0.008415608 | -0.003415165 | 0.1473359 | 0.00837048 | -0.003843786 | 0.2132676 | 0.008374154 | -0.002688365
Коэфф. Точки |  |  |  |  | 0.05610845 | 0.009150155 | -0.0009386426 |  | 0.06613973 | 0.009180664 | -0.003415165 | 0.1510022 | 0.009131433 | -0.003843786 | 0.2179616 | 0.009135441 | -0.002688365
[5 empty] | 0.05748702 | 0.009912668 | -0.0009386426 |  | 0.06765785 | 0.009945719 | -0.003415165 | 0.154517 | 0.009892385 | -0.003843786 | 0.2225004 | 0.009896728 | -0.002688365
[5 empty] | 0.05880199 | 0.01067518 | -0.001509926 |  | 0.06912633 | 0.01071077 | -0.003415165 | 0.1578779 | 0.01065334 | -0.003843786 | 0.2268792 | 0.01065801 | -0.002688365
[5 empty] | 0.06005282 | 0.01143769 | -0.001509926 |  | 0.0705432 | 0.01147583 | -0.003745057 | 0.161082 | 0.01141429 | -0.003401046 | 0.2310931 | 0.0114193 | -0.00386084
[5 empty] | 0.06123894 | 0.01220021 | -0.001509926 |  | 0.07190647 | 0.01224088 | -0.003745057 | 0.1641267 | 0.01217524 | -0.003401046 | 0.2351372 | 0.01218059 | -0.00386084
[5 empty] | 0.06235979 | 0.01296272 | -0.001509926 |  | 0.07321416 | 0.01300594 | -0.003745057 | 0.1670092 | 0.0129362 | -0.003401046 | 0.2390069 | 0.01294187 | -0.00386084
[5 empty] | 0.06341481 | 0.01372523 | -0.001509926 |  | 0.07446428 | 0.013771 | -0.003745057 | 0.169727 | 0.01369715 | -0.003401046 | 0.2426971 | 0.01370316 | -0.00386084
[5 empty] | 0.06440344 | 0.01448775 | -0.002087157 |  | 0.07565485 | 0.01453605 | -0.003997734 | 0.1722774 | 0.0144581 | -0.002922018 | 0.2462032 | 0.01446445 | -0.00503055
[5 empty] | 0.06532513 | 0.01525026 | -0.002087157 |  | 0.07678389 | 0.01530111 | -0.003997734 | 0.1746575 | 0.01521905 | -0.002922018 | 0.2495202 | 0.01522574 | -0.00503055
[5 empty] | 0.0661793 | 0.01601277 | -0.002087157 |  | 0.0778494 | 0.01606616 | -0.003997734 | 0.1768649 | 0.01598001 | -0.002922018 | 0.2526434 | 0.01598702 | -0.00503055
[5 empty] | 0.06696541 | 0.01677528 | -0.002087157 |  | 0.07884941 | 0.01683122 | -0.004171739 | 0.1788967 | 0.01674096 | -0.002922018 | 0.2555678 | 0.01674831 | -0.00503055
[5 empty] | 0.06768288 | 0.0175378 | -0.00257101 |  | 0.07978193 | 0.01759627 | -0.004171739 | 0.1807504 | 0.01750191 | -0.002463109 | 0.2582887 | 0.0175096 | -0.005995663
[5 empty] | 0.06833117 | 0.01830031 | -0.00257101 |  | 0.08064498 | 0.01836133 | -0.004171739 | 0.1824231 | 0.01826287 | -0.002463109 | 0.2608013 | 0.01827088 | -0.005995663
[5 empty] | 0.06890971 | 0.01906282 | -0.00257101 |  | 0.08143657 | 0.01912638 | -0.004171739 | 0.1839123 | 0.01902382 | -0.002463109 | 0.2631007 | 0.01903217 | -0.005995663
[5 empty] | 0.06941794 | 0.01982534 | -0.00257101 |  | 0.08215473 | 0.01989144 | -0.004171739 | 0.1852153 | 0.01978477 | -0.002463109 | 0.265182 | 0.01979346 | -0.005995663
[5 empty] | 0.06985529 | 0.02058785 | -0.002862155 |  | 0.08279745 | 0.02065649 | -0.004265615 | 0.1863293 | 0.02054572 | -0.002080727 | 0.2670405 | 0.02055474 | -0.006554345
[5 empty] | 0.07022122 | 0.02135036 | -0.002862155 |  | 0.08336277 | 0.02142155 | -0.004265615 | 0.1872517 | 0.02130668 | -0.002080727 | 0.2686713 | 0.02131603 | -0.006554345
[5 empty] | 0.07051516 | 0.02211287 | -0.002862155 |  | 0.0838487 | 0.0221866 | -0.004265615 | 0.1879799 | 0.02206763 | -0.002080727 | 0.2700696 | 0.02207732 | -0.006554345
[5 empty] | 0.07073655 | 0.02287539 | -0.002862155 |  | 0.08425324 | 0.02295166 | -0.004265615 | 0.1885215 | 0.02282858 | -0.002080727 | 0.2712386 | 0.0228386 | -0.006554345
[5 empty] | 0.0709231 | 0.0236379 | -0.002897292 |  | 0.08458196 | 0.02371671 | -0.004278865 | 0.1890311 | 0.02358953 | -0.001808597 | 0.2723736 | 0.02359989 | -0.00659975
[5 empty] | 0.0711186 | 0.02440041 | -0.002897292 |  | 0.08490277 | 0.02448177 | -0.004278865 | 0.1895599 | 0.02435049 | -0.001808597 | 0.2735576 | 0.02436118 | -0.00659975
[5 empty] | 0.07132257 | 0.02516293 | -0.002897292 |  | 0.08523195 | 0.02524683 | -0.004278865 | 0.1901069 | 0.02511144 | -0.001808597 | 0.2747877 | 0.02512246 | -0.00659975
[5 empty] | 0.07153443 | 0.02592544 | -0.002897292 |  | 0.08556898 | 0.02601188 | -0.004223145 | 0.190671 | 0.02587239 | -0.001808597 | 0.276061 | 0.02588375 | -0.006471061
[5 empty] | 0.07175362 | 0.02668795 | -0.002839953 |  | 0.08591334 | 0.02677694 | -0.004223145 | 0.1912509 | 0.02663334 | -0.001576443 | 0.2773746 | 0.02664504 | -0.006471061
[5 empty] | 0.07197958 | 0.02745047 | -0.002839953 |  | 0.08626452 | 0.02754199 | -0.004223145 | 0.1918456 | 0.0273943 | -0.001576443 | 0.2787257 | 0.02740632 | -0.006471061
[5 empty] | 0.07221176 | 0.02821298 | -0.002839953 |  | 0.086622 | 0.02830705 | -0.004223145 | 0.192454 | 0.02815525 | -0.001576443 | 0.2801113 | 0.02816761 | -0.006471061
[5 empty] | 0.07244958 | 0.02897549 | -0.002839953 |  | 0.08698527 | 0.0290721 | -0.004223145 | 0.1930749 | 0.0289162 | -0.001576443 | 0.2815285 | 0.0289289 | -0.006471061
[5 empty] | 0.07269249 | 0.029738 | -0.002728584 |  | 0.08735381 | 0.02983716 | -0.004105611 | 0.1937072 | 0.02967716 | -0.001369201 | 0.2829744 | 0.02969018 | -0.006232257
[5 empty] | 0.07293992 | 0.03050052 | -0.002728584 |  | 0.08772712 | 0.03060221 | -0.004105611 | 0.1943498 | 0.03043811 | -0.001369201 | 0.2844462 | 0.03045147 | -0.006232257
[5 empty] | 0.07319131 | 0.03126303 | -0.002728584 |  | 0.08810467 | 0.03136727 | -0.004105611 | 0.1950015 | 0.03119906 | -0.001369201 | 0.2859409 | 0.03121276 | -0.006232257
[5 empty] | 0.0734461 | 0.03202554 | -0.002728584 |  | 0.08848595 | 0.03213232 | -0.004105611 | 0.1956613 | 0.03196001 | -0.001182161 | 0.2874557 | 0.03197404 | -0.006232257
[5 empty] | 0.07370373 | 0.03278806 | -0.002567234 |  | 0.08887044 | 0.03289738 | -0.003930522 | 0.1963279 | 0.03272097 | -0.001182161 | 0.2889876 | 0.03273533 | -0.005894909
[5 empty] | 0.07396363 | 0.03355057 | -0.002567234 |  | 0.08925764 | 0.03366243 | -0.003930522 | 0.1970004 | 0.03348192 | -0.001182161 | 0.2905338 | 0.03349662 | -0.005894909
[5 empty] | 0.07422525 | 0.03431308 | -0.002567234 |  | 0.08964702 | 0.03442749 | -0.003930522 | 0.1976775 | 0.03424287 | -0.001182161 | 0.2920913 | 0.0342579 | -0.005894909
[5 empty] | 0.07448802 | 0.03507559 | -0.002567234 |  | 0.09003808 | 0.03519254 | -0.003930522 | 0.1983582 | 0.03500382 | -0.001182161 | 0.2936572 | 0.03501919 | -0.005894909
[5 empty] | 0.07475137 | 0.03583811 | -0.00235995 |  | 0.0904303 | 0.0359576 | -0.003702134 | 0.1990412 | 0.03576478 | -0.001010616 | 0.2952287 | 0.03578048 | -0.00547059
[5 empty] | 0.07501475 | 0.03660062 | -0.00235995 |  | 0.09082315 | 0.03672265 | -0.003702134 | 0.1997256 | 0.03652573 | -0.001010616 | 0.2968028 | 0.03654176 | -0.00547059
[5 empty] | 0.0752776 | 0.03736313 | -0.00235995 |  | 0.09121614 | 0.03748771 | -0.003702134 | 0.2004101 | 0.03728668 | -0.001010616 | 0.2983768 | 0.03730305 | -0.00547059
[5 empty] | 0.07553934 | 0.03812565 | -0.00235995 |  | 0.09160874 | 0.03825277 | -0.003702134 | 0.2010936 | 0.03804764 | -0.000849857 | 0.2999475 | 0.03806434 | -0.00547059
[5 empty] | 0.07579943 | 0.03888816 | -0.00211078 |  | 0.09200044 | 0.03901782 | -0.003424704 | 0.201775 | 0.03880859 | -0.000849857 | 0.3015122 | 0.03882562 | -0.004970874
[5 empty] | 0.07605729 | 0.03965067 | -0.00211078 |  | 0.09239073 | 0.03978288 | -0.003424704 | 0.2024533 | 0.03956954 | -0.000849857 | 0.303068 | 0.03958691 | -0.004970874
[5 empty] | 0.07631238 | 0.04041319 | -0.00211078 |  | 0.09277908 | 0.04054793 | -0.003424704 | 0.2031272 | 0.04033049 | -0.000849857 | 0.304612 | 0.0403482 | -0.004970874
[5 empty] | 0.07656411 | 0.0411757 | -0.001823772 |  | 0.093165 | 0.04131299 | -0.003424704 | 0.2037956 | 0.04109145 | -0.000849857 | 0.3061412 | 0.04110949 | -0.004970874
[5 empty] | 0.07681193 | 0.04193821 | -0.001823772 |  | 0.09354795 | 0.04207804 | -0.003102491 | 0.2044575 | 0.0418524 | -0.0006951767 | 0.3076528 | 0.04187077 | -0.004407333
[5 empty] | 0.07705529 | 0.04270072 | -0.001823772 |  | 0.09392743 | 0.0428431 | -0.003102491 | 0.2051116 | 0.04261335 | -0.0006951767 | 0.3091439 | 0.04263206 | -0.004407333
[5 empty] | 0.07729361 | 0.04346324 | -0.001823772 |  | 0.09430292 | 0.04360815 | -0.003102491 | 0.2057569 | 0.0433743 | -0.0006951767 | 0.3106115 | 0.04339335 | -0.004407333
[5 empty] | 0.07752634 | 0.04422575 | -0.001823772 |  | 0.09467391 | 0.04437321 | -0.003102491 | 0.2063923 | 0.04413526 | -0.0005418668 | 0.3120528 | 0.04415463 | -0.00379154
[5 empty] | 0.07775291 | 0.04498826 | -0.001502974 |  | 0.09503988 | 0.04513826 | -0.002739752 | 0.2070166 | 0.04489621 | -0.0005418668 | 0.3134649 | 0.04491592 | -0.00379154
[5 empty] | 0.07797276 | 0.04575078 | -0.001502974 |  | 0.09540032 | 0.04590332 | -0.002739752 | 0.2076287 | 0.04565716 | -0.0005418668 | 0.3148449 | 0.04567721 | -0.00379154
[5 empty] | 0.07818533 | 0.04651329 | -0.001502974 |  | 0.09575472 | 0.04666837 | -0.002739752 | 0.2082274 | 0.04641812 | -0.0005418668 | 0.3161899 | 0.04643849 | -0.00379154
[5 empty] | 0.07839005 | 0.0472758 | -0.001502974 |  | 0.09610255 | 0.04743343 | -0.002739752 | 0.2088117 | 0.04717907 | -0.0005418668 | 0.317497 | 0.04719978 | -0.00379154
[5 empty] | 0.07858637 | 0.04803831 | -0.001152434 |  | 0.09644331 | 0.04819848 | -0.002340744 | 0.2093804 | 0.04794002 | -0.000385219 | 0.3187632 | 0.04796107 | -0.003135067
[5 empty] | 0.07877373 | 0.04880083 | -0.001152434 |  | 0.09677648 | 0.04896354 | -0.002340744 | 0.2099324 | 0.04870097 | -0.000385219 | 0.3199857 | 0.04872235 | -0.003135067
[5 empty] | 0.07895155 | 0.04956334 | -0.001152434 |  | 0.09710155 | 0.04972859 | -0.002340744 | 0.2104666 | 0.04946193 | -0.000385219 | 0.3211617 | 0.04948364 | -0.003135067
[5 empty] | 0.07911928 | 0.05032585 | -0.001152434 |  | 0.097418 | 0.05049365 | -0.002340744 | 0.2109818 | 0.05022288 | -0.000385219 | 0.3222881 | 0.05024493 | -0.003135067
[5 empty] | 0.07823771 | 0.05108837 | -0.0007762001 |  | 0.09772531 | 0.05125871 | -0.001909724 | 0.211477 | 0.05098383 | -0.0002205253 | 0.3233621 | 0.05100621 | -0.002449487
[5 empty] | 0.07942222 | 0.05185088 | -0.0007762001 |  | 0.09802297 | 0.05202376 | -0.001909724 | 0.2119509 | 0.05174478 | -0.0002205253 | 0.3243809 | 0.0517675 | -0.002449487
[5 empty] | 0.0795563 | 0.05261339 | -0.0007762001 |  | 0.09831048 | 0.05278882 | -0.001909724 | 0.2124025 | 0.05250574 | -0.0002205253 | 0.3253414 | 0.05252879 | -0.002449487
[5 empty] | 0.07967804 | 0.05337591 | -0.0007762001 |  | 0.0985873 | 0.05355387 | -0.001909724 | 0.2128307 | 0.05326669 | -4.307747e-05 | 0.3262408 | 0.05329007 | -0.002449487
[5 empty] | 0.07978688 | 0.05413842 | -0.0003783203 |  | 0.09885294 | 0.05431893 | -0.00145095 | 0.2132343 | 0.05402764 | -4.307747e-05 | 0.3270763 | 0.05405136 | -0.001746373
[5 empty] | 0.07988225 | 0.05490093 | -0.0003783203 |  | 0.09910686 | 0.05508398 | -0.00145095 | 0.2136122 | 0.0547886 | -4.307747e-05 | 0.3278448 | 0.05481265 | -0.001746373
[5 empty] | 0.0799636 | 0.05566344 | -0.0003783203 |  | 0.09934857 | 0.05584904 | -0.00145095 | 0.2139633 | 0.05554955 | -4.307747e-05 | 0.3229131 | 0.05557393 | -0.001746373
[5 empty] | 0.08003036 | 0.05642596 | -0.0003783203 |  | 0.09957754 | 0.05661409 | -0.00145095 | 0.2142865 | 0.0563105 | -4.307747e-05 | 0.3291697 | 0.05633522 | -0.001746373
[5 empty] | 0.08008197 | 0.05718847 | 3.715753e-05 |  | 0.09979326 | 0.05737915 | -0.0009686784 | 0.2145805 | 0.05707145 | 0.0001518325 | 0.3297202 | 0.05709651 | -0.001037297
[5 empty] | 0.08011786 | 0.05795098 | 3.715753e-05 |  | 0.09999522 | 0.0581442 | -0.0009686784 | 0.211208 | 0.05783241 | 0.0001518325 | 0.3301922 | 0.05785779 | -0.001037297
[5 empty] | 0.08013748 | 0.0587135 | 3.715753e-05 |  | 0.1001829 | 0.05890926 | -0.0009686784 | 0.215077 | 0.05859336 | 0.0001518325 | 0.3305829 | 0.05861908 | -0.001037297
[5 empty] | 0.08014027 | 0.05947601 | 3.715753e-05 |  | 0.1003558 | 0.05967431 | -0.0009686784 | 0.2152771 | 0.05935431 | 0.0001518325 | 0.3308892 | 0.05938037 | -0.001037297
[5 empty] | 0.08012565 | 0.06023852 | 0.0004661853 |  | 0.1005134 | 0.06043937 | -0.0004671677 | 0.2154436 | 0.06011526 | 0.0003689128 | 0.3311084 | 0.06014165 | -0.0003338331
[5 empty] | 0.08009307 | 0.06100103 | 0.0004661853 |  | 0.1006551 | 0.06120442 | -0.0004671677 | 0.2155755 | 0.06087622 | 0.0003689128 | 0.3312376 | 0.06090294 | -0.0003338331
[5 empty] | 0.08004197 | 0.06176355 | 0.0004661853 |  | 0.1007805 | 0.06196948 | -0.0004671677 | 0.2156715 | 0.06163717 | 0.0003689128 | 0.3312737 | 0.06166423 | -0.0003338331
[5 empty] | 0.07997178 | 0.06252606 | 0.0004661853 |  | 0.1008891 | 0.06273454 | -0.0004671677 | 0.2157306 | 0.06239812 | 0.0003689128 | 0.331214 | 0.06242551 | -0.0003338331
[5 empty] | 0.07988194 | 0.06328857 | 0.0009047152 |  | 0.09950283 | 0.06349959 | 4.932512e-05 | 0.2157517 | 0.06315908 | 0.0006128714 | 0.3310556 | 0.0631868 | 0.0003524471
[5 empty] | 0.0797719 | 0.06405109 | 0.0009047152 |  | 0.1010536 | 0.06426465 | 4.932512e-05 | 0.2157335 | 0.06392003 | 0.0006128714 | 0.3307955 | 0.06394809 | 0.0003524471
[5 empty] | 0.07964108 | 0.0648136 | 0.0009047152 |  | 0.1011085 | 0.0650297 | 4.932512e-05 | 0.2156751 | 0.06468098 | 0.0006128714 | 0.3304308 | 0.06470937 | 0.0003524471
[5 empty] | 0.07948892 | 0.06557611 | 0.0009047152 |  | 0.1011445 | 0.06579476 | 4.932512e-05 | 0.2155752 | 0.06544193 | 0.0008884166 | 0.3299586 | 0.06547066 | 0.0003524471
[5 empty] | 0.07931509 | 0.06633862 | 0.001350602 |  | 0.1011611 | 0.06655981 | 0.0005765427 | 0.2154327 | 0.06620289 | 0.0008884166 | 0.3293761 | 0.06623195 | 0.001009971
[5 empty] | 0.07913286 | 0.06710114 | 0.001350602 |  | 0.1011578 | 0.06732487 | 0.0005765427 | 0.2152466 | 0.06696384 | 0.0008884166 | 0.3286804 | 0.06699323 | 0.001009971
[5 empty] | 0.07895019 | 0.06786365 | 0.001350602 |  | 0.101134 | 0.06808992 | 0.0005765427 | 0.2150156 | 0.06772479 | 0.0008884166 | 0.327918 | 0.06775452 | 0.001009971
[5 empty] | 0.07876702 | 0.06862616 | 0.001350602 |  | 0.1010892 | 0.06885498 | 0.0005765427 | 0.2147406 | 0.06848574 | 0.0008884166 | 0.3271479 | 0.06851581 | 0.001640232
[5 empty] | 0.07858325 | 0.06938868 | 0.001835909 |  | 0.1010229 | 0.06962003 | 0.001112395 | 0.2144539 | 0.0692467 | 0.001203772 | 0.3263705 | 0.0692771 | 0.001640232
[5 empty] | 0.0783988 | 0.07015119 | 0.001835909 |  | 0.1009396 | 0.07038509 | 0.001112395 | 0.2141678 | 0.07000765 | 0.001203772 | 0.3255856 | 0.07003838 | 0.001640232
[5 empty] | 0.0782136 | 0.0709137 | 0.001835909 |  | 0.1008539 | 0.07115014 | 0.001112395 | 0.2138819 | 0.0707686 | 0.001203772 | 0.3247933 | 0.07079967 | 0.001640232
[5 empty] | 0.07802755 | 0.07167622 | 0.001835909 |  | 0.1007664 | 0.0719152 | 0.001112395 | 0.2135959 | 0.07152956 | 0.001203772 | 0.3239937 | 0.07156096 | 0.001640232
[5 empty] | 0.07784057 | 0.07243873 | 0.002379215 |  | 0.1006768 | 0.07268025 | 0.001743378 | 0.2133097 | 0.07229051 | 0.001578222 | 0.3231868 | 0.07232224 | 0.002262146
[5 empty] | 0.07765257 | 0.07320124 | 0.002379215 |  | 0.100585 | 0.07344531 | 0.001743378 | 0.2130229 | 0.07305146 | 0.001578222 | 0.3223726 | 0.07308353 | 0.002262146
[5 empty] | 0.07746348 | 0.07396375 | 0.002379215 |  | 0.1004907 | 0.07421036 | 0.001743378 | 0.2127353 | 0.07381241 | 0.001578222 | 0.3215512 | 0.07384482 | 0.002262146
[5 empty] | 0.07727321 | 0.07472627 | 0.002379215 |  | 0.1003935 | 0.07497542 | 0.001743378 | 0.2124465 | 0.07457337 | 0.001578222 | 0.3207225 | 0.0746061 | 0.002262146
[5 empty] | 0.07708168 | 0.07548878 | 0.002988167 |  | 0.1002933 | 0.07574048 | 0.00250322 | 0.2121563 | 0.07533432 | 0.002014717 | 0.3198866 | 0.07536739 | 0.002889592
[5 empty] | 0.0768888 | 0.07625129 | 0.002988167 |  | 0.1001897 | 0.07650553 | 0.00250322 | 0.2118644 | 0.07609527 | 0.002014717 | 0.3190436 | 0.07612868 | 0.002889592
[5 empty] | 0.07669449 | 0.07701381 | 0.002988167 |  | 0.1000825 | 0.07727059 | 0.00250322 | 0.2115707 | 0.07685622 | 0.002014717 | 0.3181934 | 0.07688996 | 0.002889592
[5 empty] | 0.07649866 | 0.07777632 | 0.002988167 |  | 0.09997147 | 0.07803564 | 0.00250322 | 0.2112746 | 0.07761718 | 0.002014717 | 0.3173361 | 0.07765125 | 0.002889592
[5 empty] | 0.07630123 | 0.07853883 | 0.003670413 |  | 0.09985626 | 0.0788007 | 0.003374037 | 0.2109761 | 0.07837813 | 0.002514075 | 0.3164718 | 0.07841254 | 0.003536444
[5 empty] | 0.07610211 | 0.07930134 | 0.003670413 |  | 0.09973663 | 0.07956575 | 0.003374037 | 0.2106748 | 0.07913908 | 0.002514075 | 0.3156003 | 0.07917382 | 0.003536444
[5 empty] | 0.07590124 | 0.08006386 | 0.003670413 |  | 0.09961232 | 0.08033081 | 0.003374037 | 0.2103705 | 0.07990003 | 0.002514075 | 0.3147219 | 0.07993511 | 0.003536444
[5 empty] | 0.0756985 | 0.08082637 | 0.003670413 |  | 0.09948306 | 0.08109586 | 0.003374037 | 0.2100629 | 0.08066099 | 0.002514075 | 0.3138365 | 0.0806964 | 0.003536444
[5 empty] | 0.07549384 | 0.08158888 | 0.0044336 |  | 0.09934858 | 0.08186092 | 0.004337949 | 0.2097517 | 0.08142194 | 0.003077111 | 0.3129442 | 0.08145768 | 0.004216577
[5 empty] | 0.07528715 | 0.0823514 | 0.0044336 |  | 0.09920862 | 0.08262597 | 0.004337949 | 0.2094366 | 0.08218289 | 0.003077111 | 0.3120449 | 0.08221897 | 0.004216577
[5 empty] | 0.07507837 | 0.08311391 | 0.0044336 |  | 0.09906291 | 0.08339103 | 0.004337949 | 0.2091173 | 0.08294385 | 0.003077111 | 0.3111387 | 0.08298026 | 0.004216577
[5 empty] | 0.07486739 | 0.08387642 | 0.0044336 |  | 0.09891119 | 0.08415608 | 0.004337949 | 0.2087937 | 0.0837048 | 0.003077111 | 0.3102256 | 0.08374154 | 0.004216577
[5 empty] | 0.07465415 | 0.08463894 | 0.005285377 |  | 0.09875318 | 0.08492114 | 0.005377072 | 0.2084654 | 0.08446575 | 0.003704644 | 0.3093058 | 0.08450283 | 0.004943867
[5 empty] | 0.07443855 | 0.08540145 | 0.005285377 |  | 0.09858861 | 0.08568619 | 0.005377072 | 0.2081321 | 0.0852267 | 0.003704644 | 0.3083791 | 0.08526412 | 0.004943867
[5 empty] | 0.07422052 | 0.08616396 | 0.005285377 |  | 0.09841723 | 0.08645125 | 0.005377072 | 0.2077935 | 0.08598766 | 0.003704644 | 0.3074456 | 0.0860254 | 0.004943867
[5 empty] | 0.07399996 | 0.08692647 | 0.005285377 |  | 0.09823876 | 0.0872163 | 0.005377072 | 0.2074495 | 0.08674861 | 0.003704644 | 0.3065054 | 0.08678669 | 0.004943867
[5 empty] | 0.0737768 | 0.08768899 | 0.006233391 |  | 0.09805293 | 0.08798136 | 0.006473525 | 0.2070997 | 0.08750956 | 0.004397489 | 0.3055585 | 0.08754798 | 0.00573219
[5 empty] | 0.07355095 | 0.0884515 | 0.006233391 |  | 0.09785949 | 0.08874642 | 0.006473525 | 0.2067438 | 0.08827051 | 0.004397489 | 0.3046049 | 0.08830926 | 0.00573219
[5 empty] | 0.07332232 | 0.08921401 | 0.006233391 |  | 0.09765815 | 0.08951147 | 0.006473525 | 0.2063816 | 0.08903147 | 0.004397489 | 0.3036446 | 0.08907055 | 0.00573219
[5 empty] | 0.07309084 | 0.08997653 | 0.006233391 |  | 0.09744867 | 0.09027653 | 0.006473525 | 0.2060128 | 0.08979242 | 0.004397489 | 0.3026778 | 0.08983184 | 0.00573219
[5 empty] | 0.07285641 | 0.09073904 | 0.007285289 |  | 0.09723075 | 0.09104158 | 0.007609426 | 0.2056371 | 0.09055337 | 0.005156463 | 0.3017043 | 0.09059312 | 0.00659542
[5 empty] | 0.07261897 | 0.09150155 | 0.007285289 |  | 0.09700415 | 0.09180664 | 0.007609426 | 0.2052542 | 0.09131433 | 0.005156463 | 0.3007242 | 0.09135441 | 0.00659542
[5 empty] | 0.07237841 | 0.09226406 | 0.007285289 |  | 0.09676859 | 0.09257169 | 0.007609426 | 0.204864 | 0.09207528 | 0.005156463 | 0.2997377 | 0.0921157 | 0.00659542
[5 empty] | 0.07213466 | 0.09302658 | 0.007285289 |  | 0.09652381 | 0.09333675 | 0.007609426 | 0.204466 | 0.09283623 | 0.005156463 | 0.2987446 | 0.09287698 | 0.007547434
[5 empty] | 0.07188763 | 0.09378909 | 0.00844872 |  | 0.09626953 | 0.0941018 | 0.008766893 | 0.20406 | 0.09359718 | 0.005983017 | 0.297745 | 0.09363827 | 0.007547434
[5 empty] | 0.07163725 | 0.0945516 | 0.00844872 |  | 0.0960055 | 0.09486686 | 0.008766893 | 0.203646 | 0.09435814 | 0.005983017 | 0.296739 | 0.09439956 | 0.007547434
[5 empty] | 0.07138342 | 0.09531412 | 0.00844872 |  | 0.09573143 | 0.09563191 | 0.008766893 | 0.2032299 | 0.09511909 | 0.005983017 | 0.2957266 | 0.09516085 | 0.007547434
[5 empty] | 0.07112606 | 0.09607663 | 0.00844872 |  | 0.09544611 | 0.09639697 | 0.008766893 | 0.2028144 | 0.09588004 | 0.005983017 | 0.2947078 | 0.09592213 | 0.007547434
[5 empty] | 0.07086509 | 0.09683914 | 0.00973133 |  | 0.09514597 | 0.09716202 | 0.009992063 | 0.2023992 | 0.09664099 | 0.007139469 | 0.2936827 | 0.09668342 | 0.008602106
[5 empty] | 0.07060042 | 0.09760165 | 0.00973133 |  | 0.09483165 | 0.09792708 | 0.009992063 | 0.201984 | 0.09740195 | 0.007139469 | 0.2926512 | 0.09744471 | 0.008602106
[5 empty] | 0.07033198 | 0.09836417 | 0.00973133 |  | 0.09450422 | 0.09869213 | 0.009992063 | 0.2015683 | 0.0981629 | 0.007139469 | 0.2916135 | 0.09820599 | 0.008602106
[5 empty] | 0.07005967 | 0.09912668 | 0.00973133 |  | 0.09416478 | 0.09945719 | 0.009992063 | 0.201152 | 0.09892385 | 0.008732519 | 0.2905694 | 0.09896728 | 0.008602106
[5 empty] | 0.06978341 | 0.09988919 | 0.01115219 |  | 0.09381438 | 0.1002222 | 0.01145347 | 0.2007347 | 0.09968481 | 0.008732519 | 0.2895192 | 0.09972857 | 0.009773312
[5 empty] | 0.06950198 | 0.1006517 | 0.01115219 |  | 0.09345412 | 0.1009873 | 0.01145347 | 0.2003159 | 0.1004458 | 0.008732519 | 0.2884627 | 0.1004899 | 0.009773312
[5 empty] | 0.06920635 | 0.1014142 | 0.01115219 |  | 0.09308506 | 0.1017524 | 0.01145347 | 0.1998954 | 0.1012067 | 0.008732519 | 0.2873884 | 0.1012511 | 0.009773312
[5 empty] | 0.06889646 | 0.1021767 | 0.01115219 |  | 0.09270829 | 0.1025174 | 0.01145347 | 0.1994729 | 0.1019677 | 0.008732519 | 0.2862818 | 0.1020124 | 0.009773312
[5 empty] | 0.06857456 | 0.1029392 | 0.01372412 |  | 0.09232488 | 0.1032825 | 0.01308143 | 0.199048 | 0.1027286 | 0.0106044 | 0.2851461 | 0.1027737 | 0.01149881
[5 empty] | 0.0682429 | 0.1037018 | 0.01372412 |  | 0.0919359 | 0.1040475 | 0.01308143 | 0.1986204 | 0.1034896 | 0.0106044 | 0.2839847 | 0.103535 | 0.01149881
[5 empty] | 0.06790372 | 0.1044643 | 0.01372412 |  | 0.09154244 | 0.1048126 | 0.01308143 | 0.1981897 | 0.1042505 | 0.0106044 | 0.2828009 | 0.1042963 | 0.01149881
[5 empty] | 0.06755927 | 0.1052268 | 0.01372412 |  | 0.09114558 | 0.1055776 | 0.01308143 | 0.1977556 | 0.1050115 | 0.0106044 | 0.281598 | 0.1050576 | 0.01149881
[5 empty] | 0.0672118 | 0.1059893 | 0.01732997 |  | 0.09074638 | 0.1063427 | 0.01478659 | 0.1973178 | 0.1057724 | 0.01259736 | 0.2803795 | 0.1058189 | 0.01398028
[5 empty] | 0.06686356 | 0.1067518 | 0.01732997 |  | 0.09034594 | 0.1071077 | 0.01478659 | 0.1968759 | 0.1065334 | 0.01259736 | 0.2791487 | 0.1065801 | 0.01398028
[5 empty] | 0.0665168 | 0.1075143 | 0.01732997 |  | 0.08994531 | 0.1078728 | 0.01478659 | 0.1964296 | 0.1072943 | 0.01259736 | 0.2779089 | 0.1073414 | 0.01398028
[5 empty] | 0.06617376 | 0.1082768 | 0.01732997 |  | 0.08954559 | 0.1086379 | 0.01478659 | 0.1959786 | 0.1080553 | 0.01455362 | 0.2766635 | 0.1081027 | 0.01398028
[5 empty] | 0.0658367 | 0.1090393 | 0.02087721 |  | 0.08914784 | 0.1094029 | 0.0164796 | 0.1955225 | 0.1088162 | 0.01455362 | 0.2754159 | 0.108864 | 0.0168067
[5 empty] | 0.06550786 | 0.1098019 | 0.02087721 |  | 0.08875315 | 0.110168 | 0.0164796 | 0.195061 | 0.1095772 | 0.01455362 | 0.2741695 | 0.1096253 | 0.0168067
[5 empty] | 0.0651895 | 0.1105644 | 0.02087721 |  | 0.08836259 | 0.110933 | 0.0164796 | 0.1945938 | 0.1103381 | 0.01455362 | 0.2729275 | 0.1103866 | 0.0168067
[5 empty] | 0.06488385 | 0.1113269 | 0.02087721 |  | 0.08797724 | 0.1116981 | 0.0164796 | 0.1941204 | 0.1110991 | 0.01455362 | 0.2716933 | 0.1111479 | 0.0168067
[5 empty] | 0.06459317 | 0.1120894 | 0.02327328 |  | 0.08759818 | 0.1124631 | 0.01807109 | 0.1936407 | 0.11186 | 0.01631542 | 0.2704704 | 0.1119092 | 0.01956673
[5 empty] | 0.06431971 | 0.1128519 | 0.02327328 |  | 0.08722648 | 0.1132282 | 0.01807109 | 0.1931542 | 0.112621 | 0.01631542 | 0.269262 | 0.1126704 | 0.01956673
[5 empty] | 0.06406527 | 0.1136144 | 0.02327328 |  | 0.08686322 | 0.1139932 | 0.01807109 | 0.1926606 | 0.113382 | 0.01631542 | 0.2680716 | 0.1134317 | 0.01956673
[5 empty] | 0.06382229 | 0.1143769 | 0.02327328 |  | 0.08650948 | 0.1147583 | 0.01807109 | 0.1921596 | 0.1141429 | 0.01631542 | 0.2669024 | 0.114193 | 0.01956673
[5 empty] | 0.06358724 | 0.1151395 | 0.024313 |  | 0.08616633 | 0.1155234 | 0.01947171 | 0.1916508 | 0.1149039 | 0.017725 | 0.2657579 | 0.1149543 | 0.02184906
[5 empty] | 0.06336001 | 0.115902 | 0.024313 |  | 0.08583486 | 0.1162884 | 0.01947171 | 0.1911339 | 0.1156648 | 0.017725 | 0.2646413 | 0.1157156 | 0.02184906
[5 empty] | 0.0631405 | 0.1166645 | 0.024313 |  | 0.08551613 | 0.1170535 | 0.01947171 | 0.1906087 | 0.1164258 | 0.017725 | 0.2635561 | 0.1164769 | 0.02184906
[5 empty] | 0.0629286 | 0.117427 | 0.024313 |  | 0.08521124 | 0.1178185 | 0.01947171 | 0.1900746 | 0.1171867 | 0.017725 | 0.2625057 | 0.1172382 | 0.0232427
[5 empty] | 0.06272422 | 0.1181895 | 0.02524247 |  | 0.08492124 | 0.1185836 | 0.0205921 | 0.1895314 | 0.1179477 | 0.01864968 | 0.2614933 | 0.1179994 | 0.0232427
[5 empty] | 0.06252724 | 0.118952 | 0.02524247 |  | 0.08464722 | 0.1193486 | 0.0205921 | 0.1889764 | 0.1187086 | 0.01864968 | 0.2605224 | 0.1187607 | 0.0232427
[5 empty] | 0.06233756 | 0.1197145 | 0.02524247 |  | 0.08439027 | 0.1201137 | 0.0205921 | 0.1884084 | 0.1194696 | 0.01864968 | 0.2596139 | 0.119522 | 0.0232427
[5 empty] | 0.06215509 | 0.120477 | 0.02524247 |  | 0.08414722 | 0.1208787 | 0.0205921 | 0.1878276 | 0.1202305 | 0.01864968 | 0.2587798 | 0.1202833 | 0.0232427
[5 empty] | 0.0619797 | 0.1212396 | 0.02609936 |  | 0.0839114 | 0.1216438 | 0.02144714 | 0.187234 | 0.1209915 | 0.01941 | 0.2580187 | 0.1210446 | 0.02405872
[5 empty] | 0.06181131 | 0.1220021 | 0.02609936 |  | 0.08368264 | 0.1224088 | 0.02144714 | 0.1866281 | 0.1217524 | 0.01941 | 0.2573289 | 0.1218059 | 0.02405872
[5 empty] | 0.0616498 | 0.1227646 | 0.02609936 |  | 0.08346091 | 0.1231739 | 0.02144714 | 0.1860099 | 0.1225134 | 0.01941 | 0.256709 | 0.1225672 | 0.02405872
[5 empty] | 0.06149508 | 0.1235271 | 0.02609936 |  | 0.08324615 | 0.123939 | 0.02144714 | 0.1853796 | 0.1232743 | 0.01941 | 0.2561574 | 0.1233285 | 0.02405872
[5 empty] | 0.06134703 | 0.1242896 | 0.02688171 |  | 0.08303832 | 0.124704 | 0.02227206 | 0.1847376 | 0.1240353 | 0.02014281 | 0.2556725 | 0.1240897 | 0.02482253
[5 empty] | 0.06120556 | 0.1250521 | 0.02688171 |  | 0.08283738 | 0.1254691 | 0.02227206 | 0.1840839 | 0.1247962 | 0.02014281 | 0.2552529 | 0.124851 | 0.02482253
[5 empty] | 0.06107055 | 0.1258146 | 0.02688171 |  | 0.08264327 | 0.1262341 | 0.02227206 | 0.1834188 | 0.1255572 | 0.02014281 | 0.254897 | 0.1256123 | 0.02482253
[5 empty] | 0.06094191 | 0.1265771 | 0.02688171 |  | 0.08245596 | 0.1269992 | 0.02227206 | 0.1827425 | 0.1263182 | 0.02014281 | 0.2546032 | 0.1263736 | 0.02552821
[5 empty] | 0.06081953 | 0.1273397 | 0.02758755 |  | 0.08227539 | 0.1277642 | 0.02306916 | 0.1820552 | 0.1270791 | 0.02083802 | 0.2543701 | 0.1271349 | 0.02552821
[5 empty] | 0.06070331 | 0.1281022 | 0.02758755 |  | 0.08210151 | 0.1285293 | 0.02306916 | 0.1813572 | 0.1278401 | 0.02083802 | 0.254196 | 0.1278962 | 0.02552821
[5 empty] | 0.06059314 | 0.1288647 | 0.02758755 |  | 0.0819343 | 0.1292943 | 0.02306916 | 0.1806485 | 0.128601 | 0.02083802 | 0.2540795 | 0.1286575 | 0.02552821
[5 empty] | 0.06048892 | 0.1296272 | 0.02758755 |  | 0.08177368 | 0.1300594 | 0.02306916 | 0.1799295 | 0.129362 | 0.02083802 | 0.2540189 | 0.1294187 | 0.02552821
[5 empty] | 0.06039055 | 0.1303897 | 0.02821493 |  | 0.08161963 | 0.1308245 | 0.02382518 | 0.1792003 | 0.1301229 | 0.02148554 | 0.2540128 | 0.13018 | 0.02616981
[5 empty] | 0.06029791 | 0.1311522 | 0.02821493 |  | 0.0814721 | 0.1315895 | 0.02382518 | 0.1784612 | 0.1308839 | 0.02148554 | 0.2540597 | 0.1309413 | 0.02616981
[5 empty] | 0.06021091 | 0.1319147 | 0.02821493 |  | 0.08133103 | 0.1323546 | 0.02382518 | 0.1777123 | 0.1316448 | 0.02148554 | 0.2541579 | 0.1317026 | 0.02616981
[5 empty] | 0.06012944 | 0.1326772 | 0.02821493 |  | 0.08119638 | 0.1331196 | 0.02382518 | 0.1769538 | 0.1324058 | 0.02148554 | 0.254306 | 0.1324639 | 0.02616981
[5 empty] | 0.0600534 | 0.1334398 | 0.02876189 |  | 0.08106812 | 0.1338847 | 0.02452684 | 0.176186 | 0.1331667 | 0.02207524 | 0.2545024 | 0.1332252 | 0.02674141
[5 empty] | 0.05998268 | 0.1342023 | 0.02876189 |  | 0.08094618 | 0.1346497 | 0.02452684 | 0.1754091 | 0.1339277 | 0.02207524 | 0.2547455 | 0.1339865 | 0.02674141
[5 empty] | 0.05991719 | 0.1349648 | 0.02876189 |  | 0.08083052 | 0.1354148 | 0.02452684 | 0.1746233 | 0.1346886 | 0.02207524 | 0.2550339 | 0.1347478 | 0.02674141
[5 empty] | 0.0598568 | 0.1357273 | 0.02876189 |  | 0.08072111 | 0.1361798 | 0.02516088 | 0.1738287 | 0.1354496 | 0.02207524 | 0.255366 | 0.135509 | 0.02674141
[5 empty] | 0.05980143 | 0.1364898 | 0.02922647 |  | 0.08061788 | 0.1369449 | 0.02516088 | 0.1730256 | 0.1362105 | 0.02259705 | 0.2557402 | 0.1362703 | 0.02723709
[5 empty] | 0.05975097 | 0.1372523 | 0.02922647 |  | 0.08052081 | 0.13771 | 0.02516088 | 0.1722143 | 0.1369715 | 0.02259705 | 0.2561551 | 0.1370316 | 0.02723709
[5 empty] | 0.0597053 | 0.1380148 | 0.02922647 |  | 0.08042983 | 0.138475 | 0.02516088 | 0.1713948 | 0.1377324 | 0.02259705 | 0.256609 | 0.1377929 | 0.02723709
[5 empty] | 0.05966434 | 0.1387774 | 0.02922647 |  | 0.0803449 | 0.1392401 | 0.02516088 | 0.1705674 | 0.1384934 | 0.02259705 | 0.2571005 | 0.1385542 | 0.02723709
[5 empty] | 0.05962797 | 0.1395399 | 0.0296067 |  | 0.08026599 | 0.1400051 | 0.02571403 | 0.1697324 | 0.1392543 | 0.02304084 | 0.257628 | 0.1393155 | 0.0276509
[5 empty] | 0.05959609 | 0.1403024 | 0.0296067 |  | 0.08019303 | 0.1407702 | 0.02571403 | 0.1688899 | 0.1400153 | 0.02304084 | 0.2581899 | 0.1400768 | 0.0276509
[5 empty] | 0.0595686 | 0.1410649 | 0.0296067 |  | 0.08012599 | 0.1415352 | 0.02571403 | 0.1680401 | 0.1407763 | 0.02304084 | 0.2587847 | 0.1408381 | 0.0276509
[5 empty] | 0.05954539 | 0.1418274 | 0.0296067 |  | 0.08006482 | 0.1423003 | 0.02571403 | 0.1671832 | 0.1415372 | 0.02304084 | 0.259411 | 0.1415993 | 0.0276509
[5 empty] | 0.05952635 | 0.1425899 | 0.02990064 |  | 0.08000948 | 0.1430653 | 0.02617302 | 0.1663195 | 0.1422982 | 0.02339653 | 0.2600671 | 0.1423606 | 0.02797693
[5 empty] | 0.05951139 | 0.1433524 | 0.02990064 |  | 0.07995991 | 0.1438304 | 0.02617302 | 0.1654492 | 0.1430591 | 0.02339653 | 0.2607515 | 0.1431219 | 0.02797693
[5 empty] | 0.0595004 | 0.1441149 | 0.02990064 |  | 0.07991607 | 0.1445955 | 0.02617302 | 0.1645724 | 0.1438201 | 0.02339653 | 0.2614626 | 0.1438832 | 0.02797693
[5 empty] | 0.05949327 | 0.1448775 | 0.02990064 |  | 0.07987792 | 0.1453605 | 0.02617302 | 0.1636893 | 0.144581 | 0.02339653 | 0.262199 | 0.1446445 | 0.02797693
[5 empty] | 0.05948991 | 0.14564 | 0.03010631 |  | 0.0798454 | 0.1461256 | 0.02652458 | 0.1628003 | 0.145342 | 0.02365401 | 0.2629591 | 0.1454058 | 0.02820923
[5 empty] | 0.0594902 | 0.1464025 | 0.03010631 |  | 0.07981848 | 0.1468906 | 0.02652458 | 0.1619054 | 0.1461029 | 0.02365401 | 0.2637414 | 0.1461671 | 0.02820923
[5 empty] | 0.05949405 | 0.147165 | 0.03010631 |  | 0.07979711 | 0.1476557 | 0.02652458 | 0.1610049 | 0.1468639 | 0.02365401 | 0.2645443 | 0.1469283 | 0.02820923
[5 empty] | 0.05950134 | 0.1479275 | 0.03010631 |  | 0.07978123 | 0.1484207 | 0.02652458 | 0.160099 | 0.1476248 | 0.02365401 | 0.2653662 | 0.1476896 | 0.02820923
[5 empty] | 0.05951198 | 0.14869 | 0.03022176 |  | 0.07977082 | 0.1491858 | 0.02675543 | 0.1591879 | 0.1483858 | 0.02380319 | 0.2662057 | 0.1484509 | 0.02834189
[5 empty] | 0.05952585 | 0.1494525 | 0.03022176 |  | 0.078481 | 0.1499508 | 0.02675543 | 0.1582719 | 0.1491467 | 0.02380319 | 0.2670612 | 0.1492122 | 0.02834189
[5 empty] | 0.05863569 | 0.150215 | 0.03022176 |  | 0.07976616 | 0.1507159 | 0.02675543 | 0.1543079 | 0.1499077 | 0.02380319 | 0.2628031 | 0.1499735 | 0.02834189
[5 empty] | 0.05956291 | 0.1509776 | 0.03024796 |  | 0.07977183 | 0.151481 | 0.02684138 | 0.1564256 | 0.1506686 | 0.02383791 | 0.268814 | 0.1507348 | 0.02837241
[5 empty] | 0.05958588 | 0.1517401 | 0.03024796 |  | 0.07978276 | 0.152246 | 0.02684138 | 0.1554957 | 0.1514296 | 0.02383791 | 0.2697083 | 0.1514961 | 0.02837241