## 1
Общество с ограниченной ответственностью "Инженерная геология" (ООО "ИнжГео") | [10 empty] | Общество с ограниченной ответственностью "Инженерная геология" (ООО "ИнжГео")
Юр. адрес: 117279, г. Москва, ул. Миклухо-Маклая, 36 а, этаж 5, пом. XXIII к. 76-84 | [10 empty] | Юр. адрес: 117279, г. Москва, ул. Миклухо-Маклая, 36 а, этаж 5, пом. XXIII к. 76-84 | [8 empty] | нагр |  |  | X0 | Y0 | R |  | нагр |  |  |  | X0 | Y0 | R | нагр |  |  |  | X0 | Y0 | R |  | нагр |  |  |  | X0 | Y0 | R
Телефон/факс +7 (495) 132-30-00, Адрес электронной почты inbox@inj-geo.ru | [10 empty] | Телефон/факс +7 (495) 132-30-00, Адрес электронной почты inbox@inj-geo.ru | [12 empty] | 0 | [7 empty] | 0 | [6 empty] | 0 | [7 empty] | 0
[20 empty] | девиатор | [6 empty] | девиатор | [6 empty] | девиатор | [7 empty] | девиатор
Испытательная лаборатория ООО «ИнжГео» | [10 empty] | Испытательная лаборатория ООО «ИнжГео» | [8 empty] | x0 | Угол | X | Y |  |  |  | x0 |  | Угол | X | Y |  |  | x0 |  | Угол | X | Y |  |  |  | x0 |  | Угол | X | Y
Адрес места осуществления деятельности лаборатории: г. Москва, просп. Вернадского, д. 51, стр. 1 | [10 empty] | Адрес места осуществления деятельности лаборатории: г. Москва, просп. Вернадского, д. 51, стр. 1 | [9 empty] | 0 | [7 empty] | 0 | [6 empty] | 0 | [7 empty] | 0
Телефон +7(910)4557682, E-mail: slg85@mail.ru | [10 empty] | Телефон +7(910)4557682, E-mail: slg85@mail.ru | [9 empty] | 5 | [7 empty] | 5 | [6 empty] | 5 | [7 empty] | 5
[21 empty] | 10 | [7 empty] | 10 | [6 empty] | 10 | [7 empty] | 10
Протокол испытаний № 13-63/24 от 22-11-2022 | [20 empty] | 15 | [7 empty] | 15 | [6 empty] | 15 | [7 empty] | 15
Наименование и адрес заказчика: ООО Регионстрой | [20 empty] | 20 | [7 empty] | 20 | [6 empty] | 20 | [7 empty] | 20
Наименование объекта: Переход трубопровода через р. Енисей | [20 empty] | 25 | [7 empty] | 25 | [6 empty] | 25 | [7 empty] | 25
Наименование используемого метода/методики: ГОСТ 12248.4-2020 | [20 empty] | 30 | [7 empty] | 30 | [6 empty] | 30 | [7 empty] | 30
Условия проведения испытания: температура окружающей среды (18 - 25)0С, влажность воздуха (40 - 75)% | [20 empty] | 35 | [7 empty] | 35 | [6 empty] | 35 | [7 empty] | 35
Дата получение объекта подлежащего испытаниям: 26.10.2022 | [20 empty] | 40 | [7 empty] | 40 | [6 empty] | 40 | [7 empty] | 40
Дата испытания: 25.10.2022-19.11.2024 | [20 empty] | 45 | [7 empty] | 45 | [6 empty] | 45 | [7 empty] | 45
Испытание грунтов методом трехосного сжатия | [10 empty] | Испытание грунтов методом трехосного сжатия | [9 empty] | 50 | [7 empty] | 50 | [6 empty] | 50 | [7 empty] | 50
Лабораторный номер: |  | 1059 | [5 empty] | We, % = | 0.322852279 |  | Лабораторный номер: | [6 empty] | We, % = |  |  | 55 | [7 empty] | 55 | [6 empty] | 55 | [7 empty] | 55
Номер скважины: |  | BH-050 | [5 empty] | ρ, г/см3 = | 1.9 |  | Номер скважины: | [6 empty] | ρ, г/см3 = |  |  | 60 | [7 empty] | 60 | [6 empty] | 60 | [7 empty] | 60
Глубина отбора, м: |  | 3 | [5 empty] | ρs, г/см3 = | 2.74 |  | Глубина отбора, м: | [6 empty] | ρs, г/см3 = |  |  | 65 | [7 empty] | 65 | [6 empty] | 65 | [7 empty] | 65
Наименование грунта: |  | Суглинок, после оттаивания текучий, легкий песчанистый | [5 empty] | e, д.е. = | 1.1 |  | Наименование грунта: | [6 empty] | e, д.е. = |  |  | 70 | [7 empty] | 70 | [6 empty] | 70 | [7 empty] | 70
Схема проведения опыта: |  | КД | [5 empty] | IL, д.е. = | 1.061 |  | Схема проведения опыта: | [6 empty] | IL, д.е. = |  |  | 75 | [7 empty] | 75 | [6 empty] | 75 | [7 empty] | 75
Результаты испытаний | [10 empty] | Результаты испытаний | [9 empty] | 80 | [7 empty] | 80 | [6 empty] | 80 | [7 empty] | 80
[21 empty] | 85 | [7 empty] | 85 | [6 empty] | 85 | [7 empty] | 85
[21 empty] | 90 | [7 empty] | 90 | [6 empty] | 90 | [7 empty] | 90
[21 empty] | 95 | [7 empty] | 95 | [6 empty] | 95 | [7 empty] | 95
[21 empty] | 100 | [7 empty] | 100 | [6 empty] | 100 | [7 empty] | 100
[21 empty] | 105 | [7 empty] | 105 | [6 empty] | 105 | [7 empty] | 105
[21 empty] | 110 | [7 empty] | 110 | [6 empty] | 110 | [7 empty] | 110
[21 empty] | 115 | [7 empty] | 115 | [6 empty] | 115 | [7 empty] | 115
[21 empty] | 120 | [7 empty] | 120 | [6 empty] | 120 | [7 empty] | 120
[21 empty] | 125 | [7 empty] | 125 | [6 empty] | 125 | [7 empty] | 125
[21 empty] | 130 | [7 empty] | 130 | [6 empty] | 130 | [7 empty] | 130
[21 empty] | 135 | [7 empty] | 135 | [6 empty] | 135 | [7 empty] | 135
[21 empty] | 140 | [7 empty] | 140 | [6 empty] | 140 | [7 empty] | 140
[21 empty] | 145 | [7 empty] | 145 | [6 empty] | 145 | [7 empty] | 145
[21 empty] | 150 | [7 empty] | 150 | [6 empty] | 150 | [7 empty] | 150
[21 empty] | 155 | [7 empty] | 155 | [6 empty] | 155 | [7 empty] | 155
[21 empty] | 160 | [7 empty] | 160 | [6 empty] | 160 | [7 empty] | 160
[21 empty] | 165 | [7 empty] | 165 | [6 empty] | 165 | [7 empty] | 165
[21 empty] | 170 | [7 empty] | 170 | [6 empty] | 170 | [7 empty] | 170
[21 empty] | 175 | [7 empty] | 175 | [6 empty] | 175 | [7 empty] | 175
[21 empty] | 180 | [7 empty] | 180 | [6 empty] | 180 | [7 empty] | 180
[13 empty] | Давление в камере, Мпа σ3 | Вертикальная нагрузка, Мпа σ1 | Поровое давление, Мпа u
[13 empty] | 0.05 | 0.1543762 |  |  |  |  | 1 | [6 empty] | σ3,кПа | σ1,кПа | u, кПа |  |  |  | 4
[13 empty] | 0.15 | 0.3741749 | [26 empty] | δ3, Мпа | δ1-δ3, МПа | δ1, МПа | δ1, КПа
[13 empty] | 0.25 | 0.5939736 | [20 empty] | С, МПа:
φ, град:
E, Мпа
[26 empty] | x | 0
[26 empty] | y |  |  |  | С, кПа | φ,°
Эффективные значения угла внутреннего трения и удельного сцепления ϕ', С'
[13 empty] | ϕ', град. = | 22
[13 empty] | С', МПа = | 0.015
|  | K0, д.е. | 0.6253934 | Эффективное напряжение, Мпа: |  |  |  |  | 0.03126967
|  | Модуль деформации E0, МПа: |  | Точки нахождения модуля Е0, Мпа (полное напряжение): |  |  |  |  | 0.03126967 | 0.05003147
|  | Модуль деформации E50, МПа: |  | qmax Давление при разрушении образца, Мпа (девиатор): |  |  |  |  | 0.07739243
|  | Коэф. Поперечной деформации, ϑ: |  | 0,5 qmax, Мпа (девиатор): |  |  |  |  | 0.03869622
| Начальник исп. лаборатории: | [6 empty] | Семиколенова Л.Г. |  |  |  |  | Начальник исп. лаборатории: |  |  |  |  | Семиколенова Л.Г.
Лист 1 , всего листов 2 | [11 empty] | Лист 2 , всего листов 2
Частичное воспроизведение протокола испытаний без письменного разрешения ООО «ИнжГео» ЗАПРЕЩАЕТСЯ | [11 empty] | Частичное воспроизведение протокола испытаний без письменного разрешения ООО «ИнжГео» ЗАПРЕЩАЕТСЯ
E0 |  |  | E50 |  | Деформация |  |  |  | Первая прочность |  |  | Вторая прочность |  |  | Третья прочность
devE0 | epsE0 |  | dev50 | epsE50 | dev | eps | ev |  | dev1 | eps1 | ev1 | dev1 | eps1 | ev2 | dev1 | eps1 | ev3
0.0187618 | 0.0005858669 |  | 0.03869622 | 0.001757601 | 0 | 0 | -0.001446616 |  | 0 | 0 | -0.001451547 | 0 | 0 | -0.002115408 | 0 | 0 | -0.001000267
[5 empty] | 0.0187618 | 0.0005858669 | -0.001735939 |  | 0.03 | 0.0009367974 | -0.001451547 | 0.06388984 | 0.0007150757 | -0.002115408 | 0.07223445 | 0.000433776 | -0.001000267
Секущая модуля Е0 |  |  | Линия Q max |  | 0.03869622 | 0.001757601 | -0.001735939 |  | 0.04343936 | 0.001530141 | -0.001451547 | 0.1120874 | 0.001824755 | -0.002115408 | 0.1719868 | 0.001502254 | -0.001000267
| 0 |  |  | 0 | 0.03987578 | 0.002285974 | -0.003015721 |  | 0.05218809 | 0.002370408 | -0.002337028 | 0.1146815 | 0.002286986 | -0.001812663 | 0.1841042 | 0.002282124 | -7.906567e-05
[5 empty] | 0.04225853 | 0.003047965 | -0.003015721 |  | 0.05523578 | 0.003060283 | -0.002337028 | 0.1215679 | 0.003049315 | -0.001812663 | 0.1915062 | 0.003042833 | -7.906567e-05
[5 empty] | 0.04387464 | 0.003809956 | -0.003015721 |  | 0.05743703 | 0.003825354 | -0.002337028 | 0.1257042 | 0.003811644 | -0.001812663 | 0.1986144 | 0.003803541 | -7.906567e-05
|  |  | Линия 0,5 Q max |  | 0.04543565 | 0.004571948 | -0.003015721 |  | 0.05958873 | 0.004590424 | -0.002337028 | 0.1297351 | 0.004573972 | -0.001812663 | 0.205433 | 0.004564249 | -7.906567e-05
|  |  |  | 0 | 0.04694167 | 0.005333939 | -0.002972961 |  | 0.06168903 | 0.005355495 | -0.002306193 | 0.1336584 | 0.005336301 | -0.001808151 | 0.211966 | 0.005324957 | -0.0001061525
[5 empty] | 0.0483928 | 0.00609593 | -0.002972961 |  | 0.06373602 | 0.006120566 | -0.002306193 | 0.1374718 | 0.00609863 | -0.001808151 | 0.2182174 | 0.006085665 | -0.0001061525
[5 empty] | 0.04978914 | 0.006857922 | -0.002972961 |  | 0.06572784 | 0.006885637 | -0.002306193 | 0.1411733 | 0.006860959 | -0.001808151 | 0.2241915 | 0.006846373 | -0.0001061525
[5 empty] | 0.05113078 | 0.007619913 | -0.002972961 |  | 0.06766261 | 0.007650707 | -0.002306193 | 0.1447607 | 0.007623287 | -0.001808151 | 0.2298921 | 0.007607081 | -0.0001061525
[5 empty] | 0.05241783 | 0.008381904 | -0.002891775 |  | 0.06953845 | 0.008415778 | -0.002239519 | 0.1482318 | 0.008385616 | -0.001799113 | 0.2353234 | 0.00836779 | -0.0001512705
Коэфф. Точки |  |  |  |  | 0.05365039 | 0.009143896 | -0.002891775 |  | 0.07135348 | 0.009180849 | -0.002239519 | 0.1515844 | 0.009147945 | -0.001799113 | 0.2404895 | 0.009128498 | -0.0001512705
[5 empty] | 0.05482856 | 0.009905887 | -0.002891775 |  | 0.07310581 | 0.009945919 | -0.002239519 | 0.1548164 | 0.009910274 | -0.001799113 | 0.2453943 | 0.009889206 | -0.0001512705
[5 empty] | 0.05595243 | 0.01066788 | -0.002891775 |  | 0.07479358 | 0.01071099 | -0.002239519 | 0.1579256 | 0.0106726 | -0.001799113 | 0.2500421 | 0.01064991 | -0.0001512705
[5 empty] | 0.05702211 | 0.01142987 | -0.002780762 |  | 0.07641491 | 0.01147606 | -0.00214529 | 0.1609098 | 0.01143493 | -0.001786079 | 0.2544367 | 0.01141062 | -0.00020518
[5 empty] | 0.0580377 | 0.01219186 | -0.002780762 |  | 0.0779679 | 0.01224113 | -0.00214529 | 0.1637669 | 0.01219726 | -0.001786079 | 0.2585824 | 0.01217133 | -0.00020518
[5 empty] | 0.0589993 | 0.01295385 | -0.002780762 |  | 0.0794507 | 0.0130062 | -0.00214529 | 0.1664946 | 0.01295959 | -0.001786079 | 0.2624832 | 0.01293204 | -0.00020518
[5 empty] | 0.05990701 | 0.01371584 | -0.002780762 |  | 0.08086141 | 0.01377127 | -0.00214529 | 0.1690909 | 0.01372192 | -0.001786079 | 0.2661431 | 0.01369275 | -0.00020518
[5 empty] | 0.06076092 | 0.01447783 | -0.002648523 |  | 0.08219815 | 0.01453634 | -0.002031785 | 0.1715536 | 0.01448425 | -0.001769578 | 0.2695662 | 0.01445345 | -0.0002586412
[5 empty] | 0.06156115 | 0.01523983 | -0.002648523 |  | 0.08345906 | 0.01530141 | -0.002031785 | 0.1738804 | 0.01524657 | -0.001769578 | 0.2727565 | 0.01521416 | -0.0002586412
[5 empty] | 0.06230778 | 0.01600182 | -0.002648523 |  | 0.08464225 | 0.01606649 | -0.002031785 | 0.1760692 | 0.0160089 | -0.001769578 | 0.2757182 | 0.01597487 | -0.0002586412
[5 empty] | 0.06300092 | 0.01676381 | -0.002503658 |  | 0.08574584 | 0.01683156 | -0.002031785 | 0.1781179 | 0.01677123 | -0.001750141 | 0.2784553 | 0.01673558 | -0.0003024145
[5 empty] | 0.06364067 | 0.0175258 | -0.002503658 |  | 0.08676795 | 0.01759663 | -0.001907288 | 0.1800243 | 0.01753356 | -0.001750141 | 0.2809718 | 0.01749629 | -0.0003024145
[5 empty] | 0.06422714 | 0.01828779 | -0.002503658 |  | 0.08770671 | 0.0183617 | -0.001907288 | 0.1817862 | 0.01829589 | -0.001750141 | 0.2832719 | 0.018257 | -0.0003024145
[5 empty] | 0.06476041 | 0.01904978 | -0.002503658 |  | 0.08856023 | 0.01912677 | -0.001907288 | 0.1834014 | 0.01905822 | -0.001750141 | 0.2853595 | 0.0190177 | -0.0003024145
[5 empty] | 0.06524059 | 0.01981177 | -0.002503658 |  | 0.08932664 | 0.01989184 | -0.00178008 | 0.1848677 | 0.01982055 | -0.001750141 | 0.2872389 | 0.01977841 | -0.0003024145
[5 empty] | 0.06566777 | 0.02057376 | -0.002354768 |  | 0.09000406 | 0.02065691 | -0.00178008 | 0.1861831 | 0.02058288 | -0.001728296 | 0.2889139 | 0.02053912 | -0.0003272603
[5 empty] | 0.06604207 | 0.02133576 | -0.002354768 |  | 0.09059061 | 0.02142198 | -0.00178008 | 0.1873453 | 0.0213452 | -0.001728296 | 0.2903887 | 0.02129983 | -0.0003272603
[5 empty] | 0.06636358 | 0.02209775 | -0.002354768 |  | 0.09108441 | 0.02218705 | -0.00178008 | 0.1883522 | 0.02210753 | -0.001728296 | 0.2916674 | 0.02206054 | -0.0003272603
[5 empty] | 0.0666326 | 0.02285974 | -0.002206585 |  | 0.09148357 | 0.02295212 | -0.00178008 | 0.1892016 | 0.02286986 | -0.001728296 | 0.2927693 | 0.02282124 | -0.0003273711
[5 empty] | 0.06688662 | 0.02362173 | -0.002206585 |  | 0.09179468 | 0.02371719 | -0.001657465 | 0.1899875 | 0.02363219 | -0.001700651 | 0.2938661 | 0.02358195 | -0.0003273711
[5 empty] | 0.06715292 | 0.02438372 | -0.002206585 |  | 0.09209543 | 0.02448226 | -0.001657465 | 0.1908033 | 0.02439452 | -0.001700651 | 0.2950028 | 0.02434266 | -0.0003273711
[5 empty] | 0.06743071 | 0.02514571 | -0.002206585 |  | 0.09240465 | 0.02524733 | -0.001657465 | 0.191647 | 0.02515685 | -0.001700651 | 0.2961773 | 0.02510337 | -0.0003273711
[5 empty] | 0.06771922 | 0.0259077 | -0.002206585 |  | 0.09272175 | 0.0260124 | -0.001657465 | 0.1925168 | 0.02591918 | -0.001700651 | 0.2973871 | 0.02586408 | -0.0003273711
[5 empty] | 0.06801766 | 0.0266697 | -0.002043019 |  | 0.09304617 | 0.02677748 | -0.001533154 | 0.1934109 | 0.02668151 | -0.001644773 | 0.2986299 | 0.02662479 | -0.0003121369
[5 empty] | 0.06832523 | 0.02743169 | -0.002043019 |  | 0.09337734 | 0.02754255 | -0.001533154 | 0.1943274 | 0.02744383 | -0.001644773 | 0.2999032 | 0.02738549 | -0.0003121369
[5 empty] | 0.06864115 | 0.02819368 | -0.002043019 |  | 0.09371471 | 0.02830762 | -0.001533154 | 0.1952644 | 0.02820616 | -0.001644773 | 0.3012049 | 0.0281462 | -0.0003121369
[5 empty] | 0.06896464 | 0.02895567 | -0.002043019 |  | 0.09405769 | 0.02907269 | -0.001533154 | 0.1962202 | 0.02896849 | -0.001644773 | 0.3025325 | 0.02890691 | -0.0003121369
[5 empty] | 0.0692949 | 0.02971766 | -0.001861353 |  | 0.09440572 | 0.02983776 | -0.001403103 | 0.1971929 | 0.02973082 | -0.001558568 | 0.3038837 | 0.02966762 | -0.0002832723
[5 empty] | 0.06963115 | 0.03047965 | -0.001861353 |  | 0.09475824 | 0.03060283 | -0.001403103 | 0.1981806 | 0.03049315 | -0.001558568 | 0.3052561 | 0.03042833 | -0.0002832723
[5 empty] | 0.06997261 | 0.03124164 | -0.001861353 |  | 0.09511467 | 0.0313679 | -0.001403103 | 0.1991815 | 0.03125548 | -0.001558568 | 0.3066474 | 0.03118903 | -0.0002832723
[5 empty] | 0.07031848 | 0.03200363 | -0.001861353 |  | 0.09547445 | 0.03213297 | -0.001403103 | 0.2001937 | 0.03201781 | -0.001443897 | 0.3080553 | 0.03194974 | -0.0002411117
[5 empty] | 0.07066799 | 0.03276563 | -0.001661859 |  | 0.09583701 | 0.03289804 | -0.001265984 | 0.2012155 | 0.03278014 | -0.001443897 | 0.3094773 | 0.03271045 | -0.0002411117
[5 empty] | 0.07102034 | 0.03352762 | -0.001661859 |  | 0.09620179 | 0.03366311 | -0.001265984 | 0.2022449 | 0.03354246 | -0.001443897 | 0.3109111 | 0.03347116 | -0.0002411117
[5 empty] | 0.07137474 | 0.03428961 | -0.001661859 |  | 0.09656821 | 0.03442818 | -0.001265984 | 0.2032801 | 0.03430479 | -0.001443897 | 0.3123545 | 0.03423187 | -0.0002411117
[5 empty] | 0.07173042 | 0.0350516 | -0.001661859 |  | 0.09693572 | 0.03519325 | -0.001265984 | 0.2043193 | 0.03506712 | -0.001443897 | 0.3138049 | 0.03499257 | -0.0002411117
[5 empty] | 0.07208657 | 0.03581359 | -0.00144481 |  | 0.09730373 | 0.03595832 | -0.001120467 | 0.2053605 | 0.03582945 | -0.001302622 | 0.3152602 | 0.03575328 | -0.0001859894
[5 empty] | 0.07244243 | 0.03657558 | -0.00144481 |  | 0.09767168 | 0.03672339 | -0.001120467 | 0.2064021 | 0.03659178 | -0.001302622 | 0.3167179 | 0.03651399 | -0.0001859894
[5 empty] | 0.07279719 | 0.03733757 | -0.00144481 |  | 0.09803901 | 0.03748847 | -0.001120467 | 0.2074421 | 0.03735411 | -0.001302622 | 0.3181757 | 0.0372747 | -0.0001859894
[5 empty] | 0.07315008 | 0.03809956 | -0.00144481 |  | 0.09840515 | 0.03825354 | -0.001120467 | 0.2084787 | 0.03811644 | -0.001302622 | 0.3196312 | 0.03803541 | -0.0001859894
[5 empty] | 0.0735003 | 0.03886156 | -0.001210479 |  | 0.09876954 | 0.03901861 | -0.0009652216 | 0.20951 | 0.03887877 | -0.001136605 | 0.3210821 | 0.03879612 | -0.0001182398
[5 empty] | 0.07384707 | 0.03962355 | -0.001210479 |  | 0.09913159 | 0.03978368 | -0.0009652216 | 0.2105342 | 0.03964109 | -0.001136605 | 0.322526 | 0.03955682 | -0.0001182398
[5 empty] | 0.0741896 | 0.04038554 | -0.001210479 |  | 0.09949075 | 0.04054875 | -0.0009652216 | 0.2115494 | 0.04040342 | -0.001136605 | 0.3239606 | 0.04031753 | -0.0001182398
[5 empty] | 0.07452711 | 0.04114753 | -0.001210479 |  | 0.09984645 | 0.04131382 | -0.0007989199 | 0.2125539 | 0.04116575 | -0.001136605 | 0.3253836 | 0.04107824 | -0.0001182398
[5 empty] | 0.07485881 | 0.04190952 | -0.0009591381 |  | 0.1001981 | 0.04207889 | -0.0007989199 | 0.2135457 | 0.04192808 | -0.0009477085 | 0.3267925 | 0.04183895 | -3.819715e-05
[5 empty] | 0.07518392 | 0.04267151 | -0.0009591381 |  | 0.1005452 | 0.04284396 | -0.0007989199 | 0.214523 | 0.04269041 | -0.0009477085 | 0.3281851 | 0.04259966 | -3.819715e-05
[5 empty] | 0.07550163 | 0.0434335 | -0.0009591381 |  | 0.1008871 | 0.04360903 | -0.0007989199 | 0.215484 | 0.04345274 | -0.0009477085 | 0.329559 | 0.04336036 | -3.819715e-05
[5 empty] | 0.07581118 | 0.04419549 | -0.0009591381 |  | 0.1012233 | 0.0443741 | -0.0007989199 | 0.2164268 | 0.04421507 | -0.0009477085 | 0.3309118 | 0.04412107 | -3.819715e-05
[5 empty] | 0.07611177 | 0.04495749 | -0.0006910607 |  | 0.1015531 | 0.04513917 | -0.0006202321 | 0.2173496 | 0.0449774 | -0.0007377929 | 0.3322412 | 0.04488178 | 5.38042e-05
[5 empty] | 0.07640261 | 0.04571948 | -0.0006910607 |  | 0.1018762 | 0.04590424 | -0.0006202321 | 0.2182505 | 0.04573972 | -0.0007377929 | 0.3335449 | 0.04564249 | 5.38042e-05
[5 empty] | 0.07668292 | 0.04648147 | -0.0006910607 |  | 0.1021917 | 0.04666931 | -0.0006202321 | 0.2191277 | 0.04650205 | -0.0007377929 | 0.3348204 | 0.0464032 | 5.38042e-05
[5 empty] | 0.07695191 | 0.04724346 | -0.0006910607 |  | 0.1024993 | 0.04743439 | -0.0006202321 | 0.2199793 | 0.04726438 | -0.0007377929 | 0.3360655 | 0.0471639 | 5.38042e-05
[5 empty] | 0.0772088 | 0.04800545 | -0.0004065193 |  | 0.1027983 | 0.04819946 | -0.0004278289 | 0.2208035 | 0.04802671 | -0.0005087202 | 0.3372777 | 0.04792461 | 0.0001574299
[5 empty] | 0.0774528 | 0.04876744 | -0.0004065193 |  | 0.1030882 | 0.04896453 | -0.0004278289 | 0.2215985 | 0.04878904 | -0.0005087202 | 0.3384548 | 0.04868532 | 0.0001574299
[5 empty] | 0.07768311 | 0.04952943 | -0.0004065193 |  | 0.1033683 | 0.0497296 | -0.0004278289 | 0.2223624 | 0.04955137 | -0.0005087202 | 0.3395945 | 0.04944603 | 0.0001574299
[5 empty] | 0.07789897 | 0.05029143 | -0.0004065193 |  | 0.1036382 | 0.05049467 | -0.0004278289 | 0.2230933 | 0.0503137 | -0.0005087202 | 0.3406942 | 0.05020674 | 0.0001574299
[5 empty] | 0.07809957 | 0.05105342 | -0.0001057864 |  | 0.1038973 | 0.05125974 | -0.0002203809 | 0.2237894 | 0.05107603 | -0.0002623522 | 0.3417517 | 0.05096745 | 0.0002723456
[5 empty] | 0.07828413 | 0.05181541 | -0.0001057864 |  | 0.1041449 | 0.05202481 | -0.0002203809 | 0.2244489 | 0.05183835 | -0.0002623522 | 0.3427647 | 0.05172815 | 0.0002723456
[5 empty] | 0.07739243 | 0.0525774 | -0.0001057864 |  | 0.1043806 | 0.05278988 | -0.0002203809 | 0.22507 | 0.05260068 | -0.0002623522 | 0.3437308 | 0.05248886 | 0.0002723456
[5 empty] | 0.07860199 | 0.05333939 | -0.0001057864 |  | 0.1046037 | 0.05355495 | -0.0002203809 | 0.2256507 | 0.05336301 | -0.0002623522 | 0.3446476 | 0.05324957 | 0.0002723456
[5 empty] | 0.07873371 | 0.05410138 | 0.0002108651 |  | 0.1048137 | 0.05432002 | 3.441147e-06 | 0.2261892 | 0.05412534 | -5.504867e-07 | 0.3455128 | 0.05401028 | 0.0003982171
[5 empty] | 0.07884625 | 0.05486337 | 0.0002108651 |  | 0.10501 | 0.05508509 | 3.441147e-06 | 0.2266837 | 0.05488767 | -5.504867e-07 | 0.3463241 | 0.05477099 | 0.0003982171
[5 empty] | 0.07893882 | 0.05562536 | 0.0002108651 |  | 0.1051921 | 0.05585016 | 3.441147e-06 | 0.2271324 | 0.05565 | -5.504867e-07 | 0.3470791 | 0.05553169 | 0.0003982171
[5 empty] | 0.07901062 | 0.05638736 | 0.0002108651 |  | 0.1053594 | 0.05661523 | 3.441147e-06 | 0.2275333 | 0.05641233 | -5.504867e-07 | 0.3477754 | 0.0562924 | 0.0003982171
[5 empty] | 0.07906088 | 0.05714935 | 0.0005431626 |  | 0.1055113 | 0.0573803 | 0.0002449666 | 0.2241749 | 0.05717466 | 0.0002748232 | 0.3484107 | 0.05705311 | 0.0005347098
[5 empty] | 0.07908881 | 0.05791134 | 0.0005431626 |  | 0.1056472 | 0.05814538 | 0.0002449666 | 0.2281847 | 0.05793698 | 0.0002748232 | 0.3489826 | 0.05781382 | 0.0005347098
[5 empty] | 0.07909362 | 0.05867333 | 0.0005431626 |  | 0.1057667 | 0.05891045 | 0.0002449666 | 0.2284315 | 0.05869931 | 0.0002748232 | 0.3494889 | 0.05857453 | 0.0005347098
[5 empty] | 0.07907452 | 0.05943532 | 0.0008908334 |  | 0.105869 | 0.05967552 | 0.0002449666 | 0.2286232 | 0.05946164 | 0.0002748232 | 0.3439736 | 0.05933524 | 0.0005347098
[5 empty] | 0.07903072 | 0.06019731 | 0.0008908334 |  | 0.1043762 | 0.06044059 | 0.0005055247 | 0.2287579 | 0.06022397 | 0.0005619072 | 0.3502949 | 0.06009594 | 0.0006814896
[5 empty] | 0.07896145 | 0.0609593 | 0.0008908334 |  | 0.1060202 | 0.06120566 | 0.0005055247 | 0.2288339 | 0.0609863 | 0.0005619072 | 0.3505899 | 0.06085665 | 0.0006814896
[5 empty] | 0.07886591 | 0.06172129 | 0.0008908334 |  | 0.1060679 | 0.06197073 | 0.0005055247 | 0.2288493 | 0.06174863 | 0.0005619072 | 0.3508099 | 0.06161736 | 0.0006814896
[5 empty] | 0.07874332 | 0.06248329 | 0.0008908334 |  | 0.1060962 | 0.0627358 | 0.0005055247 | 0.2288021 | 0.06251096 | 0.0008588398 | 0.3509524 | 0.06237807 | 0.0006814896
[5 empty] | 0.07859289 | 0.06324528 | 0.001253598 |  | 0.1061046 | 0.06350087 | 0.0007864449 | 0.2286907 | 0.06327329 | 0.0008588398 | 0.3510151 | 0.06313878 | 0.0008382221
[5 empty] | 0.07841556 | 0.06400727 | 0.001253598 |  | 0.1060926 | 0.06426594 | 0.0007864449 | 0.2285131 | 0.06403561 | 0.0008588398 | 0.3509956 | 0.06389948 | 0.0008382221
[5 empty] | 0.0782318 | 0.06476926 | 0.001253598 |  | 0.1060594 | 0.06503101 | 0.0007864449 | 0.2282675 | 0.06479794 | 0.0008588398 | 0.3508917 | 0.06466019 | 0.0008382221
[5 empty] | 0.07804771 | 0.06553125 | 0.001253598 |  | 0.1060047 | 0.06579608 | 0.0007864449 | 0.227952 | 0.06556027 | 0.0008588398 | 0.3507009 | 0.0654209 | 0.0008382221
[5 empty] | 0.07786328 | 0.06629324 | 0.001631504 |  | 0.1059277 | 0.06656115 | 0.001090358 | 0.2275768 | 0.0663226 | 0.001170166 | 0.3504209 | 0.06618161 | 0.001004573
[5 empty] | 0.07767848 | 0.06705523 | 0.001631504 |  | 0.1058378 | 0.06732622 | 0.001090358 | 0.2271599 | 0.06708493 | 0.001170166 | 0.3500493 | 0.06694232 | 0.001004573
[5 empty] | 0.07749327 | 0.06781722 | 0.001631504 |  | 0.1057482 | 0.06809129 | 0.001090358 | 0.2267038 | 0.06784726 | 0.001170166 | 0.3496041 | 0.06770302 | 0.001004573
[5 empty] | 0.07730765 | 0.06857922 | 0.001631504 |  | 0.1056588 | 0.06885637 | 0.001090358 | 0.226211 | 0.06860959 | 0.001170166 | 0.3491454 | 0.06846373 | 0.001004573
[5 empty] | 0.07712157 | 0.06934121 | 0.002029385 |  | 0.1055694 | 0.06962144 | 0.001451968 | 0.225684 | 0.06937192 | 0.001537157 | 0.348677 | 0.06922444 | 0.001243174
[5 empty] | 0.07693502 | 0.0701032 | 0.002029385 |  | 0.1054798 | 0.07038651 | 0.001451968 | 0.2251252 | 0.07013424 | 0.001537157 | 0.3481987 | 0.06998515 | 0.001243174
[5 empty] | 0.07674797 | 0.07086519 | 0.002029385 |  | 0.1053898 | 0.07115158 | 0.001451968 | 0.2245371 | 0.07089657 | 0.001537157 | 0.3477101 | 0.07074586 | 0.001243174
[5 empty] | 0.07656039 | 0.07162718 | 0.002029385 |  | 0.1052991 | 0.07191665 | 0.001451968 | 0.223922 | 0.0716589 | 0.001537157 | 0.3472109 | 0.07150657 | 0.001243174
[5 empty] | 0.07637226 | 0.07238917 | 0.002453754 |  | 0.1052077 | 0.07268172 | 0.001885942 | 0.2232824 | 0.07242123 | 0.001967313 | 0.3467007 | 0.07226727 | 0.001630808
[5 empty] | 0.07618356 | 0.07315116 | 0.002453754 |  | 0.1051152 | 0.07344679 | 0.001885942 | 0.2226208 | 0.07318356 | 0.001967313 | 0.3461793 | 0.07302798 | 0.001630808
[5 empty] | 0.07599425 | 0.07391316 | 0.002453754 |  | 0.1050216 | 0.07421186 | 0.001885942 | 0.2219396 | 0.07394589 | 0.001967313 | 0.3456462 | 0.07378869 | 0.001630808
[5 empty] | 0.07580432 | 0.07467515 | 0.002911121 |  | 0.1049265 | 0.07497693 | 0.001885942 | 0.2212412 | 0.07470822 | 0.001967313 | 0.3451012 | 0.0745494 | 0.001630808
[5 empty] | 0.07561374 | 0.07543714 | 0.002911121 |  | 0.1048298 | 0.075742 | 0.00239188 | 0.2205282 | 0.07547055 | 0.002460383 | 0.344544 | 0.07531011 | 0.002154977
[5 empty] | 0.07542248 | 0.07619913 | 0.002911121 |  | 0.1047313 | 0.07650707 | 0.00239188 | 0.2198029 | 0.07623287 | 0.002460383 | 0.3439742 | 0.07607081 | 0.002154977
[5 empty] | 0.07523051 | 0.07696112 | 0.002911121 |  | 0.1046308 | 0.07727214 | 0.00239188 | 0.2190677 | 0.0769952 | 0.002460383 | 0.3433914 | 0.07683152 | 0.002154977
[5 empty] | 0.07503782 | 0.07772311 | 0.002911121 |  | 0.1045281 | 0.07803721 | 0.00239188 | 0.2183252 | 0.07775753 | 0.002460383 | 0.3427954 | 0.07759223 | 0.002154977
[5 empty] | 0.07484437 | 0.0784851 | 0.003407997 |  | 0.1044229 | 0.07880228 | 0.002969381 | 0.2175777 | 0.07851986 | 0.003016115 | 0.3421858 | 0.07835294 | 0.002802715
[5 empty] | 0.07465014 | 0.07924709 | 0.003407997 |  | 0.1043152 | 0.07956736 | 0.002969381 | 0.2168277 | 0.07928219 | 0.003016115 | 0.3415623 | 0.07911365 | 0.002802715
[5 empty] | 0.07445511 | 0.08000909 | 0.003407997 |  | 0.1042046 | 0.08033243 | 0.002969381 | 0.2160776 | 0.08004452 | 0.003016115 | 0.3409246 | 0.07987436 | 0.002802715
[5 empty] | 0.07425924 | 0.08077108 | 0.003407997 |  | 0.104091 | 0.0810975 | 0.002969381 | 0.2153299 | 0.08080685 | 0.003016115 | 0.3402723 | 0.08063506 | 0.002802715
[5 empty] | 0.07406253 | 0.08153307 | 0.003950893 |  | 0.1039741 | 0.08186257 | 0.003618045 | 0.2145871 | 0.08156918 | 0.003634259 | 0.3396052 | 0.08139577 | 0.003561052
[5 empty] | 0.07386493 | 0.08229506 | 0.003950893 |  | 0.1038539 | 0.08262764 | 0.003618045 | 0.2138515 | 0.0823315 | 0.003634259 | 0.3389228 | 0.08215648 | 0.003561052
[5 empty] | 0.07366642 | 0.08305705 | 0.003950893 |  | 0.10373 | 0.08339271 | 0.003618045 | 0.2131256 | 0.08309383 | 0.003634259 | 0.3382248 | 0.08291719 | 0.003561052
[5 empty] | 0.07346698 | 0.08381904 | 0.004546319 |  | 0.1036023 | 0.08415778 | 0.004337473 | 0.2124119 | 0.08385616 | 0.003634259 | 0.337511 | 0.0836779 | 0.003561052
[5 empty] | 0.07326659 | 0.08458103 | 0.004546319 |  | 0.1034706 | 0.08492285 | 0.004337473 | 0.2117127 | 0.08461849 | 0.004314564 | 0.336781 | 0.0844386 | 0.004417021
[5 empty] | 0.07306521 | 0.08534302 | 0.004546319 |  | 0.1033346 | 0.08568792 | 0.004337473 | 0.2110306 | 0.08538082 | 0.004314564 | 0.3360344 | 0.08519931 | 0.004417021
[5 empty] | 0.07286283 | 0.08610502 | 0.004546319 |  | 0.1031942 | 0.08645299 | 0.004337473 | 0.210368 | 0.08614315 | 0.004314564 | 0.335271 | 0.08596002 | 0.004417021
[5 empty] | 0.07265941 | 0.08686701 | 0.004546319 |  | 0.1030492 | 0.08721806 | 0.004337473 | 0.2097272 | 0.08690548 | 0.004314564 | 0.3344903 | 0.08672073 | 0.004417021
[5 empty] | 0.07245493 | 0.087629 | 0.005200786 |  | 0.1028993 | 0.08798313 | 0.005127263 | 0.2091109 | 0.08766781 | 0.005056778 | 0.3336922 | 0.08748144 | 0.005357654
[5 empty] | 0.07224937 | 0.08839099 | 0.005200786 |  | 0.1027445 | 0.0887482 | 0.005127263 | 0.2085213 | 0.08843013 | 0.005056778 | 0.3328762 | 0.08824214 | 0.005357654
[5 empty] | 0.0720427 | 0.08915298 | 0.005200786 |  | 0.1025843 | 0.08951327 | 0.005127263 | 0.2079609 | 0.08919246 | 0.005056778 | 0.332042 | 0.08900285 | 0.005357654
[5 empty] | 0.0718349 | 0.08991497 | 0.005200786 |  | 0.1024188 | 0.09027835 | 0.005127263 | 0.2074323 | 0.08995479 | 0.005056778 | 0.3311893 | 0.08976356 | 0.005357654
[5 empty] | 0.07162593 | 0.09067696 | 0.005920806 |  | 0.1022476 | 0.09104342 | 0.005987016 | 0.2069377 | 0.09071712 | 0.005860651 | 0.3303178 | 0.09052427 | 0.006369984
[5 empty] | 0.07141578 | 0.09143896 | 0.005920806 |  | 0.1020706 | 0.09180849 | 0.005987016 | 0.2064798 | 0.09147945 | 0.005860651 | 0.3294271 | 0.09128498 | 0.006369984
[5 empty] | 0.07120442 | 0.09220095 | 0.005920806 |  | 0.1018875 | 0.09257356 | 0.005987016 | 0.2060608 | 0.09224178 | 0.005860651 | 0.3285169 | 0.09204569 | 0.006369984
[5 empty] | 0.07099182 | 0.09296294 | 0.005920806 |  | 0.1016982 | 0.09333863 | 0.005987016 | 0.2056833 | 0.09300411 | 0.005860651 | 0.3275869 | 0.09280639 | 0.006369984
[5 empty] | 0.07077796 | 0.09372493 | 0.006712889 |  | 0.1015025 | 0.0941037 | 0.006916331 | 0.2053496 | 0.09376644 | 0.006725932 | 0.3266367 | 0.0935671 | 0.007441042
[5 empty] | 0.07056281 | 0.09448692 | 0.006712889 |  | 0.1013001 | 0.09486877 | 0.006916331 | 0.2050623 | 0.09452876 | 0.006725932 | 0.3256661 | 0.09432781 | 0.007441042
[5 empty] | 0.07034635 | 0.09524891 | 0.006712889 |  | 0.1010909 | 0.09563384 | 0.006916331 | 0.2048238 | 0.09529109 | 0.006725932 | 0.3246746 | 0.09508852 | 0.007441042
[5 empty] | 0.07012855 | 0.0960109 | 0.006712889 |  | 0.1008746 | 0.09639891 | 0.006916331 | 0.2046306 | 0.09605342 | 0.006725932 | 0.323662 | 0.09584923 | 0.007441042
[5 empty] | 0.06990939 | 0.09677289 | 0.007583545 |  | 0.1006511 | 0.09716398 | 0.007914808 | 0.2044541 | 0.09681575 | 0.007771488 | 0.322628 | 0.09660993 | 0.008557861
[5 empty] | 0.06968883 | 0.09753489 | 0.007583545 |  | 0.1004202 | 0.09792905 | 0.007914808 | 0.2042891 | 0.09757808 | 0.007771488 | 0.3215721 | 0.09737064 | 0.008557861
[5 empty] | 0.06946687 | 0.09829688 | 0.007583545 |  | 0.1001801 | 0.09869412 | 0.007914808 | 0.2041346 | 0.09834041 | 0.007771488 | 0.3204941 | 0.09813135 | 0.008557861
[5 empty] | 0.06924346 | 0.09905887 | 0.008539287 |  | 0.09992664 | 0.09945919 | 0.007914808 | 0.2039895 | 0.09910274 | 0.007771488 | 0.3193937 | 0.09889206 | 0.008557861
[5 empty] | 0.06901859 | 0.09982086 | 0.008539287 |  | 0.09966077 | 0.1002243 | 0.009273469 | 0.2038528 | 0.09986507 | 0.009338784 | 0.3182691 | 0.09965277 | 0.009745275
[5 empty] | 0.06879223 | 0.1005829 | 0.008539287 |  | 0.09938377 | 0.1009893 | 0.009273469 | 0.2037234 | 0.1006274 | 0.009338784 | 0.3170893 | 0.1004135 | 0.009745275
[5 empty] | 0.06856435 | 0.1013448 | 0.008539287 |  | 0.09909691 | 0.1017544 | 0.009273469 | 0.2036003 | 0.1013897 | 0.009338784 | 0.3158456 | 0.1011742 | 0.009745275
[5 empty] | 0.06833483 | 0.1021068 | 0.008539287 |  | 0.09880151 | 0.1025195 | 0.009273469 | 0.2034823 | 0.1021521 | 0.009338784 | 0.3145437 | 0.1019349 | 0.009745275
[5 empty] | 0.06810277 | 0.1028688 | 0.009773077 |  | 0.09849884 | 0.1032845 | 0.01122052 | 0.2033686 | 0.1029144 | 0.01126986 | 0.3131894 | 0.1026956 | 0.01147901
[5 empty] | 0.06786823 | 0.1036308 | 0.009773077 |  | 0.0981902 | 0.1040496 | 0.01122052 | 0.2032579 | 0.1036767 | 0.01126986 | 0.3117883 | 0.1034563 | 0.01147901
[5 empty] | 0.06763153 | 0.1043928 | 0.009773077 |  | 0.09787688 | 0.1048147 | 0.01122052 | 0.2031493 | 0.104439 | 0.01126986 | 0.3103462 | 0.104217 | 0.01147901
[5 empty] | 0.067393 | 0.1051548 | 0.01187677 |  | 0.09756018 | 0.1055798 | 0.01122052 | 0.2030417 | 0.1052014 | 0.01126986 | 0.3088686 | 0.1049777 | 0.01147901
[5 empty] | 0.06715293 | 0.1059168 | 0.01187677 |  | 0.09724138 | 0.1063448 | 0.01348338 | 0.2029341 | 0.1059637 | 0.01336314 | 0.3073614 | 0.1057384 | 0.01369804
[5 empty] | 0.06691167 | 0.1066788 | 0.01187677 |  | 0.09692179 | 0.1071099 | 0.01348338 | 0.2028253 | 0.106726 | 0.01336314 | 0.3058301 | 0.1064991 | 0.01369804
[5 empty] | 0.06666951 | 0.1074408 | 0.01187677 |  | 0.09660268 | 0.107875 | 0.01348338 | 0.2027143 | 0.1074884 | 0.01336314 | 0.3042806 | 0.1072598 | 0.01369804
[5 empty] | 0.06642679 | 0.1082028 | 0.01187677 |  | 0.09628536 | 0.10864 | 0.01348338 | 0.2026002 | 0.1082507 | 0.01336314 | 0.3027184 | 0.1080206 | 0.01369804
[5 empty] | 0.06618382 | 0.1089648 | 0.01452623 |  | 0.09597112 | 0.1094051 | 0.01578688 | 0.2024817 | 0.109013 | 0.01541705 | 0.3011493 | 0.1087813 | 0.01613369
[5 empty] | 0.06594091 | 0.1097267 | 0.01452623 |  | 0.09566124 | 0.1101702 | 0.01578688 | 0.202358 | 0.1097753 | 0.01541705 | 0.299579 | 0.109542 | 0.01613369
[5 empty] | 0.0656984 | 0.1104887 | 0.01452623 |  | 0.09535703 | 0.1109353 | 0.01578688 | 0.2022278 | 0.1105377 | 0.01541705 | 0.2980132 | 0.1103027 | 0.01613369
[5 empty] | 0.06545658 | 0.1112507 | 0.01452623 |  | 0.09505976 | 0.1117003 | 0.01578688 | 0.2020902 | 0.1113 | 0.01541705 | 0.2964575 | 0.1110634 | 0.01613369
[5 empty] | 0.06521579 | 0.1120127 | 0.01730308 |  | 0.09477075 | 0.1124654 | 0.01785585 | 0.2019442 | 0.1120623 | 0.01723 | 0.2949176 | 0.1118241 | 0.01851727
[5 empty] | 0.06497633 | 0.1127747 | 0.01730308 |  | 0.09449126 | 0.1132305 | 0.01785585 | 0.2017886 | 0.1128247 | 0.01723 | 0.2933993 | 0.1125848 | 0.01851727
[5 empty] | 0.06473854 | 0.1135367 | 0.01730308 |  | 0.09422261 | 0.1139955 | 0.01785585 | 0.2016223 | 0.113587 | 0.01723 | 0.2919083 | 0.1133455 | 0.01851727
[5 empty] | 0.06450272 | 0.1142987 | 0.01730308 |  | 0.09396608 | 0.1147606 | 0.01785585 | 0.2014445 | 0.1143493 | 0.01723 | 0.2904501 | 0.1141062 | 0.01851727
[5 empty] | 0.0642692 | 0.1150607 | 0.01978895 |  | 0.09372297 | 0.1155257 | 0.01941511 | 0.2012539 | 0.1151116 | 0.01860041 | 0.2890306 | 0.1148669 | 0.0205801
[5 empty] | 0.06403829 | 0.1158227 | 0.01978895 |  | 0.09349456 | 0.1162908 | 0.01941511 | 0.2010496 | 0.115874 | 0.01860041 | 0.2876554 | 0.1156276 | 0.0205801
[5 empty] | 0.0638103 | 0.1165847 | 0.01978895 |  | 0.09328215 | 0.1170558 | 0.01941511 | 0.2008305 | 0.1166363 | 0.01860041 | 0.2863302 | 0.1163883 | 0.0205801
[5 empty] | 0.06358557 | 0.1173467 | 0.01978895 |  | 0.09308133 | 0.1178209 | 0.01941511 | 0.2005955 | 0.1173986 | 0.01860041 | 0.2850607 | 0.1171491 | 0.0205801
[5 empty] | 0.06336441 | 0.1181087 | 0.02156549 |  | 0.09288537 | 0.118586 | 0.02043357 | 0.2003459 | 0.118161 | 0.01938152 | 0.2838525 | 0.1179098 | 0.02205348
[5 empty] | 0.06314713 | 0.1188706 | 0.02156549 |  | 0.0926942 | 0.119351 | 0.02043357 | 0.2000943 | 0.1189233 | 0.01938152 | 0.2827115 | 0.1186705 | 0.02205348
[5 empty] | 0.06293405 | 0.1196326 | 0.02156549 |  | 0.0925078 | 0.1201161 | 0.02043357 | 0.1998428 | 0.1196856 | 0.01938152 | 0.2816432 | 0.1194312 | 0.02205348
[5 empty] | 0.06272473 | 0.1203946 | 0.02156549 |  | 0.09232615 | 0.1208812 | 0.02043357 | 0.1995911 | 0.1204479 | 0.01938152 | 0.2806516 | 0.1201919 | 0.02205348
[5 empty] | 0.06251872 | 0.1211566 | 0.02260206 |  | 0.09214921 | 0.1216462 | 0.02139683 | 0.1993392 | 0.1212103 | 0.01999715 | 0.279713 | 0.1209526 | 0.02283308
[5 empty] | 0.06231595 | 0.1219186 | 0.02260206 |  | 0.09197696 | 0.1224113 | 0.02139683 | 0.1990869 | 0.1219726 | 0.01999715 | 0.2788181 | 0.1217133 | 0.02283308
[5 empty] | 0.06211638 | 0.1226806 | 0.02260206 |  | 0.09180938 | 0.1231764 | 0.02139683 | 0.1988342 | 0.1227349 | 0.01999715 | 0.2779666 | 0.122474 | 0.02283308
[5 empty] | 0.06191995 | 0.1234426 | 0.02260206 |  | 0.09164643 | 0.1239415 | 0.02139683 | 0.198581 | 0.1234973 | 0.02057743 | 0.2771576 | 0.1232347 | 0.02283308
[5 empty] | 0.06172661 | 0.1242046 | 0.02356448 |  | 0.09148809 | 0.1247065 | 0.02232166 | 0.1983271 | 0.1242596 | 0.02057743 | 0.2763907 | 0.1239954 | 0.02349222
[5 empty] | 0.0615363 | 0.1249666 | 0.02356448 |  | 0.09133433 | 0.1254716 | 0.02232166 | 0.1980724 | 0.1250219 | 0.02057743 | 0.2756652 | 0.1247561 | 0.02349222
[5 empty] | 0.06134898 | 0.1257286 | 0.02356448 |  | 0.09118513 | 0.1262367 | 0.02232166 | 0.1978168 | 0.1257842 | 0.02057743 | 0.2749807 | 0.1255168 | 0.02349222
[5 empty] | 0.06116458 | 0.1264906 | 0.02356448 |  | 0.09104045 | 0.1270017 | 0.02232166 | 0.1975602 | 0.1265466 | 0.02057743 | 0.2743364 | 0.1262776 | 0.02349222
[5 empty] | 0.06098306 | 0.1272525 | 0.02447041 |  | 0.09090028 | 0.1277668 | 0.02319603 | 0.1973025 | 0.1273089 | 0.02111701 | 0.2737318 | 0.1270383 | 0.02410499
[5 empty] | 0.06080436 | 0.1280145 | 0.02447041 |  | 0.09076458 | 0.1285319 | 0.02319603 | 0.1970436 | 0.1280712 | 0.02111701 | 0.2731663 | 0.127799 | 0.02410499
[5 empty] | 0.06062842 | 0.1287765 | 0.02447041 |  | 0.09063333 | 0.129297 | 0.02319603 | 0.1967834 | 0.1288336 | 0.02111701 | 0.2726394 | 0.1285597 | 0.02410499
[5 empty] | 0.06045521 | 0.1295385 | 0.02447041 |  | 0.0905065 | 0.130062 | 0.02319603 | 0.1965218 | 0.1295959 | 0.02111701 | 0.2721505 | 0.1293204 | 0.02410499
[5 empty] | 0.06028465 | 0.1303005 | 0.02530833 |  | 0.09038407 | 0.1308271 | 0.02400793 | 0.1962586 | 0.1303582 | 0.02161054 | 0.2716989 | 0.1300811 | 0.02466534
[5 empty] | 0.06011671 | 0.1310625 | 0.02530833 |  | 0.090266 | 0.1315922 | 0.02400793 | 0.1959937 | 0.1311205 | 0.02161054 | 0.271284 | 0.1308418 | 0.02466534
[5 empty] | 0.05995131 | 0.1318245 | 0.02530833 |  | 0.09015228 | 0.1323572 | 0.02400793 | 0.1957271 | 0.1318829 | 0.02161054 | 0.2709054 | 0.1316025 | 0.02466534
[5 empty] | 0.05978843 | 0.1325865 | 0.02530833 |  | 0.09004286 | 0.1331223 | 0.02400793 | 0.1954586 | 0.1326452 | 0.02161054 | 0.2705624 | 0.1323632 | 0.02466534
[5 empty] | 0.05962799 | 0.1333485 | 0.02606668 |  | 0.08993774 | 0.1338874 | 0.02474533 | 0.1951882 | 0.1334075 | 0.02205268 | 0.2702544 | 0.1331239 | 0.02516723
[5 empty] | 0.05946994 | 0.1341105 | 0.02606668 |  | 0.08983687 | 0.1346524 | 0.02474533 | 0.1949156 | 0.1341699 | 0.02205268 | 0.2699809 | 0.1338846 | 0.02516723
[5 empty] | 0.05931424 | 0.1348725 | 0.02606668 |  | 0.08974024 | 0.1354175 | 0.02474533 | 0.1946409 | 0.1349322 | 0.02205268 | 0.2697412 | 0.1346453 | 0.02516723
[5 empty] | 0.05916083 | 0.1356344 | 0.02606668 |  | 0.08964782 | 0.1361826 | 0.02474533 | 0.1943638 | 0.1356945 | 0.02205268 | 0.2695348 | 0.135406 | 0.02516723
[5 empty] | 0.05900965 | 0.1363964 | 0.02673392 |  | 0.08955957 | 0.1369477 | 0.02539622 | 0.1940844 | 0.1364568 | 0.02243807 | 0.269361 | 0.1361668 | 0.02560462
[5 empty] | 0.05886066 | 0.1371584 | 0.02673392 |  | 0.08947548 | 0.1377127 | 0.02539622 | 0.1938023 | 0.1372192 | 0.02243807 | 0.2692194 | 0.1369275 | 0.02560462
[5 empty] | 0.05871379 | 0.1379204 | 0.02673392 |  | 0.08939551 | 0.1384778 | 0.02539622 | 0.1935177 | 0.1379815 | 0.02243807 | 0.2691093 | 0.1376882 | 0.02560462
[5 empty] | 0.058569 | 0.1386824 | 0.02673392 |  | 0.08931964 | 0.1392429 | 0.02539622 | 0.1932303 | 0.1387438 | 0.02243807 | 0.2690301 | 0.1384489 | 0.02560462
[5 empty] | 0.05842624 | 0.1394444 | 0.0272985 |  | 0.08924785 | 0.1400079 | 0.02594859 | 0.1929401 | 0.1395062 | 0.02276137 | 0.2689813 | 0.1392096 | 0.02597149
[5 empty] | 0.05828544 | 0.1402064 | 0.0272985 |  | 0.0891801 | 0.140773 | 0.02594859 | 0.1926469 | 0.1402685 | 0.02276137 | 0.2689622 | 0.1399703 | 0.02597149
[5 empty] | 0.05814656 | 0.1409684 | 0.0272985 |  | 0.08911637 | 0.1415381 | 0.02594859 | 0.1923506 | 0.1410308 | 0.02276137 | 0.2689723 | 0.140731 | 0.02597149
[5 empty] | 0.05800954 | 0.1417304 | 0.0272985 |  | 0.08905663 | 0.1423032 | 0.02594859 | 0.1920511 | 0.1417931 | 0.02276137 | 0.269011 | 0.1414917 | 0.02597149
[5 empty] | 0.05787433 | 0.1424924 | 0.02774889 |  | 0.08900086 | 0.1430682 | 0.02639039 | 0.1917483 | 0.1425555 | 0.02301724 | 0.2690777 | 0.1422524 | 0.02626178
[5 empty] | 0.05774088 | 0.1432544 | 0.02774889 |  | 0.08894902 | 0.1438333 | 0.02639039 | 0.1914422 | 0.1433178 | 0.02301724 | 0.2691718 | 0.1430131 | 0.02626178
[5 empty] | 0.05760913 | 0.1440164 | 0.02774889 |  | 0.0889011 | 0.1445984 | 0.02639039 | 0.1911325 | 0.1440801 | 0.02301724 | 0.2692928 | 0.1437738 | 0.02626178
[5 empty] | 0.05747904 | 0.1447783 | 0.02774889 |  | 0.08885706 | 0.1453634 | 0.02639039 | 0.1908192 | 0.1448425 | 0.02301724 | 0.26944 | 0.1445345 | 0.02626178
[5 empty] | 0.05735053 | 0.1455403 | 0.02807354 |  | 0.08881687 | 0.1461285 | 0.02670963 | 0.1905021 | 0.1456048 | 0.02320033 | 0.2696128 | 0.1452953 | 0.02646947
[5 empty] | 0.05722358 | 0.1463023 | 0.02807354 |  | 0.08878052 | 0.1468936 | 0.02670963 | 0.1901812 | 0.1463671 | 0.02320033 | 0.2698108 | 0.146056 | 0.02646947
[5 empty] | 0.05709811 | 0.1470643 | 0.02807354 |  | 0.08874798 | 0.1476587 | 0.02670963 | 0.1898564 | 0.1471294 | 0.02320033 | 0.2700332 | 0.1468167 | 0.02646947
[5 empty] | 0.05697408 | 0.1478263 | 0.02807354 |  | 0.0887192 | 0.1484237 | 0.02670963 | 0.1895275 | 0.1478918 | 0.02320033 | 0.2702796 | 0.1475774 | 0.02646947
[5 empty] | 0.05685143 | 0.1485883 | 0.0282609 |  | 0.08869418 | 0.1491888 | 0.02689427 | 0.1891944 | 0.1486541 | 0.02330528 | 0.2705493 | 0.1483381 | 0.02658851
[5 empty] | 0.05673011 | 0.1493503 | 0.0282609 |  | 0.08729989 | 0.1499539 | 0.02689427 | 0.1888571 | 0.1494164 | 0.02330528 | 0.2708417 | 0.1490988 | 0.02658851
[5 empty] | 0.05573997 | 0.1501123 | 0.0282609 |  | 0.08865529 | 0.1507189 | 0.02689427 | 0.1851637 | 0.1501788 | 0.02330528 | 0.2659963 | 0.1498595 | 0.02658851
[5 empty] | 0.05649125 | 0.1508743 | 0.02830438 |  | 0.08864136 | 0.151484 | 0.0269372 | 0.1881691 | 0.1509411 | 0.02332951 | 0.2714924 | 0.1506202 | 0.02661599
[5 empty] | 0.05637361 | 0.1516363 | 0.02830438 |  | 0.08863107 | 0.1522491 | 0.0269372 | 0.1878182 | 0.1517034 | 0.02332951 | 0.2718495 | 0.1513809 | 0.02661599