## 1
Общество с ограниченной ответственностью "Инженерная геология" (ООО "ИнжГео") | [10 empty] | Общество с ограниченной ответственностью "Инженерная геология" (ООО "ИнжГео")
Юр. адрес: 117279, г. Москва, ул. Миклухо-Маклая, 36 а, этаж 5, пом. XXIII к. 76-84 | [10 empty] | Юр. адрес: 117279, г. Москва, ул. Миклухо-Маклая, 36 а, этаж 5, пом. XXIII к. 76-84 | [8 empty] | нагр |  |  | X0 | Y0 | R |  | нагр |  |  |  | X0 | Y0 | R | нагр |  |  |  | X0 | Y0 | R |  | нагр |  |  |  | X0 | Y0 | R
Телефон/факс +7 (495) 132-30-00, Адрес электронной почты inbox@inj-geo.ru | [10 empty] | Телефон/факс +7 (495) 132-30-00, Адрес электронной почты inbox@inj-geo.ru | [12 empty] | 0 | [7 empty] | 0 | [6 empty] | 0 | [7 empty] | 0
[20 empty] | девиатор | [6 empty] | девиатор | [6 empty] | девиатор | [7 empty] | девиатор
Испытательная лаборатория ООО «ИнжГео» | [10 empty] | Испытательная лаборатория ООО «ИнжГео» | [8 empty] | x0 | Угол | X | Y |  |  |  | x0 |  | Угол | X | Y |  |  | x0 |  | Угол | X | Y |  |  |  | x0 |  | Угол | X | Y
Адрес места осуществления деятельности лаборатории: г. Москва, просп. Вернадского, д. 51, стр. 1 | [10 empty] | Адрес места осуществления деятельности лаборатории: г. Москва, просп. Вернадского, д. 51, стр. 1 | [9 empty] | 0 | [7 empty] | 0 | [6 empty] | 0 | [7 empty] | 0
Телефон +7(910)4557682, E-mail: slg85@mail.ru | [10 empty] | Телефон +7(910)4557682, E-mail: slg85@mail.ru | [9 empty] | 5 | [7 empty] | 5 | [6 empty] | 5 | [7 empty] | 5
[21 empty] | 10 | [7 empty] | 10 | [6 empty] | 10 | [7 empty] | 10
Протокол испытаний № 13-63/25 от 23-11-2022 | [20 empty] | 15 | [7 empty] | 15 | [6 empty] | 15 | [7 empty] | 15
Наименование и адрес заказчика: ООО Регионстрой | [20 empty] | 20 | [7 empty] | 20 | [6 empty] | 20 | [7 empty] | 20
Наименование объекта: Переход трубопровода через р. Енисей | [20 empty] | 25 | [7 empty] | 25 | [6 empty] | 25 | [7 empty] | 25
Наименование используемого метода/методики: ГОСТ 12248.4-2020 | [20 empty] | 30 | [7 empty] | 30 | [6 empty] | 30 | [7 empty] | 30
Условия проведения испытания: температура окружающей среды (18 - 25)0С, влажность воздуха (40 - 75)% | [20 empty] | 35 | [7 empty] | 35 | [6 empty] | 35 | [7 empty] | 35
Дата получение объекта подлежащего испытаниям: 27.10.2022 | [20 empty] | 40 | [7 empty] | 40 | [6 empty] | 40 | [7 empty] | 40
Дата испытания: 25.10.2022-19.11.2025 | [20 empty] | 45 | [7 empty] | 45 | [6 empty] | 45 | [7 empty] | 45
Испытание грунтов методом трехосного сжатия | [10 empty] | Испытание грунтов методом трехосного сжатия | [9 empty] | 50 | [7 empty] | 50 | [6 empty] | 50 | [7 empty] | 50
Лабораторный номер: |  | 1060 | [5 empty] | We, % = | 0.307246408 |  | Лабораторный номер: | [6 empty] | We, % = |  |  | 55 | [7 empty] | 55 | [6 empty] | 55 | [7 empty] | 55
Номер скважины: |  | BH-050 | [5 empty] | ρ, г/см3 = | 1.9 |  | Номер скважины: | [6 empty] | ρ, г/см3 = |  |  | 60 | [7 empty] | 60 | [6 empty] | 60 | [7 empty] | 60
Глубина отбора, м: |  | 3.9 | [5 empty] | ρs, г/см3 = | 2.71 |  | Глубина отбора, м: | [6 empty] | ρs, г/см3 = |  |  | 65 | [7 empty] | 65 | [6 empty] | 65 | [7 empty] | 65
Наименование грунта: |  | Суглинок, после оттаивания текучепластичный, легкий песчанистый | [5 empty] | e, д.е. = | 1.1 |  | Наименование грунта: | [6 empty] | e, д.е. = |  |  | 70 | [7 empty] | 70 | [6 empty] | 70 | [7 empty] | 70
Схема проведения опыта: |  | КД | [5 empty] | IL, д.е. = | 0.923 |  | Схема проведения опыта: | [6 empty] | IL, д.е. = |  |  | 75 | [7 empty] | 75 | [6 empty] | 75 | [7 empty] | 75
Результаты испытаний | [10 empty] | Результаты испытаний | [9 empty] | 80 | [7 empty] | 80 | [6 empty] | 80 | [7 empty] | 80
[21 empty] | 85 | [7 empty] | 85 | [6 empty] | 85 | [7 empty] | 85
[21 empty] | 90 | [7 empty] | 90 | [6 empty] | 90 | [7 empty] | 90
[21 empty] | 95 | [7 empty] | 95 | [6 empty] | 95 | [7 empty] | 95
[21 empty] | 100 | [7 empty] | 100 | [6 empty] | 100 | [7 empty] | 100
[21 empty] | 105 | [7 empty] | 105 | [6 empty] | 105 | [7 empty] | 105
[21 empty] | 110 | [7 empty] | 110 | [6 empty] | 110 | [7 empty] | 110
[21 empty] | 115 | [7 empty] | 115 | [6 empty] | 115 | [7 empty] | 115
[21 empty] | 120 | [7 empty] | 120 | [6 empty] | 120 | [7 empty] | 120
[21 empty] | 125 | [7 empty] | 125 | [6 empty] | 125 | [7 empty] | 125
[21 empty] | 130 | [7 empty] | 130 | [6 empty] | 130 | [7 empty] | 130
[21 empty] | 135 | [7 empty] | 135 | [6 empty] | 135 | [7 empty] | 135
[21 empty] | 140 | [7 empty] | 140 | [6 empty] | 140 | [7 empty] | 140
[21 empty] | 145 | [7 empty] | 145 | [6 empty] | 145 | [7 empty] | 145
[21 empty] | 150 | [7 empty] | 150 | [6 empty] | 150 | [7 empty] | 150
[21 empty] | 155 | [7 empty] | 155 | [6 empty] | 155 | [7 empty] | 155
[21 empty] | 160 | [7 empty] | 160 | [6 empty] | 160 | [7 empty] | 160
[21 empty] | 165 | [7 empty] | 165 | [6 empty] | 165 | [7 empty] | 165
[21 empty] | 170 | [7 empty] | 170 | [6 empty] | 170 | [7 empty] | 170
[21 empty] | 175 | [7 empty] | 175 | [6 empty] | 175 | [7 empty] | 175
[21 empty] | 180 | [7 empty] | 180 | [6 empty] | 180 | [7 empty] | 180
[13 empty] | Давление в камере, Мпа σ3 | Вертикальная нагрузка, Мпа σ1 | Поровое давление, Мпа u
[13 empty] | 0.05 | 0.1594562 |  |  |  |  | 1 | [6 empty] | σ3,кПа | σ1,кПа | u, кПа |  |  |  | 4
[13 empty] | 0.15 | 0.3877185 | [26 empty] | δ3, Мпа | δ1-δ3, МПа | δ1, МПа | δ1, КПа
[13 empty] | 0.25 | 0.6159808 | [20 empty] | С, МПа:
φ, град:
E, Мпа
[26 empty] | x | 0
[26 empty] | y |  |  |  | С, кПа | φ,°
Эффективные значения угла внутреннего трения и удельного сцепления ϕ', С'
[13 empty] | ϕ', град. = | 23
[13 empty] | С', МПа = | 0.015
|  | K0, д.е. | 0.6092689 | Эффективное напряжение, Мпа: |  |  |  |  | 0.03046344
|  | Модуль деформации E0, МПа: |  | Точки нахождения модуля Е0, Мпа (полное напряжение): |  |  |  |  | 0.03046344 | 0.04874151
|  | Модуль деформации E50, МПа: |  | qmax Давление при разрушении образца, Мпа (девиатор): |  |  |  |  | 0.07643555
|  | Коэф. Поперечной деформации, ϑ: |  | 0,5 qmax, Мпа (девиатор): |  |  |  |  | 0.03821777
| Начальник исп. лаборатории: | [6 empty] | Семиколенова Л.Г. |  |  |  |  | Начальник исп. лаборатории: |  |  |  |  | Семиколенова Л.Г.
Лист 1 , всего листов 2 | [11 empty] | Лист 2 , всего листов 2
Частичное воспроизведение протокола испытаний без письменного разрешения ООО «ИнжГео» ЗАПРЕЩАЕТСЯ | [11 empty] | Частичное воспроизведение протокола испытаний без письменного разрешения ООО «ИнжГео» ЗАПРЕЩАЕТСЯ
E0 |  |  | E50 |  | Деформация |  |  |  | Первая прочность |  |  | Вторая прочность |  |  | Третья прочность
devE0 | epsE0 |  | dev50 | epsE50 | dev | eps | ev |  | dev1 | eps1 | ev1 | dev1 | eps1 | ev2 | dev1 | eps1 | ev3
0.01827807 | 0.0005534657 |  | 0.03821777 | 0.001660397 | 0 | 0 | -0.0007232166 |  | 0 | 0 | -0.001965469 | 0 | 0 | -0.001079163 | 0 | 0 | -0.0008621983
[5 empty] | 0.01827807 | 0.0005534657 | -0.0008678599 |  | 0.03 | 0.0009084096 | -0.001965469 | 0.04992089 | 0.0005598594 | -0.001079163 | 0.07685597 | 0.0004848382 | -0.0008621983
Секущая модуля Е0 |  |  | Линия Q max |  | 0.03821777 | 0.001660397 | -0.0008678599 |  | 0.04514767 | 0.001530215 | -0.001965469 | 0.1119133 | 0.00152554 | -0.001079163 | 0.1829904 | 0.00165628 | -0.0008621983
| 0 |  |  | 0 | 0.04040137 | 0.002284508 | -0.004592427 |  | 0.0547281 | 0.002377699 | -0.003911855 | 0.1188593 | 0.001912563 | -0.0009353042 | 0.1940474 | 0.002284446 | -0.001101916
[5 empty] | 0.04216843 | 0.003046011 | -0.004592427 |  | 0.05771183 | 0.003060429 | -0.003911855 | 0.1302165 | 0.00305108 | -0.0009353042 | 0.2019079 | 0.003045929 | -0.001101916
[5 empty] | 0.04387081 | 0.003807514 | -0.004592427 |  | 0.0598274 | 0.003825537 | -0.003911855 | 0.1357335 | 0.00381385 | -0.0009353042 | 0.2094507 | 0.003807411 | -0.001101916
|  |  | Линия 0,5 Q max |  | 0.04550894 | 0.004569017 | -0.004592427 |  | 0.0618847 | 0.004590644 | -0.003911855 | 0.1410208 | 0.00457662 | -0.0009353042 | 0.216681 | 0.004568893 | -0.001101916
|  |  |  | 0 | 0.04708328 | 0.00533052 | -0.005778747 |  | 0.06388302 | 0.005355752 | -0.004311571 | 0.1460817 | 0.00533939 | -0.001383202 | 0.2236039 | 0.005330375 | -0.001314505
[5 empty] | 0.04859425 | 0.006092023 | -0.005778747 |  | 0.06582168 | 0.006120859 | -0.004311571 | 0.1509193 | 0.00610216 | -0.001383202 | 0.2302245 | 0.006091857 | -0.001314505
[5 empty] | 0.0500423 | 0.006853525 | -0.005778747 |  | 0.06769997 | 0.006885966 | -0.004311571 | 0.1555368 | 0.00686493 | -0.001383202 | 0.236548 | 0.006853339 | -0.001314505
[5 empty] | 0.05142787 | 0.007615028 | -0.005778747 |  | 0.06951722 | 0.007651074 | -0.004311571 | 0.1599374 | 0.0076277 | -0.001383202 | 0.2425795 | 0.007614821 | -0.001314505
[5 empty] | 0.0527514 | 0.008376531 | -0.006676396 |  | 0.07127272 | 0.008416181 | -0.004609821 | 0.1641242 | 0.00839047 | -0.002190244 | 0.2483241 | 0.008376304 | -0.001541274
Коэфф. Точки |  |  |  |  | 0.05401334 | 0.009138034 | -0.006676396 |  | 0.07296578 | 0.009181288 | -0.004609821 | 0.1681004 | 0.00915324 | -0.002190244 | 0.2537869 | 0.009137786 | -0.001541274
[5 empty] | 0.05521411 | 0.009899537 | -0.006676396 |  | 0.07459571 | 0.009946396 | -0.004609821 | 0.1718692 | 0.00991601 | -0.002190244 | 0.2589731 | 0.009899268 | -0.001541274
[5 empty] | 0.05635416 | 0.01066104 | -0.006676396 |  | 0.07616182 | 0.0107115 | -0.004609821 | 0.1754337 | 0.01067878 | -0.003183372 | 0.2638879 | 0.01066075 | -0.001541274
[5 empty] | 0.05743393 | 0.01142254 | -0.007321572 |  | 0.07766342 | 0.01147661 | -0.004820808 | 0.1787971 | 0.01144155 | -0.003183372 | 0.2685363 | 0.01142223 | -0.001762015
[5 empty] | 0.05845387 | 0.01218405 | -0.007321572 |  | 0.07909981 | 0.01224172 | -0.004820808 | 0.1819626 | 0.01220432 | -0.003183372 | 0.2729234 | 0.01218371 | -0.001762015
[5 empty] | 0.0594144 | 0.01294555 | -0.007321572 |  | 0.0804703 | 0.01300683 | -0.004820808 | 0.1849333 | 0.01296709 | -0.003183372 | 0.2770545 | 0.0129452 | -0.001762015
[5 empty] | 0.06031598 | 0.01370705 | -0.007321572 |  | 0.0817742 | 0.01377193 | -0.004820808 | 0.1877124 | 0.01372986 | -0.003183372 | 0.2809346 | 0.01370668 | -0.001762015
[5 empty] | 0.06115904 | 0.01446855 | -0.007750478 |  | 0.08301081 | 0.01453704 | -0.004958739 | 0.1903032 | 0.01449263 | -0.00418953 | 0.2845688 | 0.01446816 | -0.001956522
[5 empty] | 0.06194402 | 0.01523006 | -0.007750478 |  | 0.08417944 | 0.01530215 | -0.004958739 | 0.1927087 | 0.0152554 | -0.00418953 | 0.2879624 | 0.01522964 | -0.001956522
[5 empty] | 0.06267136 | 0.01599156 | -0.007750478 |  | 0.08527941 | 0.01606725 | -0.004958739 | 0.1949321 | 0.01601817 | -0.00418953 | 0.2911204 | 0.01599112 | -0.001956522
[5 empty] | 0.06334151 | 0.01675306 | -0.007750478 |  | 0.08631001 | 0.01683236 | -0.004958739 | 0.1969767 | 0.01678094 | -0.00418953 | 0.2940479 | 0.01675261 | -0.001956522
[5 empty] | 0.0639549 | 0.01751457 | -0.007999314 |  | 0.08727056 | 0.01759747 | -0.005037818 | 0.1988455 | 0.01754371 | -0.005035659 | 0.2967501 | 0.01751409 | -0.002104587
[5 empty] | 0.06451197 | 0.01827607 | -0.007999314 |  | 0.08816036 | 0.01836258 | -0.005037818 | 0.2005417 | 0.01830648 | -0.005035659 | 0.2992322 | 0.01827557 | -0.002104587
[5 empty] | 0.06501317 | 0.01903757 | -0.007999314 |  | 0.08897872 | 0.01912768 | -0.005037818 | 0.2020685 | 0.01906925 | -0.005035659 | 0.3014992 | 0.01903705 | -0.002104587
[5 empty] | 0.06545893 | 0.01979907 | -0.007999314 |  | 0.08972495 | 0.01989279 | -0.00507225 | 0.2034292 | 0.01983202 | -0.005035659 | 0.3035563 | 0.01979854 | -0.002104587
[5 empty] | 0.0658497 | 0.02056058 | -0.008104282 |  | 0.09039835 | 0.0206579 | -0.00507225 | 0.2046267 | 0.02059479 | -0.005548703 | 0.3054086 | 0.02056002 | -0.002186002
[5 empty] | 0.06618591 | 0.02132208 | -0.008104282 |  | 0.09099824 | 0.02142301 | -0.00507225 | 0.2056644 | 0.02135756 | -0.005548703 | 0.3070612 | 0.0213215 | -0.002186002
[5 empty] | 0.06646801 | 0.02208358 | -0.008104282 |  | 0.09152391 | 0.02218811 | -0.00507225 | 0.2065454 | 0.02212033 | -0.005548703 | 0.3085194 | 0.02208298 | -0.002186002
[5 empty] | 0.06669753 | 0.02284508 | -0.008104282 |  | 0.09197469 | 0.02295322 | -0.00507225 | 0.2072729 | 0.0228831 | -0.005548703 | 0.3097921 | 0.02284446 | -0.002186002
[5 empty] | 0.06691604 | 0.02360659 | -0.008091242 |  | 0.09235686 | 0.02371833 | -0.0050718 | 0.2079216 | 0.02364587 | -0.005614764 | 0.3110269 | 0.02360595 | -0.002187739
[5 empty] | 0.0671441 | 0.02436809 | -0.008091242 |  | 0.0927379 | 0.02448344 | -0.0050718 | 0.2085948 | 0.02440864 | -0.005614764 | 0.3122945 | 0.02436743 | -0.002187739
[5 empty] | 0.06738113 | 0.02512959 | -0.008091242 |  | 0.09313414 | 0.02524854 | -0.0050718 | 0.2092916 | 0.02517141 | -0.005614764 | 0.3135928 | 0.02512891 | -0.002187739
[5 empty] | 0.06762657 | 0.0258911 | -0.008091242 |  | 0.09354467 | 0.02601365 | -0.0050718 | 0.2100107 | 0.02593418 | -0.005614764 | 0.3149199 | 0.02589039 | -0.002187739
[5 empty] | 0.06787983 | 0.0266526 | -0.007935718 |  | 0.09396858 | 0.02677876 | -0.004995228 | 0.2107506 | 0.02669695 | -0.005517855 | 0.3162735 | 0.02665187 | -0.002135087
[5 empty] | 0.06814035 | 0.0274141 | -0.007935718 |  | 0.09440495 | 0.02754387 | -0.004995228 | 0.21151 | 0.02745972 | -0.005517855 | 0.3176518 | 0.02741336 | -0.002135087
[5 empty] | 0.06840754 | 0.0281756 | -0.007935718 |  | 0.09485287 | 0.02830897 | -0.004995228 | 0.2122873 | 0.02822249 | -0.005517855 | 0.3190525 | 0.02817484 | -0.002135087
[5 empty] | 0.06868084 | 0.02893711 | -0.007935718 |  | 0.09531141 | 0.02907408 | -0.004835151 | 0.2130813 | 0.02898526 | -0.005517855 | 0.3204736 | 0.02893632 | -0.002135087
[5 empty] | 0.06895967 | 0.02969861 | -0.007645241 |  | 0.09577966 | 0.02983919 | -0.004835151 | 0.2138903 | 0.02974803 | -0.005330279 | 0.321913 | 0.0296978 | -0.002036193
[5 empty] | 0.06924345 | 0.03046011 | -0.007645241 |  | 0.09625671 | 0.03060429 | -0.004835151 | 0.2147131 | 0.0305108 | -0.005330279 | 0.3233687 | 0.03045929 | -0.002036193
[5 empty] | 0.06953161 | 0.03122162 | -0.007645241 |  | 0.09674164 | 0.0313694 | -0.004835151 | 0.2155481 | 0.03127357 | -0.005330279 | 0.3248386 | 0.03122077 | -0.002036193
[5 empty] | 0.06982358 | 0.03198312 | -0.007645241 |  | 0.09723353 | 0.03213451 | -0.004835151 | 0.216394 | 0.03203634 | -0.005330279 | 0.3263206 | 0.03198225 | -0.002036193
[5 empty] | 0.07011878 | 0.03274462 | -0.007233697 |  | 0.09773147 | 0.03289962 | -0.004599426 | 0.2172493 | 0.03279911 | -0.005061127 | 0.3278127 | 0.03274373 | -0.001895139
[5 empty] | 0.07041663 | 0.03350612 | -0.007233697 |  | 0.09823453 | 0.03366472 | -0.004599426 | 0.2181126 | 0.03356188 | -0.005061127 | 0.3293128 | 0.03350521 | -0.001895139
[5 empty] | 0.07071657 | 0.03426763 | -0.007233697 |  | 0.09874181 | 0.03442983 | -0.004599426 | 0.2189824 | 0.03432465 | -0.005061127 | 0.3308187 | 0.0342667 | -0.001895139
[5 empty] | 0.07101802 | 0.03502913 | -0.007233697 |  | 0.09925239 | 0.03519494 | -0.004599426 | 0.2198574 | 0.03508742 | -0.005061127 | 0.3323286 | 0.03502818 | -0.001895139
[5 empty] | 0.0713204 | 0.03579063 | -0.006714972 |  | 0.09976535 | 0.03596005 | -0.00429591 | 0.2207361 | 0.03585019 | -0.004719494 | 0.3338402 | 0.03578966 | -0.001716006
[5 empty] | 0.07162314 | 0.03655214 | -0.006714972 |  | 0.1002798 | 0.03672515 | -0.00429591 | 0.2216171 | 0.03661296 | -0.004719494 | 0.3353515 | 0.03655114 | -0.001716006
[5 empty] | 0.07192566 | 0.03731364 | -0.006714972 |  | 0.1007947 | 0.03749026 | -0.00429591 | 0.2224989 | 0.03737573 | -0.004719494 | 0.3368604 | 0.03731262 | -0.001716006
[5 empty] | 0.0722274 | 0.03807514 | -0.006714972 |  | 0.1013093 | 0.03825537 | -0.00429591 | 0.2233801 | 0.0381385 | -0.00431447 | 0.3383649 | 0.03807411 | -0.001716006
[5 empty] | 0.07252777 | 0.03883664 | -0.006102952 |  | 0.1018227 | 0.03902048 | -0.00393246 | 0.2242594 | 0.03890127 | -0.00431447 | 0.3398629 | 0.03883559 | -0.001502874
[5 empty] | 0.0728262 | 0.03959815 | -0.006102952 |  | 0.1023338 | 0.03978558 | -0.00393246 | 0.2251352 | 0.03966404 | -0.00431447 | 0.3413523 | 0.03959707 | -0.001502874
[5 empty] | 0.07312212 | 0.04035965 | -0.006102952 |  | 0.1028418 | 0.04055069 | -0.00393246 | 0.2260061 | 0.04042681 | -0.00431447 | 0.3428311 | 0.04035855 | -0.001502874
[5 empty] | 0.07341495 | 0.04112115 | -0.006102952 |  | 0.1033457 | 0.0413158 | -0.00393246 | 0.2268708 | 0.04118958 | -0.00431447 | 0.3442971 | 0.04112004 | -0.001502874
[5 empty] | 0.07370412 | 0.04188266 | -0.005411521 |  | 0.1038448 | 0.04208091 | -0.003516932 | 0.2277277 | 0.04195235 | -0.00385515 | 0.3457484 | 0.04188152 | -0.001259824
[5 empty] | 0.07398905 | 0.04264416 | -0.005411521 |  | 0.1043379 | 0.04284601 | -0.003516932 | 0.2285755 | 0.04271512 | -0.00385515 | 0.3471828 | 0.042643 | -0.001259824
[5 empty] | 0.07426917 | 0.04340566 | -0.005411521 |  | 0.1048243 | 0.04361112 | -0.003516932 | 0.2294127 | 0.04347789 | -0.00385515 | 0.3485982 | 0.04340448 | -0.001259824
[5 empty] | 0.07454391 | 0.04416716 | -0.005411521 |  | 0.105303 | 0.04437623 | -0.003516932 | 0.2302379 | 0.04424066 | -0.00385515 | 0.3499927 | 0.04416596 | -0.001259824
[5 empty] | 0.07481269 | 0.04492867 | -0.004654567 |  | 0.105773 | 0.04514133 | -0.003057183 | 0.2310496 | 0.04500343 | -0.003350625 | 0.3513641 | 0.04492745 | -0.0009909361
[5 empty] | 0.07507493 | 0.04569017 | -0.004654567 |  | 0.1062335 | 0.04590644 | -0.003057183 | 0.2318465 | 0.0457662 | -0.003350625 | 0.3527104 | 0.04568893 | -0.0009909361
[5 empty] | 0.07533006 | 0.04645167 | -0.004654567 |  | 0.1066836 | 0.04667155 | -0.003057183 | 0.2326272 | 0.04652897 | -0.003350625 | 0.3540294 | 0.04645041 | -0.0009909361
[5 empty] | 0.07557751 | 0.04721318 | -0.004654567 |  | 0.1071223 | 0.04743666 | -0.003057183 | 0.2333901 | 0.04729174 | -0.003350625 | 0.3553192 | 0.04721189 | -0.0007002919
[5 empty] | 0.07581671 | 0.04797468 | -0.003845974 |  | 0.1075488 | 0.04820176 | -0.00256107 | 0.2341338 | 0.04805451 | -0.002809987 | 0.3565776 | 0.04797337 | -0.0007002919
[5 empty] | 0.07604707 | 0.04873618 | -0.003845974 |  | 0.107962 | 0.04896687 | -0.00256107 | 0.234857 | 0.04881728 | -0.002809987 | 0.3578026 | 0.04873486 | -0.0007002919
[5 empty] | 0.07626803 | 0.04949768 | -0.003845974 |  | 0.1083611 | 0.04973198 | -0.00256107 | 0.2355582 | 0.04958005 | -0.002809987 | 0.3589921 | 0.04949634 | -0.0007002919
[5 empty] | 0.076479 | 0.05025919 | -0.003845974 |  | 0.1087452 | 0.05049709 | -0.00256107 | 0.2362359 | 0.05034282 | -0.002809987 | 0.3601441 | 0.05025782 | -0.0007002919
[5 empty] | 0.07667942 | 0.05102069 | -0.002999629 |  | 0.1091134 | 0.05126219 | -0.002036449 | 0.2368888 | 0.05110559 | -0.002242331 | 0.3612564 | 0.0510193 | -0.0003919715
[5 empty] | 0.07686871 | 0.05178219 | -0.002999629 |  | 0.1094647 | 0.0520273 | -0.002036449 | 0.2375154 | 0.05186836 | -0.002242331 | 0.362327 | 0.05178079 | -0.0003919715
[5 empty] | 0.0770463 | 0.0525437 | -0.002999629 |  | 0.1097982 | 0.05279241 | -0.002036449 | 0.2381143 | 0.05263113 | -0.002242331 | 0.3633538 | 0.05254227 | -0.0003919715
[5 empty] | 0.0772116 | 0.0533052 | -0.002999629 |  | 0.110113 | 0.05355752 | -0.002036449 | 0.238684 | 0.0533939 | -0.002242331 | 0.3643348 | 0.05330375 | -0.0003919715
[5 empty] | 0.07736406 | 0.0540667 | -0.002129417 |  | 0.1104082 | 0.05432262 | -0.001491178 | 0.2392232 | 0.05415667 | -0.001656747 | 0.3652679 | 0.05406523 | -7.005579e-05
[5 empty] | 0.07643555 | 0.0548282 | -0.002129417 |  | 0.1106829 | 0.05508773 | -0.001491178 | 0.2397303 | 0.05491944 | -0.001656747 | 0.366151 | 0.05482671 | -7.005579e-05
[5 empty] | 0.07762811 | 0.05558971 | -0.002129417 |  | 0.1094562 | 0.05585284 | -0.001491178 | 0.2402041 | 0.05568221 | -0.001656747 | 0.3669821 | 0.0555882 | -7.005579e-05
[5 empty] | 0.07773856 | 0.05635121 | -0.002129417 |  | 0.111167 | 0.05661795 | -0.001491178 | 0.240643 | 0.05644498 | -0.001656747 | 0.367759 | 0.05634968 | -7.005579e-05
[5 empty] | 0.07783385 | 0.05711271 | -0.001249223 |  | 0.1113746 | 0.05738305 | -0.000933112 | 0.2410456 | 0.05720775 | -0.00106233 | 0.3684797 | 0.05711116 | 0.0002613747
[5 empty] | 0.07791343 | 0.05787422 | -0.001249223 |  | 0.111558 | 0.05814816 | -0.000933112 | 0.2414104 | 0.05797052 | -0.00106233 | 0.3691422 | 0.05787264 | 0.0002613747
[5 empty] | 0.0779767 | 0.05863572 | -0.001249223 |  | 0.1117163 | 0.05891327 | -0.000933112 | 0.2377185 | 0.05873329 | -0.00106233 | 0.3697443 | 0.05863412 | 0.0002613747
[5 empty] | 0.0780231 | 0.05939722 | -0.001249223 |  | 0.1118486 | 0.05967837 | -0.000933112 | 0.2420213 | 0.05949606 | -0.00106233 | 0.370284 | 0.05939561 | 0.0002613747
[5 empty] | 0.07805205 | 0.06015872 | -0.000372934 |  | 0.1119539 | 0.06044348 | -0.000370109 | 0.2422645 | 0.06025883 | -0.0004681707 | 0.3707593 | 0.06015709 | 0.0005982393
[5 empty] | 0.07806297 | 0.06092023 | -0.000372934 |  | 0.1120314 | 0.06120859 | -0.000370109 | 0.2424643 | 0.0610216 | -0.0004681707 | 0.371168 | 0.06091857 | 0.0005982393
[5 empty] | 0.0780553 | 0.06168173 | -0.000372934 |  | 0.1120801 | 0.0619737 | -0.000370109 | 0.2426191 | 0.06178437 | -0.0004681707 | 0.3715081 | 0.06168005 | 0.0005982393
[5 empty] | 0.07802846 | 0.06244323 | -0.000372934 |  | 0.1120991 | 0.0627388 | -0.000370109 | 0.2427277 | 0.06254714 | -0.0004681707 | 0.3717775 | 0.06244154 | 0.0005982393
[5 empty] | 0.07798187 | 0.06320473 | 0.000485565 |  | 0.1120875 | 0.06350391 | 0.0001899745 | 0.2427886 | 0.06330991 | 0.0001166375 | 0.3719741 | 0.06320302 | 0.0009364573
[5 empty] | 0.07791496 | 0.06396624 | 0.000485565 |  | 0.1120444 | 0.06426902 | 0.0001899745 | 0.2428004 | 0.06407268 | 0.0001166375 | 0.3720959 | 0.0639645 | 0.0009364573
[5 empty] | 0.07782716 | 0.06472774 | 0.000485565 |  | 0.1119689 | 0.06503413 | 0.0001899745 | 0.2427616 | 0.06483545 | 0.0001166375 | 0.3659808 | 0.06472598 | 0.0009364573
[5 empty] | 0.07771788 | 0.06548924 | 0.000485565 |  | 0.11186 | 0.06579923 | 0.0007392819 | 0.2426708 | 0.06559822 | 0.0006830021 | 0.3721457 | 0.06548746 | 0.0009364573
[5 empty] | 0.07758656 | 0.06625075 | 0.001312739 |  | 0.1117168 | 0.06656434 | 0.0007392819 | 0.2425265 | 0.06636099 | 0.0006830021 | 0.3721435 | 0.06624895 | 0.001274857
[5 empty] | 0.07743484 | 0.06701225 | 0.001312739 |  | 0.1115384 | 0.06732945 | 0.0007392819 | 0.2423274 | 0.06712376 | 0.0006830021 | 0.3721336 | 0.06701043 | 0.001274857
[5 empty] | 0.07727878 | 0.06777375 | 0.001312739 |  | 0.111324 | 0.06809456 | 0.0007392819 | 0.2420721 | 0.06788653 | 0.0006830021 | 0.3721151 | 0.06777191 | 0.001274857
[5 empty] | 0.07712159 | 0.06853525 | 0.001312739 |  | 0.1110725 | 0.06885966 | 0.0007392819 | 0.241759 | 0.0686493 | 0.0006830021 | 0.3720874 | 0.06853339 | 0.001274857
[5 empty] | 0.0769632 | 0.06929676 | 0.002133307 |  | 0.1107989 | 0.06962477 | 0.001272103 | 0.2413953 | 0.06941207 | 0.001222575 | 0.3720498 | 0.06929487 | 0.001623421
[5 empty] | 0.07680352 | 0.07005826 | 0.002133307 |  | 0.1105243 | 0.07038988 | 0.001272103 | 0.241024 | 0.07017484 | 0.001222575 | 0.3720014 | 0.07005636 | 0.001623421
[5 empty] | 0.07664246 | 0.07081976 | 0.002133307 |  | 0.1102488 | 0.07115499 | 0.001272103 | 0.2406507 | 0.07093761 | 0.001222575 | 0.3719415 | 0.07081784 | 0.001623421
[5 empty] | 0.07647992 | 0.07158127 | 0.002133307 |  | 0.1099724 | 0.07192009 | 0.001801751 | 0.2402753 | 0.07170038 | 0.001222575 | 0.3718694 | 0.07157932 | 0.001623421
[5 empty] | 0.07631583 | 0.07234277 | 0.002977105 |  | 0.1096951 | 0.0726852 | 0.001801751 | 0.2398975 | 0.07246315 | 0.001742128 | 0.3717844 | 0.0723408 | 0.001992106
[5 empty] | 0.07615008 | 0.07310427 | 0.002977105 |  | 0.109417 | 0.07345031 | 0.001801751 | 0.2395171 | 0.07322592 | 0.001742128 | 0.3716858 | 0.07310229 | 0.001992106
[5 empty] | 0.0759826 | 0.07386577 | 0.002977105 |  | 0.1091379 | 0.07421541 | 0.001801751 | 0.2391338 | 0.07398869 | 0.001742128 | 0.3715727 | 0.07386377 | 0.001992106
[5 empty] | 0.07581329 | 0.07462728 | 0.002977105 |  | 0.1088579 | 0.07498052 | 0.001801751 | 0.2387472 | 0.07475146 | 0.002259283 | 0.3714445 | 0.07462525 | 0.001992106
[5 empty] | 0.07564207 | 0.07538878 | 0.003855271 |  | 0.1085771 | 0.07574563 | 0.002341725 | 0.2383573 | 0.07551423 | 0.002259283 | 0.3713004 | 0.07538673 | 0.002390703
[5 empty] | 0.07546885 | 0.07615028 | 0.003855271 |  | 0.1082953 | 0.07651074 | 0.002341725 | 0.2379636 | 0.076277 | 0.002259283 | 0.3711396 | 0.07614821 | 0.002390703
[5 empty] | 0.07529353 | 0.07691179 | 0.003855271 |  | 0.1080127 | 0.07727584 | 0.002341725 | 0.237566 | 0.07703977 | 0.002259283 | 0.3709615 | 0.0769097 | 0.002390703
[5 empty] | 0.07511603 | 0.07767329 | 0.003855271 |  | 0.1077291 | 0.07804095 | 0.002341725 | 0.2371641 | 0.07780254 | 0.002259283 | 0.3707653 | 0.07767118 | 0.002390703
[5 empty] | 0.07493626 | 0.07843479 | 0.004778944 |  | 0.1074446 | 0.07880606 | 0.002903897 | 0.2367578 | 0.07856531 | 0.002791434 | 0.3705503 | 0.07843266 | 0.002829006
[5 empty] | 0.07475414 | 0.07919629 | 0.004778944 |  | 0.1071592 | 0.07957117 | 0.002903897 | 0.2363468 | 0.07932808 | 0.002791434 | 0.3703157 | 0.07919414 | 0.002829006
[5 empty] | 0.07456956 | 0.0799578 | 0.004778944 |  | 0.1068729 | 0.08033627 | 0.002903897 | 0.2359307 | 0.08009085 | 0.002791434 | 0.3700607 | 0.07995562 | 0.002829006
[5 empty] | 0.07438245 | 0.0807193 | 0.004778944 |  | 0.1065857 | 0.08110138 | 0.002903897 | 0.2355094 | 0.08085362 | 0.002791434 | 0.3697847 | 0.08071711 | 0.003316808
[5 empty] | 0.07419271 | 0.0814808 | 0.005759264 |  | 0.1062976 | 0.08186649 | 0.003500138 | 0.2350825 | 0.08161639 | 0.003355978 | 0.369487 | 0.08147859 | 0.003316808
[5 empty] | 0.07400026 | 0.08224231 | 0.005759264 |  | 0.1060086 | 0.0826316 | 0.003500138 | 0.2346499 | 0.08237916 | 0.003355978 | 0.3691666 | 0.08224007 | 0.003316808
[5 empty] | 0.07380501 | 0.08300381 | 0.005759264 |  | 0.1057186 | 0.0833967 | 0.003500138 | 0.2342112 | 0.08314193 | 0.003355978 | 0.3688231 | 0.08300155 | 0.003316808
[5 empty] | 0.07360687 | 0.08376531 | 0.005759264 |  | 0.1054277 | 0.08416181 | 0.003500138 | 0.2337662 | 0.0839047 | 0.003355978 | 0.3684555 | 0.08376304 | 0.003316808
[5 empty] | 0.07340575 | 0.08452681 | 0.00680737 |  | 0.1051359 | 0.08492692 | 0.004142319 | 0.2333147 | 0.08466747 | 0.003970308 | 0.3680631 | 0.08452452 | 0.003863903
[5 empty] | 0.07320155 | 0.08528832 | 0.00680737 |  | 0.1048432 | 0.08569202 | 0.004142319 | 0.2328563 | 0.08543024 | 0.003970308 | 0.3676453 | 0.085286 | 0.003863903
[5 empty] | 0.0729942 | 0.08604982 | 0.00680737 |  | 0.1045496 | 0.08645713 | 0.004142319 | 0.2323909 | 0.08619301 | 0.003970308 | 0.3672013 | 0.08604748 | 0.003863903
[5 empty] | 0.07278361 | 0.08681132 | 0.00680737 |  | 0.104255 | 0.08722224 | 0.004842311 | 0.2319181 | 0.08695578 | 0.003970308 | 0.3667303 | 0.08680896 | 0.003863903
[5 empty] | 0.07256968 | 0.08757283 | 0.007934402 |  | 0.1039595 | 0.08798735 | 0.004842311 | 0.2314376 | 0.08771855 | 0.004651821 | 0.3662316 | 0.08757045 | 0.004480083
[5 empty] | 0.07235232 | 0.08833433 | 0.007934402 |  | 0.1036631 | 0.08875245 | 0.004842311 | 0.2309494 | 0.08848132 | 0.004651821 | 0.3657045 | 0.08833193 | 0.004480083
[5 empty] | 0.07213145 | 0.08909583 | 0.007934402 |  | 0.1033658 | 0.08951756 | 0.004842311 | 0.230453 | 0.08924409 | 0.004651821 | 0.3651482 | 0.08909341 | 0.004480083
[5 empty] | 0.07190698 | 0.08985733 | 0.007934402 |  | 0.1030675 | 0.09028267 | 0.004842311 | 0.2299482 | 0.09000686 | 0.004651821 | 0.3645619 | 0.08985489 | 0.005175141
[5 empty] | 0.07167882 | 0.09061884 | 0.009151499 |  | 0.1027683 | 0.09104778 | 0.005611985 | 0.2294347 | 0.09076963 | 0.00541791 | 0.3639451 | 0.09061637 | 0.005175141
[5 empty] | 0.07144688 | 0.09138034 | 0.009151499 |  | 0.1024681 | 0.09181288 | 0.005611985 | 0.2289124 | 0.0915324 | 0.00541791 | 0.3632968 | 0.09137786 | 0.005175141
[5 empty] | 0.07121108 | 0.09214184 | 0.009151499 |  | 0.1021671 | 0.09257799 | 0.005611985 | 0.2283808 | 0.09229517 | 0.00541791 | 0.3626164 | 0.09213934 | 0.005175141
[5 empty] | 0.07097131 | 0.09290335 | 0.009151499 |  | 0.101865 | 0.0933431 | 0.005611985 | 0.2278399 | 0.09305794 | 0.00541791 | 0.3619032 | 0.09290082 | 0.005175141
[5 empty] | 0.0707275 | 0.09366485 | 0.0104698 |  | 0.1015621 | 0.09410821 | 0.006463212 | 0.2272892 | 0.09382071 | 0.006285972 | 0.3611563 | 0.0936623 | 0.005958872
[5 empty] | 0.07047956 | 0.09442635 | 0.0104698 |  | 0.1012582 | 0.09487331 | 0.006463212 | 0.2267286 | 0.09458348 | 0.006285972 | 0.3603751 | 0.09442379 | 0.005958872
[5 empty] | 0.0702274 | 0.09518785 | 0.0104698 |  | 0.1009533 | 0.09563842 | 0.006463212 | 0.2261578 | 0.09534625 | 0.006285972 | 0.3595589 | 0.09518527 | 0.005958872
[5 empty] | 0.06997092 | 0.09594936 | 0.0104698 |  | 0.1006476 | 0.09640353 | 0.006463212 | 0.2255765 | 0.09610902 | 0.007303758 | 0.3587068 | 0.09594675 | 0.005958872
[5 empty] | 0.06971004 | 0.09671086 | 0.0119167 |  | 0.1003408 | 0.09716864 | 0.007407862 | 0.2249844 | 0.09687179 | 0.007303758 | 0.3578181 | 0.09670823 | 0.006841067
[5 empty] | 0.06944239 | 0.09747236 | 0.0119167 |  | 0.1000331 | 0.09793374 | 0.007407862 | 0.2243734 | 0.09763456 | 0.007303758 | 0.3568922 | 0.09746971 | 0.006841067
[5 empty] | 0.06916514 | 0.09823387 | 0.0119167 |  | 0.0997245 | 0.09869885 | 0.007407862 | 0.223739 | 0.09839733 | 0.007303758 | 0.3559282 | 0.0982312 | 0.006841067
[5 empty] | 0.06887913 | 0.09899537 | 0.0119167 |  | 0.09941492 | 0.09946396 | 0.007407862 | 0.2230832 | 0.0991601 | 0.007303758 | 0.3549255 | 0.09899268 | 0.007831521
[5 empty] | 0.06858522 | 0.09975687 | 0.01387123 |  | 0.09910438 | 0.1002291 | 0.008457808 | 0.2224084 | 0.09992287 | 0.008984717 | 0.3538832 | 0.09975416 | 0.007831521
[5 empty] | 0.06828428 | 0.1005184 | 0.01387123 |  | 0.09879289 | 0.1009942 | 0.008457808 | 0.2217167 | 0.1006856 | 0.008984717 | 0.3528007 | 0.1005156 | 0.007831521
[5 empty] | 0.06797717 | 0.1012799 | 0.01387123 |  | 0.09848044 | 0.1017593 | 0.008457808 | 0.2210102 | 0.1014484 | 0.008984717 | 0.3516557 | 0.1012771 | 0.007831521
[5 empty] | 0.06766475 | 0.1020414 | 0.01630761 |  | 0.09816565 | 0.1025244 | 0.009844048 | 0.2202911 | 0.1022112 | 0.008984717 | 0.3503468 | 0.1020386 | 0.007831521
[5 empty] | 0.06734789 | 0.1028029 | 0.01630761 |  | 0.0978462 | 0.1032895 | 0.009844048 | 0.2195616 | 0.1029739 | 0.01126639 | 0.3488801 | 0.1028001 | 0.00966167
[5 empty] | 0.06702745 | 0.1035644 | 0.01630761 |  | 0.09752255 | 0.1040546 | 0.009844048 | 0.2188238 | 0.1037367 | 0.01126639 | 0.3472778 | 0.1035616 | 0.00966167
[5 empty] | 0.06670429 | 0.1043259 | 0.01630761 |  | 0.09719525 | 0.1048197 | 0.009844048 | 0.21808 | 0.1044995 | 0.01126639 | 0.3455621 | 0.1043231 | 0.00966167
[5 empty] | 0.06637929 | 0.1050874 | 0.01630761 |  | 0.09686481 | 0.1055848 | 0.009844048 | 0.2173323 | 0.1052623 | 0.01126639 | 0.3437555 | 0.1050845 | 0.00966167
[5 empty] | 0.06605329 | 0.1058489 | 0.01898281 |  | 0.09653178 | 0.1063499 | 0.01200384 | 0.2165828 | 0.106025 | 0.01383156 | 0.3418801 | 0.105846 | 0.01281674
[5 empty] | 0.06572717 | 0.1066104 | 0.01898281 |  | 0.09619669 | 0.107115 | 0.01200384 | 0.2158338 | 0.1067878 | 0.01383156 | 0.3399582 | 0.1066075 | 0.01281674
[5 empty] | 0.06540179 | 0.1073719 | 0.01898281 |  | 0.09586007 | 0.1078801 | 0.01200384 | 0.2150874 | 0.1075506 | 0.01383156 | 0.3380121 | 0.107369 | 0.01281674
[5 empty] | 0.06507801 | 0.1081334 | 0.01898281 |  | 0.09552245 | 0.1086452 | 0.01458908 | 0.2143458 | 0.1083133 | 0.01636303 | 0.3360641 | 0.1081305 | 0.01281674
[5 empty] | 0.06475671 | 0.1088949 | 0.02165376 |  | 0.09518436 | 0.1094104 | 0.01458908 | 0.2136112 | 0.1090761 | 0.01636303 | 0.3341364 | 0.1088919 | 0.01625445
[5 empty] | 0.06443873 | 0.1096564 | 0.02165376 |  | 0.09484634 | 0.1101755 | 0.01458908 | 0.2128856 | 0.1098389 | 0.01636303 | 0.3322513 | 0.1096534 | 0.01625445
[5 empty] | 0.06412494 | 0.1104179 | 0.02165376 |  | 0.09450893 | 0.1109406 | 0.01458908 | 0.2121714 | 0.1106016 | 0.01636303 | 0.3304311 | 0.1104149 | 0.01625445
[5 empty] | 0.06381622 | 0.1111794 | 0.02165376 |  | 0.09417264 | 0.1117057 | 0.01458908 | 0.2114706 | 0.1113644 | 0.01636303 | 0.3286981 | 0.1111764 | 0.01625445
[5 empty] | 0.06351341 | 0.1119409 | 0.02407742 |  | 0.09383803 | 0.1124708 | 0.01720802 | 0.2107855 | 0.1121272 | 0.01854357 | 0.3270745 | 0.1119379 | 0.01891808
[5 empty] | 0.06321739 | 0.1127024 | 0.02407742 |  | 0.09350561 | 0.1132359 | 0.01720802 | 0.2101181 | 0.11289 | 0.01854357 | 0.3255825 | 0.1126994 | 0.01891808
[5 empty] | 0.06292902 | 0.1134639 | 0.02407742 |  | 0.09317592 | 0.114001 | 0.01720802 | 0.2094708 | 0.1136527 | 0.01854357 | 0.3242446 | 0.1134608 | 0.01891808
[5 empty] | 0.06264917 | 0.1142254 | 0.02407742 |  | 0.0928495 | 0.1147661 | 0.01720802 | 0.2088456 | 0.1144155 | 0.01854357 | 0.3230829 | 0.1142223 | 0.02004197
[5 empty] | 0.06237869 | 0.1149869 | 0.02601074 |  | 0.09252687 | 0.1155312 | 0.01946893 | 0.2082447 | 0.1151783 | 0.02005598 | 0.3220393 | 0.1149838 | 0.02004197
[5 empty] | 0.06211845 | 0.1157484 | 0.02601074 |  | 0.09220857 | 0.1162963 | 0.01946893 | 0.2076703 | 0.115941 | 0.02005598 | 0.3210194 | 0.1157453 | 0.02004197
[5 empty] | 0.06186931 | 0.1165099 | 0.02601074 |  | 0.09189514 | 0.1170614 | 0.01946893 | 0.2071246 | 0.1167038 | 0.02005598 | 0.320023 | 0.1165068 | 0.02004197
[5 empty] | 0.06163215 | 0.1172714 | 0.02601074 |  | 0.0915871 | 0.1178265 | 0.01946893 | 0.2066089 | 0.1174666 | 0.02005598 | 0.31905 | 0.1172682 | 0.02004197
[5 empty] | 0.06140518 | 0.1180329 | 0.02732064 |  | 0.09128499 | 0.1185916 | 0.02098778 | 0.2061199 | 0.1182293 | 0.0208087 | 0.3181005 | 0.1180297 | 0.02081947
[5 empty] | 0.06118599 | 0.1187944 | 0.02732064 |  | 0.09099141 | 0.1193567 | 0.02098778 | 0.2056568 | 0.1189921 | 0.0208087 | 0.3171746 | 0.1187912 | 0.02081947
[5 empty] | 0.06097448 | 0.1195559 | 0.02732064 |  | 0.09072015 | 0.1201219 | 0.02098778 | 0.2052191 | 0.1197549 | 0.0208087 | 0.3162722 | 0.1195527 | 0.02081947
[5 empty] | 0.06077054 | 0.1203174 | 0.02732064 |  | 0.0904732 | 0.120887 | 0.02098778 | 0.2048063 | 0.1205177 | 0.0208087 | 0.3153934 | 0.1203142 | 0.02081947
[5 empty] | 0.06057406 | 0.121079 | 0.02850848 |  | 0.09025002 | 0.1216521 | 0.0221092 | 0.2044181 | 0.1212804 | 0.02145097 | 0.3145382 | 0.1210757 | 0.02153329
[5 empty] | 0.06038493 | 0.1218405 | 0.02850848 |  | 0.09005006 | 0.1224172 | 0.0221092 | 0.204054 | 0.1220432 | 0.02145097 | 0.3137067 | 0.1218371 | 0.02153329
[5 empty] | 0.06020304 | 0.122602 | 0.02850848 |  | 0.08987279 | 0.1231823 | 0.0221092 | 0.2037136 | 0.122806 | 0.02145097 | 0.3128989 | 0.1225986 | 0.02153329
[5 empty] | 0.0600283 | 0.1233635 | 0.02850848 |  | 0.08971764 | 0.1239474 | 0.02319105 | 0.2033966 | 0.1235687 | 0.02145097 | 0.3121148 | 0.1233601 | 0.02218239
[5 empty] | 0.05986058 | 0.124125 | 0.02965793 |  | 0.08958409 | 0.1247125 | 0.02319105 | 0.2031024 | 0.1243315 | 0.0220483 | 0.3113544 | 0.1241216 | 0.02218239
[5 empty] | 0.05969978 | 0.1248865 | 0.02965793 |  | 0.08947157 | 0.1254776 | 0.02319105 | 0.2028307 | 0.1250943 | 0.0220483 | 0.3106178 | 0.1248831 | 0.02218239
[5 empty] | 0.0595458 | 0.125648 | 0.02965793 |  | 0.08937956 | 0.1262427 | 0.02319105 | 0.202581 | 0.125857 | 0.0220483 | 0.309905 | 0.1256446 | 0.02218239
[5 empty] | 0.05939852 | 0.1264095 | 0.02965793 |  | 0.0893075 | 0.1270078 | 0.02319105 | 0.2023529 | 0.1266198 | 0.0220483 | 0.3092161 | 0.126406 | 0.02218239
[5 empty] | 0.05925784 | 0.127171 | 0.03075222 |  | 0.08925485 | 0.1277729 | 0.02421821 | 0.202146 | 0.1273826 | 0.02259686 | 0.308551 | 0.1271675 | 0.02276568
[5 empty] | 0.05912365 | 0.1279325 | 0.03075222 |  | 0.08922106 | 0.128538 | 0.02421821 | 0.2019599 | 0.1281454 | 0.02259686 | 0.3079098 | 0.127929 | 0.02276568
[5 empty] | 0.05899584 | 0.128694 | 0.03075222 |  | 0.0892056 | 0.1293031 | 0.02421821 | 0.2017942 | 0.1289081 | 0.02259686 | 0.3072926 | 0.1286905 | 0.02276568
[5 empty] | 0.05887431 | 0.1294555 | 0.03075222 |  | 0.0892079 | 0.1300683 | 0.02421821 | 0.2016484 | 0.1296709 | 0.02309281 | 0.3066993 | 0.129452 | 0.02276568
[5 empty] | 0.05875894 | 0.130217 | 0.03177458 |  | 0.08922743 | 0.1308334 | 0.02517556 | 0.2015222 | 0.1304337 | 0.02309281 | 0.3061301 | 0.1302134 | 0.02328212
[5 empty] | 0.05864963 | 0.1309785 | 0.03177458 |  | 0.08926365 | 0.1315985 | 0.02517556 | 0.201415 | 0.1311964 | 0.02309281 | 0.3055848 | 0.1309749 | 0.02328212
[5 empty] | 0.05854627 | 0.13174 | 0.03177458 |  | 0.08931601 | 0.1323636 | 0.02517556 | 0.2013265 | 0.1319592 | 0.02309281 | 0.3050636 | 0.1317364 | 0.02328212
[5 empty] | 0.05844876 | 0.1325015 | 0.03177458 |  | 0.08938396 | 0.1331287 | 0.02517556 | 0.2012563 | 0.132722 | 0.02309281 | 0.3045666 | 0.1324979 | 0.02373064
[5 empty] | 0.05835698 | 0.133263 | 0.03270825 |  | 0.08946696 | 0.1338938 | 0.02604801 | 0.201204 | 0.1334847 | 0.02353231 | 0.3040936 | 0.1332594 | 0.02373064
[5 empty] | 0.05827083 | 0.1340245 | 0.03270825 |  | 0.08956446 | 0.1346589 | 0.02604801 | 0.2011691 | 0.1342475 | 0.02353231 | 0.3036448 | 0.1340209 | 0.02373064
[5 empty] | 0.0581902 | 0.134786 | 0.03270825 |  | 0.08967592 | 0.135424 | 0.02604801 | 0.2011511 | 0.1350103 | 0.02353231 | 0.3032201 | 0.1347823 | 0.02373064
[5 empty] | 0.05811498 | 0.1355475 | 0.03270825 |  | 0.08980079 | 0.1361891 | 0.02604801 | 0.2011498 | 0.1357731 | 0.02353231 | 0.3028197 | 0.1355438 | 0.02373064
[5 empty] | 0.05804507 | 0.136309 | 0.03353644 |  | 0.08993854 | 0.1369542 | 0.02682042 | 0.2011647 | 0.1365358 | 0.02391154 | 0.3024436 | 0.1363053 | 0.02411018
[5 empty] | 0.05798035 | 0.1370705 | 0.03353644 |  | 0.09008861 | 0.1377193 | 0.02682042 | 0.2011953 | 0.1372986 | 0.02391154 | 0.3020917 | 0.1370668 | 0.02411018
[5 empty] | 0.05792072 | 0.137832 | 0.03353644 |  | 0.09025045 | 0.1384844 | 0.02682042 | 0.2012412 | 0.1380614 | 0.02391154 | 0.3017641 | 0.1378283 | 0.02411018
[5 empty] | 0.05786608 | 0.1385935 | 0.03353644 |  | 0.09042353 | 0.1392495 | 0.02747771 | 0.2013021 | 0.1388241 | 0.02391154 | 0.3014609 | 0.1385897 | 0.02411018
[5 empty] | 0.0578163 | 0.139355 | 0.03424239 |  | 0.0906073 | 0.1400146 | 0.02747771 | 0.2013774 | 0.1395869 | 0.02422665 | 0.301182 | 0.1393512 | 0.02441968
[5 empty] | 0.05777129 | 0.1401165 | 0.03424239 |  | 0.09080122 | 0.1407798 | 0.02747771 | 0.2014669 | 0.1403497 | 0.02422665 | 0.3009276 | 0.1401127 | 0.02441968
[5 empty] | 0.05773094 | 0.140878 | 0.03424239 |  | 0.09100473 | 0.1415449 | 0.02747771 | 0.20157 | 0.1411124 | 0.02422665 | 0.3006976 | 0.1408742 | 0.02441968
[5 empty] | 0.05769514 | 0.1416395 | 0.03424239 |  | 0.09121729 | 0.14231 | 0.02747771 | 0.2016863 | 0.1418752 | 0.02422665 | 0.300492 | 0.1416357 | 0.02465806
[5 empty] | 0.05766378 | 0.142401 | 0.03480932 |  | 0.09143837 | 0.1430751 | 0.02800474 | 0.2018155 | 0.142638 | 0.02447381 | 0.300311 | 0.1423972 | 0.02465806
[5 empty] | 0.05763675 | 0.1431625 | 0.03480932 |  | 0.09166741 | 0.1438402 | 0.02800474 | 0.201957 | 0.1434008 | 0.02447381 | 0.3001544 | 0.1431586 | 0.02465806
[5 empty] | 0.05761395 | 0.143924 | 0.03480932 |  | 0.09190387 | 0.1446053 | 0.02800474 | 0.2021105 | 0.1441635 | 0.02447381 | 0.3000225 | 0.1439201 | 0.02465806
[5 empty] | 0.05759527 | 0.1446855 | 0.03480932 |  | 0.0921472 | 0.1453704 | 0.02800474 | 0.2022756 | 0.1449263 | 0.02447381 | 0.2999151 | 0.1446816 | 0.02465806
[5 empty] | 0.0575806 | 0.145447 | 0.03522046 |  | 0.09239686 | 0.1461355 | 0.02838642 | 0.2024519 | 0.1456891 | 0.02464919 | 0.2998324 | 0.1454431 | 0.02482428
[5 empty] | 0.05756983 | 0.1462085 | 0.03522046 |  | 0.0926523 | 0.1469006 | 0.02838642 | 0.2026389 | 0.1464518 | 0.02464919 | 0.2997743 | 0.1462046 | 0.02482428
[5 empty] | 0.05756286 | 0.14697 | 0.03522046 |  | 0.09291299 | 0.1476657 | 0.02838642 | 0.2028361 | 0.1472146 | 0.02464919 | 0.2997409 | 0.1469661 | 0.02482428
[5 empty] | 0.05755957 | 0.1477315 | 0.03522046 |  | 0.09317837 | 0.1484308 | 0.02838642 | 0.2030433 | 0.1479774 | 0.02464919 | 0.2997322 | 0.1477275 | 0.02482428
[5 empty] | 0.05755987 | 0.1484931 | 0.03545905 |  | 0.09344789 | 0.1491959 | 0.02860763 | 0.2032599 | 0.1487401 | 0.02474895 | 0.2997483 | 0.148489 | 0.02491727
[5 empty] | 0.05756363 | 0.1492546 | 0.03545905 |  | 0.09229804 | 0.149961 | 0.02860763 | 0.1999858 | 0.1495029 | 0.02474895 | 0.2997891 | 0.1492505 | 0.02491727
[5 empty] | 0.05669914 | 0.1500161 | 0.03545905 |  | 0.09399721 | 0.1507262 | 0.02860763 | 0.2037199 | 0.1502657 | 0.02474895 | 0.2944107 | 0.150012 | 0.02491727
[5 empty] | 0.05758115 | 0.1507776 | 0.03551466 |  | 0.09427592 | 0.1514913 | 0.02865914 | 0.2039625 | 0.1510285 | 0.02477184 | 0.2999453 | 0.1507735 | 0.02493832
[5 empty] | 0.05759468 | 0.1515391 | 0.03551466 |  | 0.09455659 | 0.1522564 | 0.02865914 | 0.2042128 | 0.1517912 | 0.02477184 | 0.3000607 | 0.1515349 | 0.02493832