## 1
Общество с ограниченной ответственностью "Инженерная геология" (ООО "ИнжГео") | [10 empty] | Общество с ограниченной ответственностью "Инженерная геология" (ООО "ИнжГео")
Юр. адрес: 117279, г. Москва, ул. Миклухо-Маклая, 36 а, этаж 5, пом. XXIII к. 76-84 | [10 empty] | Юр. адрес: 117279, г. Москва, ул. Миклухо-Маклая, 36 а, этаж 5, пом. XXIII к. 76-84 | [8 empty] | нагр |  |  | X0 | Y0 | R |  | нагр |  |  |  | X0 | Y0 | R | нагр |  |  |  | X0 | Y0 | R |  | нагр |  |  |  | X0 | Y0 | R
Телефон/факс +7 (495) 132-30-00, Адрес электронной почты inbox@inj-geo.ru | [10 empty] | Телефон/факс +7 (495) 132-30-00, Адрес электронной почты inbox@inj-geo.ru | [12 empty] | 0 | [7 empty] | 0 | [6 empty] | 0 | [7 empty] | 0
[20 empty] | девиатор | [6 empty] | девиатор | [6 empty] | девиатор | [7 empty] | девиатор
Испытательная лаборатория ООО «ИнжГео» | [10 empty] | Испытательная лаборатория ООО «ИнжГео» | [8 empty] | x0 | Угол | X | Y |  |  |  | x0 |  | Угол | X | Y |  |  | x0 |  | Угол | X | Y |  |  |  | x0 |  | Угол | X | Y
Адрес места осуществления деятельности лаборатории: г. Москва, просп. Вернадского, д. 51, стр. 1 | [10 empty] | Адрес места осуществления деятельности лаборатории: г. Москва, просп. Вернадского, д. 51, стр. 1 | [9 empty] | 0 | [7 empty] | 0 | [6 empty] | 0 | [7 empty] | 0
Телефон +7(910)4557682, E-mail: slg85@mail.ru | [10 empty] | Телефон +7(910)4557682, E-mail: slg85@mail.ru | [9 empty] | 5 | [7 empty] | 5 | [6 empty] | 5 | [7 empty] | 5
[21 empty] | 10 | [7 empty] | 10 | [6 empty] | 10 | [7 empty] | 10
Протокол испытаний № 13-63/26 от 24-11-2022 | [20 empty] | 15 | [7 empty] | 15 | [6 empty] | 15 | [7 empty] | 15
Наименование и адрес заказчика: ООО Регионстрой | [20 empty] | 20 | [7 empty] | 20 | [6 empty] | 20 | [7 empty] | 20
Наименование объекта: Переход трубопровода через р. Енисей | [20 empty] | 25 | [7 empty] | 25 | [6 empty] | 25 | [7 empty] | 25
Наименование используемого метода/методики: ГОСТ 12248.4-2020 | [20 empty] | 30 | [7 empty] | 30 | [6 empty] | 30 | [7 empty] | 30
Условия проведения испытания: температура окружающей среды (18 - 25)0С, влажность воздуха (40 - 75)% | [20 empty] | 35 | [7 empty] | 35 | [6 empty] | 35 | [7 empty] | 35
Дата получение объекта подлежащего испытаниям: 28.10.2022 | [20 empty] | 40 | [7 empty] | 40 | [6 empty] | 40 | [7 empty] | 40
Дата испытания: 25.10.2022-19.11.2026 | [20 empty] | 45 | [7 empty] | 45 | [6 empty] | 45 | [7 empty] | 45
Испытание грунтов методом трехосного сжатия | [10 empty] | Испытание грунтов методом трехосного сжатия | [9 empty] | 50 | [7 empty] | 50 | [6 empty] | 50 | [7 empty] | 50
Лабораторный номер: |  | 1061 | [5 empty] | We, % = | 0.40178518 |  | Лабораторный номер: | [6 empty] | We, % = |  |  | 55 | [7 empty] | 55 | [6 empty] | 55 | [7 empty] | 55
Номер скважины: |  | BH-052 | [5 empty] | ρ, г/см3 = | 1.9 |  | Номер скважины: | [6 empty] | ρ, г/см3 = |  |  | 60 | [7 empty] | 60 | [6 empty] | 60 | [7 empty] | 60
Глубина отбора, м: |  | 0.7 | [5 empty] | ρs, г/см3 = | 2.73 |  | Глубина отбора, м: | [6 empty] | ρs, г/см3 = |  |  | 65 | [7 empty] | 65 | [6 empty] | 65 | [7 empty] | 65
Наименование грунта: |  | Суглинок, после оттаивания текучий, легкий пылеватый | [5 empty] | e, д.е. = | 1.1 |  | Наименование грунта: | [6 empty] | e, д.е. = |  |  | 70 | [7 empty] | 70 | [6 empty] | 70 | [7 empty] | 70
Схема проведения опыта: |  | КД | [5 empty] | IL, д.е. = | 1.038 |  | Схема проведения опыта: | [6 empty] | IL, д.е. = |  |  | 75 | [7 empty] | 75 | [6 empty] | 75 | [7 empty] | 75
Результаты испытаний | [10 empty] | Результаты испытаний | [9 empty] | 80 | [7 empty] | 80 | [6 empty] | 80 | [7 empty] | 80
[21 empty] | 85 | [7 empty] | 85 | [6 empty] | 85 | [7 empty] | 85
[21 empty] | 90 | [7 empty] | 90 | [6 empty] | 90 | [7 empty] | 90
[21 empty] | 95 | [7 empty] | 95 | [6 empty] | 95 | [7 empty] | 95
[21 empty] | 100 | [7 empty] | 100 | [6 empty] | 100 | [7 empty] | 100
[21 empty] | 105 | [7 empty] | 105 | [6 empty] | 105 | [7 empty] | 105
[21 empty] | 110 | [7 empty] | 110 | [6 empty] | 110 | [7 empty] | 110
[21 empty] | 115 | [7 empty] | 115 | [6 empty] | 115 | [7 empty] | 115
[21 empty] | 120 | [7 empty] | 120 | [6 empty] | 120 | [7 empty] | 120
[21 empty] | 125 | [7 empty] | 125 | [6 empty] | 125 | [7 empty] | 125
[21 empty] | 130 | [7 empty] | 130 | [6 empty] | 130 | [7 empty] | 130
[21 empty] | 135 | [7 empty] | 135 | [6 empty] | 135 | [7 empty] | 135
[21 empty] | 140 | [7 empty] | 140 | [6 empty] | 140 | [7 empty] | 140
[21 empty] | 145 | [7 empty] | 145 | [6 empty] | 145 | [7 empty] | 145
[21 empty] | 150 | [7 empty] | 150 | [6 empty] | 150 | [7 empty] | 150
[21 empty] | 155 | [7 empty] | 155 | [6 empty] | 155 | [7 empty] | 155
[21 empty] | 160 | [7 empty] | 160 | [6 empty] | 160 | [7 empty] | 160
[21 empty] | 165 | [7 empty] | 165 | [6 empty] | 165 | [7 empty] | 165
[21 empty] | 170 | [7 empty] | 170 | [6 empty] | 170 | [7 empty] | 170
[21 empty] | 175 | [7 empty] | 175 | [6 empty] | 175 | [7 empty] | 175
[21 empty] | 180 | [7 empty] | 180 | [6 empty] | 180 | [7 empty] | 180
[13 empty] | Давление в камере, Мпа σ3 | Вертикальная нагрузка, Мпа σ1 | Поровое давление, Мпа u
[13 empty] | 0.05 | 0.1647552 |  |  |  |  | 1 | [6 empty] | σ3,кПа | σ1,кПа | u, кПа |  |  |  | 4
[13 empty] | 0.15 | 0.4018736 | [26 empty] | δ3, Мпа | δ1-δ3, МПа | δ1, МПа | δ1, КПа
[13 empty] | 0.25 | 0.638992 | [20 empty] | С, МПа:
φ, град:
E, Мпа
[26 empty] | x | 0
[26 empty] | y |  |  |  | С, кПа | φ,°
Эффективные значения угла внутреннего трения и удельного сцепления ϕ', С'
[13 empty] | ϕ', град. = | 24
[13 empty] | С', МПа = | 0.015
|  | K0, д.е. | 0.5932634 | Эффективное напряжение, Мпа: |  |  |  |  | 0.02966317
|  | Модуль деформации E0, МПа: |  | Точки нахождения модуля Е0, Мпа (полное напряжение): |  |  |  |  | 0.02966317 | 0.04746107
|  | Модуль деформации E50, МПа: |  | qmax Давление при разрушении образца, Мпа (девиатор): |  |  |  |  | 0.07537934
|  | Коэф. Поперечной деформации, ϑ: |  | 0,5 qmax, Мпа (девиатор): |  |  |  |  | 0.03768967
| Начальник исп. лаборатории: | [6 empty] | Семиколенова Л.Г. |  |  |  |  | Начальник исп. лаборатории: |  |  |  |  | Семиколенова Л.Г.
Лист 1 , всего листов 2 | [11 empty] | Лист 2 , всего листов 2
Частичное воспроизведение протокола испытаний без письменного разрешения ООО «ИнжГео» ЗАПРЕЩАЕТСЯ | [11 empty] | Частичное воспроизведение протокола испытаний без письменного разрешения ООО «ИнжГео» ЗАПРЕЩАЕТСЯ
E0 |  |  | E50 |  | Деформация |  |  |  | Первая прочность |  |  | Вторая прочность |  |  | Третья прочность
devE0 | epsE0 |  | dev50 | epsE50 | dev | eps | ev |  | dev1 | eps1 | ev1 | dev1 | eps1 | ev2 | dev1 | eps1 | ev3
0.0177979 | 0.0005230754 |  | 0.03768967 | 0.001569226 | 0 | 0 | -0.0009657498 |  | 0 | 0 | -0.0003804192 | 0 | 0 | -0.001521129 | 0 | 0 | -0.001547428
[5 empty] | 0.0177979 | 0.0005230754 | -0.0011589 |  | 0.03 | 0.0008816917 | -0.0003804192 | 0.07304333 | 0.0006814995 | -0.001521129 | 0.09141311 | 0.0004975196 | -0.001547428
Секущая модуля Е0 |  |  | Линия Q max |  | 0.03768967 | 0.001569226 | -0.0011589 |  | 0.04668792 | 0.001530328 | -0.0003804192 | 0.1259368 | 0.001664582 | -0.001521129 | 0.194496 | 0.001499616 | -0.001547428
| 0 |  |  | 0 | 0.04012 | 0.002283134 | -0.002847633 |  | 0.05737758 | 0.002388941 | -0.002795689 | 0.1333331 | 0.002284572 | -0.004980219 | 0.2077781 | 0.002282085 | -0.002752638
[5 empty] | 0.0419224 | 0.003044179 | -0.002847633 |  | 0.06104415 | 0.003060655 | -0.002795689 | 0.1388882 | 0.003046095 | -0.004980219 | 0.216038 | 0.00304278 | -0.002752638
[5 empty] | 0.043653 | 0.003805223 | -0.002847633 |  | 0.06391333 | 0.003825819 | -0.002795689 | 0.1442865 | 0.003807619 | -0.004980219 | 0.2239757 | 0.003803474 | -0.002752638
|  |  | Линия 0,5 Q max |  | 0.04531264 | 0.004566268 | -0.002847633 |  | 0.06669201 | 0.004590983 | -0.002795689 | 0.1495255 | 0.004569143 | -0.004980219 | 0.2315957 | 0.004564169 | -0.002752638
|  |  |  | 0 | 0.04690219 | 0.005327313 | -0.004110697 |  | 0.06937946 | 0.005356147 | -0.003740284 | 0.1546028 | 0.005330667 | -0.005559563 | 0.2389023 | 0.005324864 | -0.00383634
[5 empty] | 0.04842249 | 0.006088357 | -0.004110697 |  | 0.07197496 | 0.006121311 | -0.003740284 | 0.1595162 | 0.006092191 | -0.005559563 | 0.2458999 | 0.006085559 | -0.00383634
[5 empty] | 0.0498744 | 0.006849402 | -0.004110697 |  | 0.07447779 | 0.006886475 | -0.003740284 | 0.1642631 | 0.006853715 | -0.005559563 | 0.2525931 | 0.006846254 | -0.00383634
[5 empty] | 0.05125877 | 0.007610447 | -0.004110697 |  | 0.07688724 | 0.007651639 | -0.004589989 | 0.1688413 | 0.007615239 | -0.005559563 | 0.2589861 | 0.007606949 | -0.00383634
[5 empty] | 0.05257646 | 0.008371492 | -0.005194259 |  | 0.07920259 | 0.008416802 | -0.004589989 | 0.1732483 | 0.008376762 | -0.005978563 | 0.2650834 | 0.008367644 | -0.004705651
Коэфф. Точки |  |  |  |  | 0.05382832 | 0.009132536 | -0.005194259 |  | 0.08142311 | 0.009181966 | -0.004589989 | 0.1774818 | 0.009138286 | -0.005978563 | 0.2708895 | 0.009128339 | -0.004705651
[5 empty] | 0.05501521 | 0.009893581 | -0.005194259 |  | 0.08354809 | 0.00994713 | -0.004589989 | 0.1815395 | 0.00989981 | -0.005978563 | 0.2764086 | 0.009889034 | -0.004705651
[5 empty] | 0.05613798 | 0.01065463 | -0.005194259 |  | 0.08557681 | 0.01071229 | -0.004589989 | 0.1854188 | 0.01066133 | -0.005978563 | 0.2816454 | 0.01064973 | -0.004705651
[5 empty] | 0.05719747 | 0.01141567 | -0.006084659 |  | 0.08750854 | 0.01147746 | -0.00532203 | 0.1891175 | 0.01142286 | -0.006262743 | 0.2866041 | 0.01141042 | -0.005373229
[5 empty] | 0.05819456 | 0.01217671 | -0.006084659 |  | 0.08934257 | 0.01224262 | -0.00532203 | 0.1926332 | 0.01218438 | -0.006262743 | 0.2912891 | 0.01217112 | -0.005373229
[5 empty] | 0.05913009 | 0.01293776 | -0.006084659 |  | 0.09107817 | 0.01300779 | -0.00532203 | 0.1959635 | 0.01294591 | -0.006262743 | 0.295705 | 0.01293181 | -0.005373229
[5 empty] | 0.06000491 | 0.0136988 | -0.006084659 |  | 0.09271464 | 0.01377295 | -0.00532203 | 0.199106 | 0.01370743 | -0.006262743 | 0.299856 | 0.01369251 | -0.005373229
[5 empty] | 0.06081988 | 0.01445985 | -0.006768234 |  | 0.09425124 | 0.01453811 | -0.005913632 | 0.2020583 | 0.01446895 | -0.006437626 | 0.3037467 | 0.0144532 | -0.005851733
[5 empty] | 0.06157585 | 0.01522089 | -0.006768234 |  | 0.09568726 | 0.01530328 | -0.005913632 | 0.2048182 | 0.01523048 | -0.006437626 | 0.3073814 | 0.0152139 | -0.005851733
[5 empty] | 0.06227368 | 0.01598194 | -0.006768234 |  | 0.09702199 | 0.01606844 | -0.005913632 | 0.2073831 | 0.015992 | -0.006437626 | 0.3107645 | 0.01597459 | -0.005851733
[5 empty] | 0.06291422 | 0.01674298 | -0.006768234 |  | 0.09825469 | 0.0168336 | -0.00634202 | 0.2097507 | 0.01675352 | -0.006437626 | 0.3139005 | 0.01673529 | -0.005851733
[5 empty] | 0.06349832 | 0.01750403 | -0.007231323 |  | 0.09938465 | 0.01759877 | -0.00634202 | 0.2119187 | 0.01751505 | -0.006528735 | 0.3167938 | 0.01749598 | -0.006153822
[5 empty] | 0.06402684 | 0.01826507 | -0.007231323 |  | 0.1004111 | 0.01836393 | -0.00634202 | 0.2138847 | 0.01827657 | -0.006528735 | 0.3194488 | 0.01825668 | -0.006153822
[5 empty] | 0.06450064 | 0.01902612 | -0.007231323 |  | 0.1013335 | 0.0191291 | -0.00634202 | 0.2156462 | 0.0190381 | -0.006528735 | 0.3218699 | 0.01901737 | -0.006153822
[5 empty] | 0.06492056 | 0.01978716 | -0.007460264 |  | 0.1021509 | 0.01989426 | -0.00634202 | 0.217201 | 0.01979962 | -0.006528735 | 0.3240615 | 0.01977807 | -0.006153822
[5 empty] | 0.06528746 | 0.02054821 | -0.007460264 |  | 0.1028627 | 0.02065942 | -0.006584419 | 0.2185466 | 0.02056114 | -0.006561594 | 0.326028 | 0.02053876 | -0.006292154
[5 empty] | 0.06560219 | 0.02130925 | -0.007460264 |  | 0.1034682 | 0.02142459 | -0.006584419 | 0.2196807 | 0.02132267 | -0.006561594 | 0.3277739 | 0.02129946 | -0.006292154
[5 empty] | 0.06586561 | 0.0220703 | -0.007460264 |  | 0.1039666 | 0.02218975 | -0.006584419 | 0.2206009 | 0.02208419 | -0.006561594 | 0.3293035 | 0.02206015 | -0.006292154
[5 empty] | 0.06608115 | 0.02283134 | -0.007460264 |  | 0.1043572 | 0.02295492 | -0.006584419 | 0.2213086 | 0.02284572 | -0.006561594 | 0.3306394 | 0.02282085 | -0.006292154
[5 empty] | 0.06629299 | 0.02359239 | -0.007460485 |  | 0.1046479 | 0.02372008 | -0.006622726 | 0.2219547 | 0.02360724 | -0.006545808 | 0.331981 | 0.02358154 | -0.006277406
[5 empty] | 0.06651631 | 0.02435343 | -0.007460485 |  | 0.1049264 | 0.02448524 | -0.006622726 | 0.2226168 | 0.02436876 | -0.006545808 | 0.3333797 | 0.02434224 | -0.006277406
[5 empty] | 0.06675045 | 0.02511447 | -0.007460485 |  | 0.1052154 | 0.02525041 | -0.006622726 | 0.223294 | 0.02513029 | -0.006545808 | 0.3348317 | 0.02510293 | -0.006277406
[5 empty] | 0.06699472 | 0.02587552 | -0.007460485 |  | 0.1055142 | 0.02601557 | -0.006622726 | 0.2239853 | 0.02589181 | -0.006545808 | 0.3363335 | 0.02586363 | -0.006115888
[5 empty] | 0.06724846 | 0.02663656 | -0.007316016 |  | 0.1058221 | 0.02678073 | -0.006502776 | 0.2246899 | 0.02665334 | -0.006421412 | 0.3378816 | 0.02662432 | -0.006115888
[5 empty] | 0.06751098 | 0.02739761 | -0.007316016 |  | 0.1061383 | 0.0275459 | -0.006502776 | 0.2254067 | 0.02741486 | -0.006421412 | 0.3394723 | 0.02738502 | -0.006115888
[5 empty] | 0.06778162 | 0.02815865 | -0.007316016 |  | 0.106462 | 0.02831106 | -0.006502776 | 0.2261348 | 0.02817638 | -0.006421412 | 0.341102 | 0.02814571 | -0.006115888
[5 empty] | 0.0680597 | 0.0289197 | -0.007049274 |  | 0.1067926 | 0.02907623 | -0.006502776 | 0.2268733 | 0.02893791 | -0.006421412 | 0.3427672 | 0.02890641 | -0.006115888
[5 empty] | 0.06834454 | 0.02968074 | -0.007049274 |  | 0.1071293 | 0.02984139 | -0.006253788 | 0.2276211 | 0.02969943 | -0.006189695 | 0.3444643 | 0.0296671 | -0.005824057
[5 empty] | 0.06863547 | 0.03044179 | -0.007049274 |  | 0.1074714 | 0.03060655 | -0.006253788 | 0.2283774 | 0.03046095 | -0.006189695 | 0.3461897 | 0.0304278 | -0.005824057
[5 empty] | 0.06893183 | 0.03120283 | -0.007049274 |  | 0.1078182 | 0.03137172 | -0.006253788 | 0.2291412 | 0.03122248 | -0.006189695 | 0.3479397 | 0.03118849 | -0.005824057
[5 empty] | 0.06923292 | 0.03196388 | -0.007049274 |  | 0.1081689 | 0.03213688 | -0.006253788 | 0.2299116 | 0.031984 | -0.006189695 | 0.3497108 | 0.03194919 | -0.005824057
[5 empty] | 0.06953808 | 0.03272492 | -0.006672791 |  | 0.1085227 | 0.03290205 | -0.005890722 | 0.2306875 | 0.03274553 | -0.005862533 | 0.3514995 | 0.03270988 | -0.00541945
[5 empty] | 0.06984664 | 0.03348597 | -0.006672791 |  | 0.108879 | 0.03366721 | -0.005890722 | 0.2314681 | 0.03350705 | -0.005862533 | 0.3533021 | 0.03347057 | -0.00541945
[5 empty] | 0.07015791 | 0.03424701 | -0.006672791 |  | 0.1092371 | 0.03443237 | -0.005890722 | 0.2322524 | 0.03426857 | -0.005862533 | 0.355115 | 0.03423127 | -0.00541945
[5 empty] | 0.07047123 | 0.03500806 | -0.006672791 |  | 0.1095961 | 0.03519754 | -0.005890722 | 0.2330394 | 0.0350301 | -0.005862533 | 0.3569346 | 0.03499196 | -0.00541945
[5 empty] | 0.07078593 | 0.0357691 | -0.006199096 |  | 0.1099554 | 0.0359627 | -0.005428538 | 0.2338282 | 0.03579162 | -0.005451805 | 0.3587574 | 0.03575266 | -0.004919603
[5 empty] | 0.07110131 | 0.03653014 | -0.006199096 |  | 0.1103142 | 0.03672787 | -0.005428538 | 0.2346178 | 0.03655315 | -0.005451805 | 0.3605798 | 0.03651335 | -0.004919603
[5 empty] | 0.07141673 | 0.03729119 | -0.006199096 |  | 0.1106719 | 0.03749303 | -0.005428538 | 0.2354073 | 0.03731467 | -0.005451805 | 0.3623982 | 0.03727405 | -0.004919603
[5 empty] | 0.07173148 | 0.03805223 | -0.006199096 |  | 0.1110275 | 0.03825819 | -0.005428538 | 0.2361958 | 0.03807619 | -0.005451805 | 0.3642089 | 0.03803474 | -0.004919603
[5 empty] | 0.07204492 | 0.03881328 | -0.005640718 |  | 0.1113805 | 0.03902336 | -0.004882197 | 0.2369822 | 0.03883772 | -0.00496939 | 0.3660084 | 0.03879544 | -0.004342052
[5 empty] | 0.07235635 | 0.03957432 | -0.005640718 |  | 0.1117302 | 0.03978852 | -0.004882197 | 0.2377657 | 0.03959924 | -0.00496939 | 0.3677932 | 0.03955613 | -0.004342052
[5 empty] | 0.07266511 | 0.04033537 | -0.005640718 |  | 0.1120756 | 0.04055368 | -0.004882197 | 0.2385453 | 0.04036076 | -0.00496939 | 0.3695596 | 0.04031683 | -0.004342052
[5 empty] | 0.07297051 | 0.04109641 | -0.005640718 |  | 0.1124163 | 0.04131885 | -0.004882197 | 0.23932 | 0.04112229 | -0.00496939 | 0.371304 | 0.04107752 | -0.004342052
[5 empty] | 0.0732719 | 0.04185746 | -0.005010189 |  | 0.1127513 | 0.04208401 | -0.004266658 | 0.2400889 | 0.04188381 | -0.004427164 | 0.3730229 | 0.04183822 | -0.003704336
[5 empty] | 0.07356859 | 0.0426185 | -0.005010189 |  | 0.11308 | 0.04284918 | -0.004266658 | 0.240851 | 0.04264534 | -0.004427164 | 0.3747126 | 0.04259891 | -0.003704336
[5 empty] | 0.0738599 | 0.04337955 | -0.005010189 |  | 0.1134016 | 0.04361434 | -0.004266658 | 0.2416053 | 0.04340686 | -0.004427164 | 0.3763695 | 0.04335961 | -0.003704336
[5 empty] | 0.07414517 | 0.04414059 | -0.004320039 |  | 0.1137154 | 0.0443795 | -0.004266658 | 0.2423511 | 0.04416838 | -0.004427164 | 0.3779902 | 0.0441203 | -0.003704336
[5 empty] | 0.07442371 | 0.04490164 | -0.004320039 |  | 0.1140207 | 0.04514467 | -0.003596882 | 0.2430871 | 0.04492991 | -0.003837006 | 0.3795709 | 0.044881 | -0.003023991
[5 empty] | 0.07469487 | 0.04566268 | -0.004320039 |  | 0.1143168 | 0.04590983 | -0.003596882 | 0.2438127 | 0.04569143 | -0.003837006 | 0.3811082 | 0.04564169 | -0.003023991
[5 empty] | 0.07495795 | 0.04642373 | -0.004320039 |  | 0.1146028 | 0.046675 | -0.003596882 | 0.2445266 | 0.04645296 | -0.003837006 | 0.3825984 | 0.04640239 | -0.003023991
[5 empty] | 0.07521229 | 0.04718477 | -0.004320039 |  | 0.1148781 | 0.04744016 | -0.003596882 | 0.2452281 | 0.04721448 | -0.003210795 | 0.3840378 | 0.04716308 | -0.003023991
[5 empty] | 0.07545721 | 0.04794582 | -0.003582796 |  | 0.115142 | 0.04820532 | -0.002887828 | 0.2459162 | 0.047976 | -0.003210795 | 0.3854231 | 0.04792378 | -0.002318553
[5 empty] | 0.07569204 | 0.04870686 | -0.003582796 |  | 0.1153937 | 0.04897049 | -0.002887828 | 0.2465899 | 0.04873753 | -0.003210795 | 0.3867504 | 0.04868447 | -0.002318553
[5 empty] | 0.0759161 | 0.0494679 | -0.003582796 |  | 0.1156325 | 0.04973565 | -0.002887828 | 0.2472483 | 0.04949905 | -0.003210795 | 0.3880163 | 0.04944517 | -0.002318553
[5 empty] | 0.07612872 | 0.05022895 | -0.003582796 |  | 0.1158576 | 0.05050081 | -0.002887828 | 0.2478904 | 0.05026057 | -0.003210795 | 0.3892172 | 0.05020586 | -0.002318553
[5 empty] | 0.07632922 | 0.05098999 | -0.002810992 |  | 0.1160683 | 0.05126598 | -0.002154456 | 0.2485152 | 0.0510221 | -0.002560408 | 0.3903495 | 0.05096656 | -0.00160556
[5 empty] | 0.07537934 | 0.05175104 | -0.002810992 |  | 0.116264 | 0.05203114 | -0.002154456 | 0.2491219 | 0.05178362 | -0.002560408 | 0.3914095 | 0.05172725 | -0.00160556
[5 empty] | 0.07669119 | 0.05251208 | -0.002810992 |  | 0.1147552 | 0.05279631 | -0.002154456 | 0.2497094 | 0.05254515 | -0.002560408 | 0.3923938 | 0.05248795 | -0.00160556
[5 empty] | 0.0768513 | 0.05327313 | -0.002810992 |  | 0.1166069 | 0.05356147 | -0.002154456 | 0.2502769 | 0.05330667 | -0.002560408 | 0.3932986 | 0.05324864 | -0.00160556
[5 empty] | 0.0769966 | 0.05403417 | -0.002017156 |  | 0.1167528 | 0.05432663 | -0.001411727 | 0.2508233 | 0.05406819 | -0.001897724 | 0.3941205 | 0.05400934 | -0.000902548
[5 empty] | 0.07712641 | 0.05479522 | -0.002017156 |  | 0.1168806 | 0.0550918 | -0.001411727 | 0.2513477 | 0.05482972 | -0.001897724 | 0.3948558 | 0.05477003 | -0.000902548
[5 empty] | 0.07724006 | 0.05555626 | -0.002017156 |  | 0.1169897 | 0.05585696 | -0.001411727 | 0.2518492 | 0.05559124 | -0.001897724 | 0.388992 | 0.05553073 | -0.000902548
[5 empty] | 0.07733688 | 0.05631731 | -0.002017156 |  | 0.1170792 | 0.05662213 | -0.001411727 | 0.2523268 | 0.05635277 | -0.001897724 | 0.3960524 | 0.05629142 | -0.000902548
[5 empty] | 0.07741619 | 0.05707835 | -0.001213819 |  | 0.1171485 | 0.05738729 | -0.0006746012 | 0.2527795 | 0.05711429 | -0.00123462 | 0.3965065 | 0.05705212 | -0.0002270544
[5 empty] | 0.07747731 | 0.0578394 | -0.001213819 |  | 0.1171969 | 0.05815245 | -0.0006746012 | 0.2532065 | 0.05787581 | -0.00123462 | 0.3968596 | 0.05781281 | -0.0002270544
[5 empty] | 0.07751957 | 0.05860044 | -0.001213819 |  | 0.1172235 | 0.05891762 | -0.0006746012 | 0.2536067 | 0.05863734 | -0.00123462 | 0.3971083 | 0.05857351 | -0.0002270544
[5 empty] | 0.0775423 | 0.05936149 | -0.001213819 |  | 0.1172277 | 0.05968278 | -0.0006746012 | 0.2539792 | 0.05939886 | -0.00123462 | 0.3972488 | 0.0593342 | -0.0002270544
[5 empty] | 0.07754483 | 0.06012253 | -0.0004135108 |  | 0.1172087 | 0.06044794 | 4.196247e-05 | 0.2543231 | 0.06016039 | -0.0005829748 | 0.3972777 | 0.0600949 | 0.0004033842
[5 empty] | 0.07752647 | 0.06088357 | -0.0004135108 |  | 0.1171658 | 0.06121311 | 4.196247e-05 | 0.2546374 | 0.06092191 | -0.0005829748 | 0.3971912 | 0.06085559 | 0.0004033842
[5 empty] | 0.07748655 | 0.06164462 | -0.0004135108 |  | 0.1170983 | 0.06197827 | 4.196247e-05 | 0.2549211 | 0.06168343 | -0.0005829748 | 0.396986 | 0.06161629 | 0.0004033842
[5 empty] | 0.07742441 | 0.06240566 | -0.0004135108 |  | 0.1170054 | 0.06274344 | 4.196247e-05 | 0.2551734 | 0.06244496 | -0.0005829748 | 0.3966582 | 0.06237698 | 0.0004033842
[5 empty] | 0.07733936 | 0.06316671 | 0.000371239 |  | 0.1168864 | 0.0635086 | 0.0007230035 | 0.2553931 | 0.06320648 | 4.533343e-05 | 0.3962044 | 0.06313768 | 0.0009712308
[5 empty] | 0.07723073 | 0.06392775 | 0.000371239 |  | 0.1167406 | 0.06427376 | 0.0007230035 | 0.2555795 | 0.063968 | 4.533343e-05 | 0.395621 | 0.06389837 | 0.0009712308
[5 empty] | 0.07709785 | 0.0646888 | 0.000371239 |  | 0.1165672 | 0.06503893 | 0.0007230035 | 0.2557315 | 0.06472953 | 4.533343e-05 | 0.3949308 | 0.06465907 | 0.0009712308
[5 empty] | 0.07694004 | 0.06544984 | 0.000371239 |  | 0.116366 | 0.06580409 | 0.0007230035 | 0.2558483 | 0.06549105 | 4.533343e-05 | 0.3942244 | 0.06541976 | 0.0009712308
[5 empty] | 0.07675663 | 0.06621089 | 0.0011279 |  | 0.1161551 | 0.06656926 | 0.001357463 | 0.2518736 | 0.06625258 | 0.0006384267 | 0.3935097 | 0.06618046 | 0.00146966
[5 empty] | 0.07654695 | 0.06697193 | 0.0011279 |  | 0.115944 | 0.06733442 | 0.001357463 | 0.255972 | 0.0670141 | 0.0006384267 | 0.3927867 | 0.06694115 | 0.00146966
[5 empty] | 0.0763132 | 0.06773298 | 0.0011279 |  | 0.1157328 | 0.06809958 | 0.001357463 | 0.2559771 | 0.06777562 | 0.0006384267 | 0.3920553 | 0.06770184 | 0.00146966
[5 empty] | 0.07607307 | 0.06849402 | 0.001858357 |  | 0.115521 | 0.06886475 | 0.001357463 | 0.2559431 | 0.06853715 | 0.0006384267 | 0.3913152 | 0.06846254 | 0.00146966
[5 empty] | 0.07582984 | 0.06925507 | 0.001858357 |  | 0.1153086 | 0.06962991 | 0.001962944 | 0.2558703 | 0.06929867 | 0.001184204 | 0.3905666 | 0.06922323 | 0.001917205
[5 empty] | 0.0755837 | 0.07001611 | 0.001858357 |  | 0.1150953 | 0.07039507 | 0.001962944 | 0.2557836 | 0.0700602 | 0.001184204 | 0.3898093 | 0.06998393 | 0.001917205
[5 empty] | 0.07533486 | 0.07077716 | 0.001858357 |  | 0.114881 | 0.07116024 | 0.001962944 | 0.2556922 | 0.07082172 | 0.001184204 | 0.3890432 | 0.07074462 | 0.001917205
[5 empty] | 0.07508352 | 0.0715382 | 0.001858357 |  | 0.1146653 | 0.0719254 | 0.001962944 | 0.2555956 | 0.07158324 | 0.001184204 | 0.3882683 | 0.07150532 | 0.001917205
[5 empty] | 0.07482987 | 0.07229925 | 0.00259141 |  | 0.1144482 | 0.07269057 | 0.002558349 | 0.2554927 | 0.07234477 | 0.00167744 | 0.3874844 | 0.07226601 | 0.002331017
[5 empty] | 0.07457412 | 0.07306029 | 0.00259141 |  | 0.1142293 | 0.07345573 | 0.002558349 | 0.255383 | 0.07310629 | 0.00167744 | 0.3866915 | 0.07302671 | 0.002331017
[5 empty] | 0.07431646 | 0.07382133 | 0.00259141 |  | 0.1140085 | 0.07422089 | 0.002558349 | 0.2552656 | 0.07386781 | 0.00167744 | 0.3858895 | 0.0737874 | 0.002331017
[5 empty] | 0.07405709 | 0.07458238 | 0.00259141 |  | 0.1137856 | 0.07498606 | 0.003160947 | 0.2551398 | 0.07462934 | 0.00167744 | 0.3850783 | 0.0745481 | 0.002331017
[5 empty] | 0.07379621 | 0.07534342 | 0.003345873 |  | 0.1135604 | 0.07575122 | 0.003160947 | 0.2550047 | 0.07539086 | 0.002136742 | 0.3842578 | 0.07530879 | 0.00272819
[5 empty] | 0.07353403 | 0.07610447 | 0.003345873 |  | 0.1133327 | 0.07651639 | 0.003160947 | 0.2548597 | 0.07615239 | 0.002136742 | 0.383428 | 0.07606949 | 0.00272819
[5 empty] | 0.07327074 | 0.07686551 | 0.003345873 |  | 0.1131023 | 0.07728155 | 0.003160947 | 0.2547039 | 0.07691391 | 0.002136742 | 0.3825887 | 0.07683018 | 0.00272819
[5 empty] | 0.07300654 | 0.07762656 | 0.003345873 |  | 0.1128689 | 0.07804671 | 0.003160947 | 0.2545365 | 0.07767543 | 0.002136742 | 0.3817399 | 0.07759088 | 0.00272819
[5 empty] | 0.07274163 | 0.0783876 | 0.004140338 |  | 0.1126323 | 0.07881188 | 0.003788007 | 0.2543569 | 0.07843696 | 0.002584441 | 0.3808815 | 0.07835157 | 0.003125819
[5 empty] | 0.07247621 | 0.07914865 | 0.004140338 |  | 0.1123925 | 0.07957704 | 0.003788007 | 0.2541641 | 0.07919848 | 0.002584441 | 0.3800135 | 0.07911227 | 0.003125819
[5 empty] | 0.07221047 | 0.07990969 | 0.004140338 |  | 0.112149 | 0.0803422 | 0.003788007 | 0.2539575 | 0.07996001 | 0.002584441 | 0.3791356 | 0.07987296 | 0.003125819
[5 empty] | 0.07194463 | 0.08067074 | 0.004140338 |  | 0.1119018 | 0.08110737 | 0.004456798 | 0.2537363 | 0.08072153 | 0.002584441 | 0.378248 | 0.08063366 | 0.003125819
[5 empty] | 0.07167887 | 0.08143178 | 0.004993397 |  | 0.1116507 | 0.08187253 | 0.004456798 | 0.2534997 | 0.08148305 | 0.00304287 | 0.3773504 | 0.08139435 | 0.003540999
[5 empty] | 0.0714134 | 0.08219283 | 0.004993397 |  | 0.1113953 | 0.0826377 | 0.004456798 | 0.2532469 | 0.08224458 | 0.00304287 | 0.3764427 | 0.08215505 | 0.003540999
[5 empty] | 0.07114842 | 0.08295387 | 0.004993397 |  | 0.1111356 | 0.08340286 | 0.004456798 | 0.2529772 | 0.0830061 | 0.00304287 | 0.375525 | 0.08291574 | 0.003540999
[5 empty] | 0.07088412 | 0.08371492 | 0.004993397 |  | 0.1108713 | 0.08416802 | 0.004456798 | 0.2526898 | 0.08376762 | 0.00304287 | 0.3745972 | 0.08367644 | 0.003540999
[5 empty] | 0.07062071 | 0.08447596 | 0.005923641 |  | 0.1106022 | 0.08493319 | 0.00518459 | 0.2523839 | 0.08452915 | 0.003534358 | 0.373659 | 0.08443713 | 0.003990823
[5 empty] | 0.07035838 | 0.085237 | 0.005923641 |  | 0.1103281 | 0.08569835 | 0.00518459 | 0.2520587 | 0.08529067 | 0.003534358 | 0.3727106 | 0.08519783 | 0.003990823
[5 empty] | 0.07009734 | 0.08599805 | 0.005923641 |  | 0.1100489 | 0.08646352 | 0.00518459 | 0.2517135 | 0.0860522 | 0.003534358 | 0.3717517 | 0.08595852 | 0.003990823
[5 empty] | 0.06983777 | 0.08675909 | 0.005923641 |  | 0.1097642 | 0.08722868 | 0.005988651 | 0.2513475 | 0.08681372 | 0.003534358 | 0.3707823 | 0.08671922 | 0.003990823
[5 empty] | 0.0695799 | 0.08752014 | 0.006949662 |  | 0.1094739 | 0.08799384 | 0.005988651 | 0.25096 | 0.08757524 | 0.004081238 | 0.3698023 | 0.08747991 | 0.004492387
[5 empty] | 0.0693239 | 0.08828118 | 0.006949662 |  | 0.1091777 | 0.08875901 | 0.005988651 | 0.2505501 | 0.08833677 | 0.004081238 | 0.3688117 | 0.08824061 | 0.004492387
[5 empty] | 0.06906998 | 0.08904223 | 0.006949662 |  | 0.1088756 | 0.08952417 | 0.005988651 | 0.2501171 | 0.08909829 | 0.004081238 | 0.3678103 | 0.0890013 | 0.004492387
[5 empty] | 0.06881835 | 0.08980327 | 0.006949662 |  | 0.1085672 | 0.09028933 | 0.005988651 | 0.2496602 | 0.08985982 | 0.004705841 | 0.366798 | 0.089762 | 0.004492387
[5 empty] | 0.06856919 | 0.09056432 | 0.008090051 |  | 0.1082524 | 0.0910545 | 0.006886251 | 0.2491786 | 0.09062134 | 0.004705841 | 0.3657749 | 0.09052269 | 0.005062785
[5 empty] | 0.06832271 | 0.09132536 | 0.008090051 |  | 0.1079309 | 0.09181966 | 0.006886251 | 0.2486716 | 0.09138286 | 0.004705841 | 0.3647408 | 0.09128339 | 0.005062785
[5 empty] | 0.06807912 | 0.09208641 | 0.008090051 |  | 0.1076026 | 0.09258483 | 0.006886251 | 0.2481384 | 0.09214439 | 0.004705841 | 0.3636955 | 0.09204408 | 0.005062785
[5 empty] | 0.0678386 | 0.09284745 | 0.008090051 |  | 0.1072673 | 0.09334999 | 0.007894658 | 0.2475783 | 0.09290591 | 0.004705841 | 0.3626392 | 0.09280478 | 0.005062785
[5 empty] | 0.06760136 | 0.0936085 | 0.0093634 |  | 0.1069246 | 0.09411515 | 0.007894658 | 0.2469903 | 0.09366743 | 0.005430498 | 0.3615715 | 0.09356547 | 0.005719111
[5 empty] | 0.06736759 | 0.09436954 | 0.0093634 |  | 0.1065746 | 0.09488032 | 0.007894658 | 0.2463739 | 0.09442896 | 0.005430498 | 0.3604926 | 0.09432617 | 0.005719111
[5 empty] | 0.06713578 | 0.09513059 | 0.0093634 |  | 0.106216 | 0.09564548 | 0.007894658 | 0.2457282 | 0.09519048 | 0.005430498 | 0.3594023 | 0.09508686 | 0.005719111
[5 empty] | 0.06690368 | 0.09589163 | 0.0093634 |  | 0.1058411 | 0.09641065 | 0.007894658 | 0.2450524 | 0.09595201 | 0.005430498 | 0.3583004 | 0.09584756 | 0.005719111
[5 empty] | 0.06667147 | 0.09665268 | 0.01116499 |  | 0.1054494 | 0.09717581 | 0.009282694 | 0.2443458 | 0.09671353 | 0.00627754 | 0.357187 | 0.09660825 | 0.00647846
[5 empty] | 0.0664393 | 0.09741372 | 0.01116499 |  | 0.1050424 | 0.09794097 | 0.009282694 | 0.2436076 | 0.09747505 | 0.00627754 | 0.356062 | 0.09736895 | 0.00647846
[5 empty] | 0.06620736 | 0.09817476 | 0.01116499 |  | 0.104622 | 0.09870614 | 0.009282694 | 0.242837 | 0.09823658 | 0.00627754 | 0.3549252 | 0.09812964 | 0.00647846
[5 empty] | 0.06597583 | 0.09893581 | 0.01368009 |  | 0.1041898 | 0.0994713 | 0.009282694 | 0.2419722 | 0.0989981 | 0.007529995 | 0.3537743 | 0.09889034 | 0.00647846
[5 empty] | 0.06574486 | 0.09969685 | 0.01368009 |  | 0.1037474 | 0.1002365 | 0.0113197 | 0.2409467 | 0.09975963 | 0.007529995 | 0.3525822 | 0.09965103 | 0.007525814
[5 empty] | 0.06551464 | 0.1004579 | 0.01368009 |  | 0.1032966 | 0.1010016 | 0.0113197 | 0.2397762 | 0.1005211 | 0.007529995 | 0.3513448 | 0.1004117 | 0.007525814
[5 empty] | 0.06528535 | 0.1012189 | 0.01368009 |  | 0.1028391 | 0.1017668 | 0.0113197 | 0.238477 | 0.1012827 | 0.007529995 | 0.3500669 | 0.1011724 | 0.007525814
[5 empty] | 0.06505714 | 0.10198 | 0.01368009 |  | 0.1023766 | 0.102532 | 0.0113197 | 0.2370651 | 0.1020442 | 0.007529995 | 0.3487531 | 0.1019331 | 0.007525814
[5 empty] | 0.06483021 | 0.102741 | 0.01655287 |  | 0.1019107 | 0.1032971 | 0.013694 | 0.2355566 | 0.1028057 | 0.009645512 | 0.3474084 | 0.1026938 | 0.009430694
[5 empty] | 0.06460472 | 0.1035021 | 0.01655287 |  | 0.1014432 | 0.1040623 | 0.013694 | 0.2339676 | 0.1035672 | 0.009645512 | 0.3460373 | 0.1034545 | 0.009430694
[5 empty] | 0.06438084 | 0.1042631 | 0.01655287 |  | 0.1009757 | 0.1048274 | 0.013694 | 0.2323142 | 0.1043288 | 0.009645512 | 0.3446448 | 0.1042152 | 0.009430694
[5 empty] | 0.06415875 | 0.1050242 | 0.01655287 |  | 0.1005099 | 0.1055926 | 0.013694 | 0.2306125 | 0.1050903 | 0.009645512 | 0.3432355 | 0.1049759 | 0.01188584
[5 empty] | 0.06393862 | 0.1057852 | 0.01942726 |  | 0.1000475 | 0.1063578 | 0.01608414 | 0.2288787 | 0.1058518 | 0.01221896 | 0.3418142 | 0.1057366 | 0.01188584
[5 empty] | 0.06372063 | 0.1065463 | 0.01942726 |  | 0.0995902 | 0.1071229 | 0.01608414 | 0.2271287 | 0.1066133 | 0.01221896 | 0.3403856 | 0.1064973 | 0.01188584
[5 empty] | 0.06350495 | 0.1073073 | 0.01942726 |  | 0.09913972 | 0.1078881 | 0.01608414 | 0.2253788 | 0.1073749 | 0.01221896 | 0.3389547 | 0.107258 | 0.01188584
[5 empty] | 0.06329175 | 0.1080683 | 0.01942726 |  | 0.09869773 | 0.1086533 | 0.01608414 | 0.223645 | 0.1081364 | 0.01221896 | 0.337526 | 0.1080187 | 0.01188584
[5 empty] | 0.06308121 | 0.1088294 | 0.02194721 |  | 0.09826591 | 0.1094184 | 0.01816865 | 0.2219434 | 0.1088979 | 0.01480604 | 0.3361044 | 0.1087794 | 0.01448743
[5 empty] | 0.0628735 | 0.1095904 | 0.02194721 |  | 0.09784596 | 0.1101836 | 0.01816865 | 0.2202902 | 0.1096594 | 0.01480604 | 0.3346945 | 0.1095401 | 0.01448743
[5 empty] | 0.06266879 | 0.1103515 | 0.02194721 |  | 0.09743957 | 0.1109488 | 0.01816865 | 0.2187013 | 0.110421 | 0.01480604 | 0.3333013 | 0.1103008 | 0.01448743
[5 empty] | 0.06246726 | 0.1111125 | 0.02194721 |  | 0.09704843 | 0.1117139 | 0.01816865 | 0.217193 | 0.1111825 | 0.01480604 | 0.3319295 | 0.1110615 | 0.01448743
[5 empty] | 0.06226909 | 0.1118736 | 0.02375664 |  | 0.09667422 | 0.1124791 | 0.01962606 | 0.2157813 | 0.111944 | 0.01696244 | 0.3305837 | 0.1118221 | 0.01683166
[5 empty] | 0.06207444 | 0.1126346 | 0.02375664 |  | 0.09631865 | 0.1132443 | 0.01962606 | 0.2144824 | 0.1127055 | 0.01696244 | 0.3292688 | 0.1125828 | 0.01683166
[5 empty] | 0.06188349 | 0.1133957 | 0.02375664 |  | 0.0959834 | 0.1140094 | 0.01962606 | 0.2133123 | 0.1134671 | 0.01696244 | 0.3279895 | 0.1133435 | 0.01683166
[5 empty] | 0.06169723 | 0.1141567 | 0.02375664 |  | 0.09566759 | 0.1147746 | 0.02037077 | 0.2122871 | 0.1142286 | 0.01696244 | 0.3267506 | 0.1141042 | 0.01683166
[5 empty] | 0.06152154 | 0.1149177 | 0.02473241 |  | 0.09536261 | 0.1155397 | 0.02037077 | 0.2114144 | 0.1149901 | 0.0183116 | 0.3255569 | 0.1148649 | 0.01851473
[5 empty] | 0.06135736 | 0.1156788 | 0.02473241 |  | 0.09506748 | 0.1163049 | 0.02037077 | 0.210603 | 0.1157516 | 0.0183116 | 0.3244131 | 0.1156256 | 0.01851473
[5 empty] | 0.06120449 | 0.1164398 | 0.02473241 |  | 0.0947821 | 0.1170701 | 0.02037077 | 0.209824 | 0.1165132 | 0.0183116 | 0.323324 | 0.1163863 | 0.01851473
[5 empty] | 0.06106271 | 0.1172009 | 0.02473241 |  | 0.09450635 | 0.1178352 | 0.02037077 | 0.2090773 | 0.1172747 | 0.0183116 | 0.3222943 | 0.117147 | 0.01851473
[5 empty] | 0.0609318 | 0.1179619 | 0.02557943 |  | 0.09424011 | 0.1186004 | 0.02101857 | 0.2083626 | 0.1180362 | 0.01940125 | 0.3213282 | 0.1179077 | 0.01929619
[5 empty] | 0.06081155 | 0.118723 | 0.02557943 |  | 0.09398327 | 0.1193656 | 0.02101857 | 0.2076799 | 0.1187977 | 0.01940125 | 0.320426 | 0.1186684 | 0.01929619
[5 empty] | 0.06070176 | 0.119484 | 0.02557943 |  | 0.09373572 | 0.1201307 | 0.02101857 | 0.2070289 | 0.1195592 | 0.01940125 | 0.3195865 | 0.1194291 | 0.01929619
[5 empty] | 0.0606022 | 0.1202451 | 0.02557943 |  | 0.09349733 | 0.1208959 | 0.02101857 | 0.2064095 | 0.1203208 | 0.01940125 | 0.3188085 | 0.1201898 | 0.01929619
[5 empty] | 0.06051266 | 0.1210061 | 0.02637571 |  | 0.093268 | 0.1216611 | 0.02162427 | 0.2058216 | 0.1210823 | 0.02045076 | 0.3180909 | 0.1209505 | 0.01989212
[5 empty] | 0.06043294 | 0.1217671 | 0.02637571 |  | 0.09304761 | 0.1224262 | 0.02162427 | 0.2052649 | 0.1218438 | 0.02045076 | 0.3174327 | 0.1217112 | 0.01989212
[5 empty] | 0.06036281 | 0.1225282 | 0.02637571 |  | 0.09283604 | 0.1231914 | 0.02162427 | 0.2047393 | 0.1226053 | 0.02045076 | 0.3168326 | 0.1224719 | 0.01989212
[5 empty] | 0.06030206 | 0.1232892 | 0.02637571 |  | 0.09263318 | 0.1239565 | 0.02162427 | 0.2042447 | 0.1233669 | 0.02045076 | 0.3162894 | 0.1232326 | 0.01989212
[5 empty] | 0.06025048 | 0.1240503 | 0.02711646 |  | 0.09243891 | 0.1247217 | 0.02218482 | 0.2037809 | 0.1241284 | 0.02144906 | 0.3158022 | 0.1239933 | 0.02044285
[5 empty] | 0.06020786 | 0.1248113 | 0.02711646 |  | 0.09225312 | 0.1254869 | 0.02218482 | 0.2033477 | 0.1248899 | 0.02144906 | 0.3153697 | 0.124754 | 0.02044285
[5 empty] | 0.06017399 | 0.1255724 | 0.02711646 |  | 0.09207569 | 0.126252 | 0.02218482 | 0.2029449 | 0.1256514 | 0.02144906 | 0.3149908 | 0.1255147 | 0.02044285
[5 empty] | 0.06014865 | 0.1263334 | 0.02711646 |  | 0.09190651 | 0.1270172 | 0.02218482 | 0.2025725 | 0.126413 | 0.02238506 | 0.3146644 | 0.1262754 | 0.02044285
[5 empty] | 0.06013162 | 0.1270945 | 0.02779688 |  | 0.09174547 | 0.1277824 | 0.02269723 | 0.2022303 | 0.1271745 | 0.02238506 | 0.3143893 | 0.127036 | 0.02094558
[5 empty] | 0.0601227 | 0.1278555 | 0.02779688 |  | 0.09159244 | 0.1285475 | 0.02269723 | 0.201918 | 0.127936 | 0.02238506 | 0.3141644 | 0.1277967 | 0.02094558
[5 empty] | 0.06012167 | 0.1286166 | 0.02779688 |  | 0.09144731 | 0.1293127 | 0.02269723 | 0.2016355 | 0.1286975 | 0.02238506 | 0.3139885 | 0.1285574 | 0.02094558
[5 empty] | 0.06012832 | 0.1293776 | 0.02779688 |  | 0.09130997 | 0.1300779 | 0.02269723 | 0.2013827 | 0.1294591 | 0.02238506 | 0.3138605 | 0.1293181 | 0.02094558
[5 empty] | 0.06014243 | 0.1301386 | 0.02841218 |  | 0.09118031 | 0.130843 | 0.02315846 | 0.2011595 | 0.1302206 | 0.02324769 | 0.3137794 | 0.1300788 | 0.0213975
[5 empty] | 0.0601638 | 0.1308997 | 0.02841218 |  | 0.09105819752 | 0.1316082 | 0.02315846 | 0.2009655 | 0.1309821 | 0.02324769 | 0.3137438 | 0.1308395 | 0.0213975
[5 empty] | 0.0601922 | 0.1316607 | 0.02841218 |  | 0.09094353 | 0.1323733 | 0.02315846 | 0.2008008 | 0.1317436 | 0.02324769 | 0.3137528 | 0.1316002 | 0.0213975
[5 empty] | 0.06022743 | 0.1324218 | 0.02841218 |  | 0.09083619 | 0.1331385 | 0.02315846 | 0.2006651 | 0.1325052 | 0.02324769 | 0.3138051 | 0.1323609 | 0.0213975
[5 empty] | 0.06026928 | 0.1331828 | 0.02895756 |  | 0.09073606 | 0.1339037 | 0.02356549 | 0.2005582 | 0.1332667 | 0.02402589 | 0.3138997 | 0.1331216 | 0.02179582
[5 empty] | 0.06031752 | 0.1339439 | 0.02895756 |  | 0.09064303 | 0.1346688 | 0.02356549 | 0.20048 | 0.1340282 | 0.02402589 | 0.3140353 | 0.1338823 | 0.02179582
[5 empty] | 0.06037194 | 0.1347049 | 0.02895756 |  | 0.09055698 | 0.135434 | 0.02356549 | 0.2004304 | 0.1347897 | 0.02402589 | 0.314211 | 0.134643 | 0.02179582
[5 empty] | 0.06043234 | 0.135466 | 0.02895756 |  | 0.09047779 | 0.1361992 | 0.02356549 | 0.2004092 | 0.1355512 | 0.02470857 | 0.3144254 | 0.1354037 | 0.02179582
[5 empty] | 0.0604985 | 0.136227 | 0.02942824 |  | 0.09040536 | 0.1369643 | 0.02391531 | 0.2004162 | 0.1363128 | 0.02470857 | 0.3146775 | 0.1361644 | 0.02213774
[5 empty] | 0.06057021 | 0.136988 | 0.02942824 |  | 0.09033956 | 0.1377295 | 0.02391531 | 0.2004512 | 0.1370743 | 0.02470857 | 0.3149661 | 0.1369251 | 0.02213774
[5 empty] | 0.06064725 | 0.1377491 | 0.02942824 |  | 0.09028028 | 0.1384947 | 0.02391531 | 0.2005142 | 0.1378358 | 0.02470857 | 0.3152902 | 0.1376858 | 0.02213774
[5 empty] | 0.06072941 | 0.1385101 | 0.02942824 |  | 0.09022741 | 0.1392598 | 0.02391531 | 0.2006049 | 0.1385973 | 0.02470857 | 0.3156485 | 0.1384465 | 0.02213774
[5 empty] | 0.06081648 | 0.1392712 | 0.02981941 |  | 0.09018083 | 0.140025 | 0.02420489 | 0.2007231 | 0.1393589 | 0.02528466 | 0.31604 | 0.1392072 | 0.02242046
[5 empty] | 0.06090824 | 0.1400322 | 0.02981941 |  | 0.09014043 | 0.1407901 | 0.02420489 | 0.2008688 | 0.1401204 | 0.02528466 | 0.3164634 | 0.1399679 | 0.02242046
[5 empty] | 0.06100448 | 0.1407933 | 0.02981941 |  | 0.09010608 | 0.1415553 | 0.02420489 | 0.2010418 | 0.1408819 | 0.02528466 | 0.3169177 | 0.1407286 | 0.02242046
[5 empty] | 0.06110499 | 0.1415543 | 0.02981941 |  | 0.09007768 | 0.1423205 | 0.02420489 | 0.2012418 | 0.1416434 | 0.02528466 | 0.3174017 | 0.1414892 | 0.02242046
[5 empty] | 0.06120956 | 0.1423154 | 0.03012629 |  | 0.09005511 | 0.1430856 | 0.02443122 | 0.2014688 | 0.142405 | 0.02574309 | 0.3179143 | 0.1422499 | 0.02264118
[5 empty] | 0.06131796 | 0.1430764 | 0.03012629 |  | 0.09003826 | 0.1438508 | 0.02443122 | 0.2017225 | 0.1431665 | 0.02574309 | 0.3184544 | 0.1430106 | 0.02264118
[5 empty] | 0.06142999 | 0.1438374 | 0.03012629 |  | 0.090027 | 0.144616 | 0.02443122 | 0.2020029 | 0.143928 | 0.02574309 | 0.3190207 | 0.1437713 | 0.02264118
[5 empty] | 0.06154544 | 0.1445985 | 0.03012629 |  | 0.09002123 | 0.1453811 | 0.02443122 | 0.2023097 | 0.1446895 | 0.02607278 | 0.3196123 | 0.144532 | 0.02264118
[5 empty] | 0.06166409 | 0.1453595 | 0.03034407 |  | 0.09002083 | 0.1461463 | 0.02459126 | 0.2026428 | 0.1454511 | 0.02607278 | 0.3202278 | 0.1452927 | 0.0227971
[5 empty] | 0.06178573 | 0.1461206 | 0.03034407 |  | 0.09002568 | 0.1469115 | 0.02459126 | 0.203002 | 0.1462126 | 0.02607278 | 0.3208663 | 0.1460534 | 0.0227971
[5 empty] | 0.06191014 | 0.1468816 | 0.03034407 |  | 0.09003567 | 0.1476766 | 0.02459126 | 0.2033872 | 0.1469741 | 0.02607278 | 0.3215265 | 0.1468141 | 0.0227971
[5 empty] | 0.06203712 | 0.1476427 | 0.03046797 |  | 0.09005069 | 0.1484418 | 0.02459126 | 0.2037983 | 0.1477356 | 0.02607278 | 0.3222073 | 0.1475748 | 0.0227971
[5 empty] | 0.06216644 | 0.1484037 | 0.03046797 |  | 0.09007062 | 0.149207 | 0.02468201 | 0.2042349 | 0.1484972 | 0.02626266 | 0.3229077 | 0.1483355 | 0.02288541
[5 empty] | 0.0622979 | 0.1491648 | 0.03046797 |  | 0.08870825 | 0.1499721 | 0.02468201 | 0.2046971 | 0.1492587 | 0.02626266 | 0.3236263 | 0.1490962 | 0.02288541
[5 empty] | 0.06151946 | 0.1499258 | 0.03046797 |  | 0.09012473 | 0.1507373 | 0.02468201 | 0.2016679 | 0.1500202 | 0.02626266 | 0.3186755 | 0.1498569 | 0.02288541
[5 empty] | 0.06256638 | 0.1506868 | 0.0304964 |  | 0.09015869 | 0.1515024 | 0.02470277 | 0.2056973 | 0.1507817 | 0.02630665 | 0.3251142 | 0.1506176 | 0.02290561
[5 empty] | 0.06270296 | 0.1514479 | 0.0304964 |  | 0.0901971 | 0.1522676 | 0.02470277 | 0.2062349 | 0.1515432 | 0.02630665 | 0.3258811 | 0.1513783 | 0.02290561