## 1
Общество с ограниченной ответственностью "Инженерная геология" (ООО "ИнжГео") | [10 empty] | Общество с ограниченной ответственностью "Инженерная геология" (ООО "ИнжГео")
Юр. адрес: 117279, г. Москва, ул. Миклухо-Маклая, 36 а, этаж 5, пом. XXIII к. 76-84 | [10 empty] | Юр. адрес: 117279, г. Москва, ул. Миклухо-Маклая, 36 а, этаж 5, пом. XXIII к. 76-84 | [8 empty] | нагр |  |  | X0 | Y0 | R |  | нагр |  |  |  | X0 | Y0 | R | нагр |  |  |  | X0 | Y0 | R |  | нагр |  |  |  | X0 | Y0 | R
Телефон/факс +7 (495) 132-30-00, Адрес электронной почты inbox@inj-geo.ru | [10 empty] | Телефон/факс +7 (495) 132-30-00, Адрес электронной почты inbox@inj-geo.ru | [12 empty] | 0 | [7 empty] | 0 | [6 empty] | 0 | [7 empty] | 0
[20 empty] | девиатор | [6 empty] | девиатор | [6 empty] | девиатор | [7 empty] | девиатор
Испытательная лаборатория ООО «ИнжГео» | [10 empty] | Испытательная лаборатория ООО «ИнжГео» | [8 empty] | x0 | Угол | X | Y |  |  |  | x0 |  | Угол | X | Y |  |  | x0 |  | Угол | X | Y |  |  |  | x0 |  | Угол | X | Y
Адрес места осуществления деятельности лаборатории: г. Москва, просп. Вернадского, д. 51, стр. 1 | [10 empty] | Адрес места осуществления деятельности лаборатории: г. Москва, просп. Вернадского, д. 51, стр. 1 | [9 empty] | 0 | [7 empty] | 0 | [6 empty] | 0 | [7 empty] | 0
Телефон +7(910)4557682, E-mail: slg85@mail.ru | [10 empty] | Телефон +7(910)4557682, E-mail: slg85@mail.ru | [9 empty] | 5 | [7 empty] | 5 | [6 empty] | 5 | [7 empty] | 5
[21 empty] | 10 | [7 empty] | 10 | [6 empty] | 10 | [7 empty] | 10
Протокол испытаний № 13-63/27 от 25-11-2022 | [20 empty] | 15 | [7 empty] | 15 | [6 empty] | 15 | [7 empty] | 15
Наименование и адрес заказчика: ООО Регионстрой | [20 empty] | 20 | [7 empty] | 20 | [6 empty] | 20 | [7 empty] | 20
Наименование объекта: Переход трубопровода через р. Енисей | [20 empty] | 25 | [7 empty] | 25 | [6 empty] | 25 | [7 empty] | 25
Наименование используемого метода/методики: ГОСТ 12248.4-2020 | [20 empty] | 30 | [7 empty] | 30 | [6 empty] | 30 | [7 empty] | 30
Условия проведения испытания: температура окружающей среды (18 - 25)0С, влажность воздуха (40 - 75)% | [20 empty] | 35 | [7 empty] | 35 | [6 empty] | 35 | [7 empty] | 35
Дата получение объекта подлежащего испытаниям: 29.10.2022 | [20 empty] | 40 | [7 empty] | 40 | [6 empty] | 40 | [7 empty] | 40
Дата испытания: 25.10.2022-19.11.2027 | [20 empty] | 45 | [7 empty] | 45 | [6 empty] | 45 | [7 empty] | 45
Испытание грунтов методом трехосного сжатия | [10 empty] | Испытание грунтов методом трехосного сжатия | [9 empty] | 50 | [7 empty] | 50 | [6 empty] | 50 | [7 empty] | 50
Лабораторный номер: |  | 1062 | [5 empty] | We, % = | 0.322602453 |  | Лабораторный номер: | [6 empty] | We, % = |  |  | 55 | [7 empty] | 55 | [6 empty] | 55 | [7 empty] | 55
Номер скважины: |  | BH-087 | [5 empty] | ρ, г/см3 = | 1.9 |  | Номер скважины: | [6 empty] | ρ, г/см3 = |  |  | 60 | [7 empty] | 60 | [6 empty] | 60 | [7 empty] | 60
Глубина отбора, м: |  | 2.7 | [5 empty] | ρs, г/см3 = | 2.71 |  | Глубина отбора, м: | [6 empty] | ρs, г/см3 = |  |  | 65 | [7 empty] | 65 | [6 empty] | 65 | [7 empty] | 65
Наименование грунта: |  | Суглинок, после оттаивания текучепластичный, легкий песчанистый | [5 empty] | e, д.е. = | 1.1 |  | Наименование грунта: | [6 empty] | e, д.е. = |  |  | 70 | [7 empty] | 70 | [6 empty] | 70 | [7 empty] | 70
Схема проведения опыта: |  | КД | [5 empty] | IL, д.е. = | 0.927 |  | Схема проведения опыта: | [6 empty] | IL, д.е. = |  |  | 75 | [7 empty] | 75 | [6 empty] | 75 | [7 empty] | 75
Результаты испытаний | [10 empty] | Результаты испытаний | [9 empty] | 80 | [7 empty] | 80 | [6 empty] | 80 | [7 empty] | 80
[21 empty] | 85 | [7 empty] | 85 | [6 empty] | 85 | [7 empty] | 85
[21 empty] | 90 | [7 empty] | 90 | [6 empty] | 90 | [7 empty] | 90
[21 empty] | 95 | [7 empty] | 95 | [6 empty] | 95 | [7 empty] | 95
[21 empty] | 100 | [7 empty] | 100 | [6 empty] | 100 | [7 empty] | 100
[21 empty] | 105 | [7 empty] | 105 | [6 empty] | 105 | [7 empty] | 105
[21 empty] | 110 | [7 empty] | 110 | [6 empty] | 110 | [7 empty] | 110
[21 empty] | 115 | [7 empty] | 115 | [6 empty] | 115 | [7 empty] | 115
[21 empty] | 120 | [7 empty] | 120 | [6 empty] | 120 | [7 empty] | 120
[21 empty] | 125 | [7 empty] | 125 | [6 empty] | 125 | [7 empty] | 125
[21 empty] | 130 | [7 empty] | 130 | [6 empty] | 130 | [7 empty] | 130
[21 empty] | 135 | [7 empty] | 135 | [6 empty] | 135 | [7 empty] | 135
[21 empty] | 140 | [7 empty] | 140 | [6 empty] | 140 | [7 empty] | 140
[21 empty] | 145 | [7 empty] | 145 | [6 empty] | 145 | [7 empty] | 145
[21 empty] | 150 | [7 empty] | 150 | [6 empty] | 150 | [7 empty] | 150
[21 empty] | 155 | [7 empty] | 155 | [6 empty] | 155 | [7 empty] | 155
[21 empty] | 160 | [7 empty] | 160 | [6 empty] | 160 | [7 empty] | 160
[21 empty] | 165 | [7 empty] | 165 | [6 empty] | 165 | [7 empty] | 165
[21 empty] | 170 | [7 empty] | 170 | [6 empty] | 170 | [7 empty] | 170
[21 empty] | 175 | [7 empty] | 175 | [6 empty] | 175 | [7 empty] | 175
[21 empty] | 180 | [7 empty] | 180 | [6 empty] | 180 | [7 empty] | 180
[13 empty] | Давление в камере, Мпа σ3 | Вертикальная нагрузка, Мпа σ1 | Поровое давление, Мпа u
[13 empty] | 0.05 | 0.1702862 |  |  |  |  | 1 | [6 empty] | σ3,кПа | σ1,кПа | u, кПа |  |  |  | 4
[13 empty] | 0.15 | 0.4166775 | [26 empty] | δ3, Мпа | δ1-δ3, МПа | δ1, МПа | δ1, КПа
[13 empty] | 0.25 | 0.6630688 | [20 empty] | С, МПа:
φ, град:
E, Мпа
[26 empty] | x | 0
[26 empty] | y |  |  |  | С, кПа | φ,°
Эффективные значения угла внутреннего трения и удельного сцепления ϕ', С'
[13 empty] | ϕ', град. = | 25
[13 empty] | С', МПа = | 0.015
|  | K0, д.е. | 0.5773817 | Эффективное напряжение, Мпа: |  |  |  |  | 0.02886909
|  | Модуль деформации E0, МПа: |  | Точки нахождения модуля Е0, Мпа (полное напряжение): |  |  |  |  | 0.02886909 | 0.04619054
|  | Модуль деформации E50, МПа: |  | qmax Давление при разрушении образца, Мпа (девиатор): |  |  |  |  | 0.07423479
|  | Коэф. Поперечной деформации, ϑ: |  | 0,5 qmax, Мпа (девиатор): |  |  |  |  | 0.0371174
| Начальник исп. лаборатории: | [6 empty] | Семиколенова Л.Г. |  |  |  |  | Начальник исп. лаборатории: |  |  |  |  | Семиколенова Л.Г.
Лист 1 , всего листов 2 | [11 empty] | Лист 2 , всего листов 2
Частичное воспроизведение протокола испытаний без письменного разрешения ООО «ИнжГео» ЗАПРЕЩАЕТСЯ | [11 empty] | Частичное воспроизведение протокола испытаний без письменного разрешения ООО «ИнжГео» ЗАПРЕЩАЕТСЯ
E0 |  |  | E50 |  | Деформация |  |  |  | Первая прочность |  |  | Вторая прочность |  |  | Третья прочность
devE0 | epsE0 |  | dev50 | epsE50 | dev | eps | ev |  | dev1 | eps1 | ev1 | dev1 | eps1 | ev2 | dev1 | eps1 | ev3
0.01732145 | 0.0004945481 |  | 0.0371174 | 0.001483644 | 0 | 0 | -0.0003100043 |  | 0 | 0 | 0.0003139284 | 0 | 0 | 0.0003126204 | 0 | 0 | 0.0001039888
[5 empty] | 0.01732145 | 0.0004945481 | -0.0003100663 |  | 0.03 | 0.0008565358 | 0.0003139284 | 0.06000244 | 0.000614029 | 0.0003126204 | 0.1115286 | 0.0006633903 | 0.0001039888
Секущая модуля Е0 |  |  | Линия Q max |  | 0.0371174 | 0.001483644 | -0.0003100663 |  | 0.0460199 | 0.001496918 | 0.0003139284 | 0.1166687 | 0.001433441 | 0.0003126204 | 0.2065344 | 0.001719901 | 0.0001039888
| 0 |  |  | 0 | 0.03994058 | 0.002222211 | -0.003726477 |  | 0.0601431 | 0.00240402 | -0.002535849 | 0.1333387 | 0.001910313 | -0.002963156 | 0.2152992 | 0.002170618 | -0.003091385
[5 empty] | 0.04257539 | 0.002962947 | -0.003726477 |  | 0.06338568 | 0.002993836 | -0.002535849 | 0.1449538 | 0.002866882 | -0.002963156 | 0.2286397 | 0.002894157 | -0.003091385
[5 empty] | 0.04506161 | 0.003703684 | -0.003726477 |  | 0.06731926 | 0.003742295 | -0.002535849 | 0.1530137 | 0.003583603 | -0.002963156 | 0.2411608 | 0.003617697 | -0.003091385
|  |  | Линия 0,5 Q max |  | 0.04736952 | 0.004444421 | -0.003726105 |  | 0.07101694 | 0.004490754 | -0.002535849 | 0.1605944 | 0.004300323 | -0.002963156 | 0.2528004 | 0.004341236 | -0.003091385
|  |  |  | 0 | 0.04954321 | 0.005185158 | -0.003543131 |  | 0.07450985 | 0.005239213 | -0.003074159 | 0.1676544 | 0.005017044 | -0.002956277 | 0.2636418 | 0.005064775 | -0.002989878
[5 empty] | 0.05153448 | 0.005925895 | -0.003542068 |  | 0.07778076 | 0.005987672 | -0.003074159 | 0.1742437 | 0.005733764 | -0.002956277 | 0.2736677 | 0.005788315 | -0.002989878
[5 empty] | 0.0533966 | 0.006666632 | -0.003542422 |  | 0.08084914 | 0.006736131 | -0.003074159 | 0.1803823 | 0.006450485 | -0.002956277 | 0.2829638 | 0.006511854 | -0.002989878
[5 empty] | 0.05513692 | 0.007407369 | -0.003542422 |  | 0.08373569 | 0.007484589 | -0.003074159 | 0.1860564 | 0.007167206 | -0.002956277 | 0.2916738 | 0.007235393 | -0.002809259
[5 empty] | 0.0567284 | 0.008148106 | -0.003232769 |  | 0.08638039 | 0.008233048 | -0.003509118 | 0.1913867 | 0.007883926 | -0.002940959 | 0.2996731 | 0.007958933 | -0.002809259
Коэфф. Точки |  |  |  |  | 0.05819371 | 0.008888842 | -0.003233093 |  | 0.08891251 | 0.008981507 | -0.003509118 | 0.1962923 | 0.008600647 | -0.002940959 | 0.3071057 | 0.008682472 | -0.002809259
[5 empty] | 0.05953026 | 0.009629579 | -0.003232769 |  | 0.09121597 | 0.009729966 | -0.003509118 | 0.2007565 | 0.009317367 | -0.002940959 | 0.3139527 | 0.009406011 | -0.002809259
[5 empty] | 0.06075287 | 0.01037032 | -0.003232123 |  | 0.09341013 | 0.01047843 | -0.003509118 | 0.2050097 | 0.01003409 | -0.002940959 | 0.3200779 | 0.01012955 | -0.002809259
[5 empty] | 0.06187687 | 0.01111105 | -0.00286015 |  | 0.09543215 | 0.01122688 | -0.003845571 | 0.2088612 | 0.01075081 | -0.002919087 | 0.3257415 | 0.01085309 | -0.002583823
[5 empty] | 0.06292719 | 0.01185179 | -0.002859578 |  | 0.09725926 | 0.01197534 | -0.003845571 | 0.2123649 | 0.01146753 | -0.002919087 | 0.3310969 | 0.01157663 | -0.002583823
[5 empty] | 0.06384601 | 0.01259253 | -0.002859864 |  | 0.09895682 | 0.0127238 | -0.003845571 | 0.2156127 | 0.01218425 | -0.002919087 | 0.3358906 | 0.01230017 | -0.002583823
[5 empty] | 0.06466653 | 0.01333326 | -0.002859578 |  | 0.1005779 | 0.01347226 | -0.003845571 | 0.2185886 | 0.01290097 | -0.002919087 | 0.3403323 | 0.01302371 | -0.002583823
[5 empty] | 0.06543251 | 0.014074 | -0.002483686 |  | 0.1020252 | 0.01422072 | -0.004094679 | 0.2212384 | 0.01361769 | -0.00289166 | 0.3442204 | 0.01374725 | -0.002350205
[5 empty] | 0.06613183 | 0.01481474 | -0.002483935 |  | 0.1033202 | 0.01496918 | -0.004094679 | 0.2237672 | 0.01433441 | -0.00289166 | 0.3478259 | 0.01447079 | -0.002350205
[5 empty] | 0.06672309 | 0.01555547 | -0.00248319 |  | 0.1045622 | 0.01571764 | -0.004094679 | 0.2261218 | 0.01505113 | -0.00289166 | 0.3513056 | 0.01519433 | -0.002350205
[5 empty] | 0.06725991 | 0.01629621 | -0.002483935 |  | 0.1056509 | 0.0164661 | -0.004094679 | 0.2280959 | 0.01576785 | -0.00289166 | 0.3543348 | 0.01591787 | -0.002350205
[5 empty] | 0.06775836 | 0.01703695 | -0.002165088 |  | 0.106624 | 0.01721456 | -0.004259212 | 0.2300864 | 0.01648457 | -0.002860551 | 0.3572496 | 0.0166414 | -0.002144126
[5 empty] | 0.06818612 | 0.01777768 | -0.002165305 |  | 0.1075833 | 0.01796301 | -0.004259212 | 0.2318868 | 0.01720129 | -0.002860551 | 0.3599038 | 0.01736494 | -0.002144126
[5 empty] | 0.0685784 | 0.01851842 | -0.002165521 |  | 0.1083948 | 0.01871147 | -0.004259212 | 0.2334781 | 0.01791801 | -0.002860551 | 0.3624545 | 0.01808848 | -0.002144126
[5 empty] | 0.06895135 | 0.01925916 | -0.002164872 |  | 0.1091445 | 0.01945993 | -0.004348658 | 0.2349178 | 0.01863473 | -0.002860551 | 0.3646914 | 0.01881202 | -0.002144126
[5 empty] | 0.06925251 | 0.0199999 | -0.001965222 |  | 0.109808 | 0.02020839 | -0.004348658 | 0.236457 | 0.01935145 | -0.002826758 | 0.3670798 | 0.01953556 | -0.002001896
[5 empty] | 0.06956648 | 0.02074063 | -0.001965418 |  | 0.1104244 | 0.02095685 | -0.004348658 | 0.2378077 | 0.02006818 | -0.002826758 | 0.369224 | 0.0202591 | -0.002001896
[5 empty] | 0.06983073 | 0.02148137 | -0.001965222 |  | 0.1109692 | 0.02170531 | -0.004348658 | 0.2391051 | 0.0207849 | -0.002826758 | 0.3713436 | 0.02098264 | -0.002001896
[5 empty] | 0.07011065 | 0.02222211 | -0.001965418 |  | 0.1115304 | 0.02245377 | -0.004348658 | 0.2403301 | 0.02150162 | -0.002826758 | 0.3736608 | 0.02170618 | -0.002001896
[5 empty] | 0.07035286 | 0.02296284 | -0.001946707 |  | 0.1119537 | 0.02320223 | -0.004370646 | 0.2415021 | 0.02221834 | -0.002791011 | 0.375775 | 0.02242972 | -0.001957492
[5 empty] | 0.07057932 | 0.02370358 | -0.001946901 |  | 0.1123957 | 0.02395069 | -0.004370646 | 0.2427586 | 0.02293506 | -0.002791011 | 0.3780772 | 0.02315326 | -0.001957492
[5 empty] | 0.07084958 | 0.02444432 | -0.001946707 |  | 0.1128558 | 0.02469915 | -0.004370646 | 0.244057 | 0.02365178 | -0.002791011 | 0.3804945 | 0.0238768 | -0.001957492
[5 empty] | 0.07107387 | 0.02518505 | -0.001947096 |  | 0.1132863 | 0.0254476 | -0.004370646 | 0.2452583 | 0.0243685 | -0.002791011 | 0.3826327 | 0.02460034 | -0.001957492
[5 empty] | 0.07131179 | 0.02592579 | -0.00213959 |  | 0.1136544 | 0.02619606 | -0.004315169 | 0.2464793 | 0.02508522 | -0.002739159 | 0.3848664 | 0.02532388 | -0.001988347
[5 empty] | 0.07153315 | 0.02666653 | -0.002140017 |  | 0.1140582 | 0.02694452 | -0.004315169 | 0.2477986 | 0.02580194 | -0.002739159 | 0.3870019 | 0.02604742 | -0.001988347
[5 empty] | 0.07173769 | 0.02740726 | -0.002139804 |  | 0.1144486 | 0.02769298 | -0.004315169 | 0.2489766 | 0.02651866 | -0.002739159 | 0.3892907 | 0.02677096 | -0.001988347
[5 empty] | 0.07192512 | 0.028148 | -0.002139804 |  | 0.1147597 | 0.02844144 | -0.004315169 | 0.2500508 | 0.02723538 | -0.002739159 | 0.3914103 | 0.02749449 | -0.001988347
[5 empty] | 0.07214569 | 0.02888874 | -0.002485418 |  | 0.1151066 | 0.0291899 | -0.004193654 | 0.2512599 | 0.0279521 | -0.002660617 | 0.3933557 | 0.02821803 | -0.002056628
[5 empty] | 0.07234882 | 0.02962947 | -0.002485666 |  | 0.1154897 | 0.02993836 | -0.004193654 | 0.252282 | 0.02866882 | -0.002660617 | 0.3954448 | 0.02894157 | -0.002056628
[5 empty] | 0.07252412 | 0.03037021 | -0.002485666 |  | 0.1157932 | 0.03068682 | -0.004193654 | 0.2533564 | 0.02938554 | -0.002660617 | 0.397546 | 0.02966511 | -0.002056628
[5 empty] | 0.07268141 | 0.03111095 | -0.002485169 |  | 0.1160831 | 0.03143528 | -0.004193654 | 0.2543611 | 0.03010226 | -0.002565901 | 0.3992668 | 0.03038865 | -0.002056628
[5 empty] | 0.07285096 | 0.03185169 | -0.002916876 |  | 0.1163927 | 0.03218373 | -0.004022455 | 0.2554161 | 0.03081898 | -0.002565901 | 0.4012517 | 0.03111219 | -0.002147767
[5 empty] | 0.07301228 | 0.03259242 | -0.002917459 |  | 0.1166554 | 0.03293219 | -0.004022455 | 0.2563579 | 0.0315357 | -0.002565901 | 0.4030426 | 0.03183573 | -0.002147767
[5 empty] | 0.07319579 | 0.03333316 | -0.002917168 |  | 0.1169379 | 0.03368065 | -0.004022455 | 0.2573069 | 0.03225242 | -0.002565901 | 0.4047659 | 0.03255927 | -0.002147767
[5 empty] | 0.07334009 | 0.0340739 | -0.002916876 |  | 0.1171901 | 0.03442911 | -0.004022455 | 0.2582211 | 0.03296915 | -0.002565901 | 0.4064833 | 0.03328281 | -0.002147767
[5 empty] | 0.07347553 | 0.03481463 | -0.0033663 |  | 0.117412 | 0.03517757 | -0.00382539 | 0.2591401 | 0.03368587 | -0.002463968 | 0.4080601 | 0.03400635 | -0.00224827
[5 empty] | 0.07359168 | 0.03555537 | -0.003365627 |  | 0.1176203 | 0.03592603 | -0.00382539 | 0.2599808 | 0.03440259 | -0.002463968 | 0.409492 | 0.03472989 | -0.00224827
[5 empty] | 0.07370878 | 0.03629611 | -0.0033663 |  | 0.1178316 | 0.03667449 | -0.00382539 | 0.2607415 | 0.03511931 | -0.002463968 | 0.4109732 | 0.03545343 | -0.00224827
[5 empty] | 0.07380615 | 0.03703684 | -0.003366637 |  | 0.1180461 | 0.03742295 | -0.003619701 | 0.261544 | 0.03583603 | -0.002463968 | 0.4121698 | 0.03617697 | -0.00234363
[5 empty] | 0.07391437 | 0.03777758 | -0.003764326 |  | 0.1182638 | 0.03817141 | -0.003619701 | 0.2623051 | 0.03655275 | -0.002364883 | 0.4130688 | 0.03690051 | -0.00234363
[5 empty] | 0.07398186 | 0.03851832 | -0.003764326 |  | 0.1183836 | 0.03891987 | -0.003619701 | 0.262982 | 0.03726947 | -0.002364883 | 0.4146865 | 0.03762405 | -0.00234363
[5 empty] | 0.07407011 | 0.03925905 | -0.003765079 |  | 0.1185571 | 0.03966832 | -0.003619701 | 0.2636558 | 0.03798619 | -0.002364883 | 0.4156012 | 0.03834758 | -0.00234363
[5 empty] | 0.07414806 | 0.03999979 | -0.003765456 |  | 0.1187338 | 0.04041678 | -0.003619701 | 0.2641598 | 0.03870291 | -0.002364883 | 0.4166144 | 0.03907112 | -0.00234363
[5 empty] | 0.07420521 | 0.04074053 | -0.004044668 |  | 0.118863 | 0.04116524 | -0.003425163 | 0.2646993 | 0.03941963 | -0.002279844 | 0.4173895 | 0.03979466 | -0.002419297
[5 empty] | 0.07423479 | 0.04148126 | -0.004044263 |  | 0.1189278 | 0.0419137 | -0.003425163 | 0.2652733 | 0.04013635 | -0.002279844 | 0.4182563 | 0.0405182 | -0.002419297
[5 empty] | 0.07427681 | 0.042222 | -0.004044263 |  | 0.1190801 | 0.04266216 | -0.003425163 | 0.2656314 | 0.04085307 | -0.002279844 | 0.4188774 | 0.04124174 | -0.002419297
[5 empty] | 0.07431148 | 0.04296274 | -0.004044668 |  | 0.1191511 | 0.04341062 | -0.003425163 | 0.2661044 | 0.04156979 | -0.002279844 | 0.4191817 | 0.04196528 | -0.002460193
[5 empty] | 0.07431418 | 0.04370348 | -0.004137885 |  | 0.1192083 | 0.04415908 | -0.003261425 | 0.2663584 | 0.04228651 | -0.002217898 | 0.419567 | 0.04268882 | -0.002460193
[5 empty] | 0.07433708 | 0.04444421 | -0.004137885 |  | 0.1192861 | 0.04490754 | -0.003261425 | 0.2666775 | 0.04300323 | -0.002217898 | 0.419896 | 0.04341236 | -0.002460193
[5 empty] | 0.07431631 | 0.04518495 | -0.004138713 |  | 0.1193257 | 0.045656 | -0.003261425 | 0.2669527 | 0.04371995 | -0.002217898 | 0.4200309 | 0.0441359 | -0.002460193
[5 empty] | 0.07433667 | 0.04592569 | -0.004138299 |  | 0.119381 | 0.04640445 | -0.003261425 | 0.267082 | 0.04443667 | -0.002217898 | 0.4201146 | 0.04485944 | -0.002460193
[5 empty] | 0.07433624 | 0.04666642 | -0.004075596 |  | 0.1194181 | 0.04715291 | -0.003119836 | 0.2672366 | 0.04515339 | -0.002189069 | 0.4200967 | 0.04558298 | -0.002462039
[5 empty] | 0.07430471 | 0.04740716 | -0.004074781 |  | 0.1195047 | 0.04790137 | -0.003119836 | 0.2672482 | 0.04587012 | -0.002189069 | 0.4199941 | 0.04630652 | -0.002462039
[5 empty] | 0.07431431 | 0.0481479 | -0.004075188 |  | 0.1195221 | 0.04864983 | -0.003119836 | 0.2672105 | 0.04658684 | -0.002189069 | 0.4199413 | 0.04703006 | -0.002462039
[5 empty] | 0.07433409 | 0.04888863 | -0.004075596 |  | 0.1195721 | 0.04939829 | -0.003119836 | 0.2672918 | 0.04730356 | -0.002189069 | 0.4198052 | 0.0477536 | -0.002462039
[5 empty] | 0.07432277 | 0.04962937 | -0.003921998 |  | 0.1196206 | 0.05014675 | -0.002984329 | 0.267288 | 0.04802028 | -0.002185458 | 0.4197204 | 0.04847714 | -0.002449749
[5 empty] | 0.074301 | 0.05037011 | -0.00392239 |  | 0.1197017 | 0.05089521 | -0.002984329 | 0.2672406 | 0.048737 | -0.002185458 | 0.4196206 | 0.04920067 | -0.002449749
[5 empty] | 0.07429973 | 0.05111084 | -0.003921214 |  | 0.1197303 | 0.05164367 | -0.002984329 | 0.2672334 | 0.04945372 | -0.002185458 | 0.4195734 | 0.04992421 | -0.002449749
[5 empty] | 0.07432928 | 0.05185158 | -0.003921214 |  | 0.1197574 | 0.05239213 | -0.002852611 | 0.2672246 | 0.05017044 | -0.002182407 | 0.4195797 | 0.05064775 | -0.002449749
[5 empty] | 0.07431742 | 0.05259232 | -0.003698992 |  | 0.1197999 | 0.05314059 | -0.002852611 | 0.267256 | 0.05088716 | -0.002182407 | 0.4192384 | 0.05137129 | -0.002427697
[5 empty] | 0.07432607 | 0.05333305 | -0.003698992 |  | 0.1198577 | 0.05388904 | -0.002852611 | 0.2672443 | 0.05160388 | -0.002182407 | 0.4190857 | 0.05209483 | -0.002427697
[5 empty] | 0.07429333 | 0.05407379 | -0.003697882 |  | 0.119914 | 0.0546375 | -0.002852611 | 0.2671477 | 0.0523206 | -0.002182407 | 0.4191223 | 0.05281837 | -0.002427697
[5 empty] | 0.07429141 | 0.05481453 | -0.003698622 |  | 0.1199176 | 0.05538596 | -0.002852611 | 0.2671751 | 0.05303732 | -0.002182407 | 0.4188806 | 0.05354191 | -0.002427697
[5 empty] | 0.07432032 | 0.05555527 | -0.003428895 |  | 0.1200045 | 0.05613442 | -0.00272272 | 0.2670761 | 0.05375404 | -0.002180834 | 0.4186288 | 0.05426545 | -0.002399268
[5 empty] | 0.07428721 | 0.056296 | -0.003429581 |  | 0.1200047 | 0.05688288 | -0.00272272 | 0.2671428 | 0.05447076 | -0.002180834 | 0.4183677 | 0.05498899 | -0.002399268
[5 empty] | 0.07430555 | 0.05703674 | -0.003428895 |  | 0.120037 | 0.05763134 | -0.00272272 | 0.2670416 | 0.05518748 | -0.002180834 | 0.4182985 | 0.05571253 | -0.002399268
[5 empty] | 0.07430315 | 0.05777748 | -0.003429238 |  | 0.1201016 | 0.0583798 | -0.00272272 | 0.2670228 | 0.0559042 | -0.002180834 | 0.4181545 | 0.05643607 | -0.002363739
[5 empty] | 0.07430064 | 0.05851821 | -0.003136132 |  | 0.1201304 | 0.05912826 | -0.002591397 | 0.2670031 | 0.05662092 | -0.00217966 | 0.4179365 | 0.05715961 | -0.002363739
[5 empty] | 0.07429801 | 0.05925895 | -0.003135818 |  | 0.1201232 | 0.05987672 | -0.002591397 | 0.2669826 | 0.05733764 | -0.00217966 | 0.4175784 | 0.05788315 | -0.002363739
[5 empty] | 0.07427463 | 0.05999969 | -0.003135818 |  | 0.1201481 | 0.06062517 | -0.002591397 | 0.2670447 | 0.05805436 | -0.00217966 | 0.4172814 | 0.05860669 | -0.002363739
[5 empty] | 0.07430273 | 0.06074042 | -0.003136445 |  | 0.1201541 | 0.06137363 | -0.002591397 | 0.2670227 | 0.05877109 | -0.00217966 | 0.417046 | 0.05933023 | -0.002363739
[5 empty] | 0.07426882 | 0.06148116 | -0.002839336 |  | 0.1202262 | 0.06212209 | -0.002458843 | 0.2669583 | 0.05948781 | -0.002178462 | 0.4170062 | 0.06005377 | -0.002324252
[5 empty] | 0.07428639 | 0.0622219 | -0.002839052 |  | 0.1202111 | 0.06287055 | -0.002458843 | 0.2669768 | 0.06020453 | -0.002178462 | 0.4165627 | 0.0607773 | -0.002324252
[5 empty] | 0.07429353 | 0.06296263 | -0.002838484 |  | 0.1202451 | 0.06361901 | -0.002458843 | 0.2669114 | 0.06092125 | -0.002178462 | 0.4163162 | 0.06150084 | -0.002324252
[5 empty] | 0.07426964 | 0.06370337 | -0.002839052 |  | 0.1202429 | 0.06436747 | -0.002458843 | 0.266929 | 0.06163797 | -0.002176163 | 0.4160675 | 0.06222438 | -0.002324252
[5 empty] | 0.07425595 | 0.06444411 | -0.002559474 |  | 0.1202556 | 0.06511593 | -0.002321578 | 0.2669463 | 0.06235469 | -0.002176163 | 0.4158838 | 0.06294792 | -0.002282712
[5 empty] | 0.07425248 | 0.06518484 | -0.002559474 |  | 0.1202832 | 0.06586439 | -0.002321578 | 0.2668382 | 0.06307141 | -0.002176163 | 0.4157657 | 0.06367146 | -0.002282712
[5 empty] | 0.07424892 | 0.06592558 | -0.002559474 |  | 0.1202746 | 0.06661285 | -0.002321578 | 0.2667716 | 0.06378813 | -0.002176163 | 0.4153147 | 0.064395 | -0.002282712
[5 empty] | 0.0742762 | 0.06666632 | -0.002559986 |  | 0.1202807 | 0.06736131 | -0.002321578 | 0.2667465 | 0.06450485 | -0.002176163 | 0.4150639 | 0.06511854 | -0.002282712
[5 empty] | 0.07425183 | 0.06740706 | -0.002321596 |  | 0.1202862 | 0.06810976 | -0.002178196 | 0.2668048 | 0.06522157 | -0.002173429 | 0.4148808 | 0.06584208 | -0.002239889
[5 empty] | 0.0742583 | 0.06814779 | -0.002321596 |  | 0.1202862 | 0.06885822 | -0.002178196 | 0.2668214 | 0.06593829 | -0.002173429 | 0.4146997 | 0.06656562 | -0.002239889
[5 empty] | 0.07426469 | 0.06888853 | -0.002321596 |  | 0.1203161 | 0.06960668 | -0.002178196 | 0.2667548 | 0.06665501 | -0.002173429 | 0.4143882 | 0.06728916 | -0.002239889
[5 empty] | 0.07425036 | 0.06962927 | -0.002321132 |  | 0.1202828 | 0.07035514 | -0.002178196 | 0.2667716 | 0.06737173 | -0.002173429 | 0.4142131 | 0.0680127 | -0.002239889
[5 empty] | 0.07423595 | 0.07037 | -0.002143386 |  | 0.1202377 | 0.0711036 | -0.002027257 | 0.266622 | 0.06808845 | -0.002167949 | 0.4140419 | 0.06873624 | -0.002198816
[5 empty] | 0.07425066 | 0.07111074 | -0.002143386 |  | 0.1202152 | 0.07185206 | -0.002027257 | 0.2666804 | 0.06880517 | -0.002167949 | 0.41361 | 0.06945978 | -0.002198816
[5 empty] | 0.07421775 | 0.07185148 | -0.002143386 |  | 0.1201307 | 0.07260052 | -0.002027257 | 0.2666969 | 0.06952189 | -0.002167949 | 0.4134491 | 0.07018332 | -0.002198816
[5 empty] | 0.07419902 | 0.07259221 | -0.0021436 |  | 0.1201038 | 0.07334898 | -0.001869612 | 0.2665463 | 0.07023861 | -0.002167949 | 0.4132943 | 0.07090686 | -0.002159278
[5 empty] | 0.07419467 | 0.07333295 | -0.001997768 |  | 0.1200498 | 0.07409744 | -0.001869612 | 0.2665621 | 0.07095533 | -0.00214077 | 0.4131459 | 0.07163039 | -0.002159278
[5 empty] | 0.0741534 | 0.07407369 | -0.001997568 |  | 0.1199182 | 0.07484589 | -0.001869612 | 0.2665774 | 0.07167206 | -0.00214077 | 0.4127282 | 0.07235393 | -0.002159278
[5 empty] | 0.07410632 | 0.07481442 | -0.001997968 |  | 0.1198284 | 0.07559435 | -0.001869612 | 0.2664674 | 0.07238878 | -0.00214077 | 0.4127001 | 0.07307747 | -0.002159278
[5 empty] | 0.07406395 | 0.07555516 | -0.001997368 |  | 0.1197467 | 0.07634281 | -0.001869612 | 0.2664402 | 0.0731055 | -0.00214077 | 0.4122668 | 0.07380101 | -0.002159278
[5 empty] | 0.0740162 | 0.0762959 | -0.001859969 |  | 0.1196398 | 0.07709127 | -0.001706899 | 0.2664958 | 0.07382222 | -0.002089712 | 0.4122237 | 0.07452455 | -0.002121487
[5 empty] | 0.07397355 | 0.07703663 | -0.001859783 |  | 0.119525 | 0.07783973 | -0.001706899 | 0.2664676 | 0.07453894 | -0.002089712 | 0.4119088 | 0.07524809 | -0.002121487
[5 empty] | 0.07391566 | 0.07777737 | -0.001859597 |  | 0.1194366 | 0.07858819 | -0.001706899 | 0.2664389 | 0.07525566 | -0.002089712 | 0.4115876 | 0.07597163 | -0.002121487
[5 empty] | 0.07386327 | 0.07851811 | -0.001859597 |  | 0.1192904 | 0.07933665 | -0.001706899 | 0.2663679 | 0.07597238 | -0.002089712 | 0.4112605 | 0.07669517 | -0.002121487
[5 empty] | 0.07378581 | 0.07925884 | -0.001730356 |  | 0.1191206 | 0.08008511 | -0.001540094 | 0.2663797 | 0.0766891 | -0.002018137 | 0.4111261 | 0.07741871 | -0.002084029
[5 empty] | 0.07369376 | 0.07999958 | -0.001730183 |  | 0.1189956 | 0.08083357 | -0.001540094 | 0.2663908 | 0.07740582 | -0.002018137 | 0.4107222 | 0.07814225 | -0.002084029
[5 empty] | 0.07364887 | 0.08074032 | -0.00173001 |  | 0.1188478 | 0.08158203 | -0.001540094 | 0.2663596 | 0.07812254 | -0.002018137 | 0.4106438 | 0.07886579 | -0.002084029
[5 empty] | 0.0735693 | 0.08148106 | -0.001729837 |  | 0.1186949 | 0.08233048 | -0.001540094 | 0.2662445 | 0.07883926 | -0.002018137 | 0.4101648 | 0.07958933 | -0.002084029
[5 empty] | 0.07348602 | 0.08222179 | -0.001607376 |  | 0.1185708 | 0.08307894 | -0.001369758 | 0.266212 | 0.07955598 | -0.001925926 | 0.4100119 | 0.08031287 | -0.002045725
[5 empty] | 0.07338902 | 0.08296253 | -0.001607215 |  | 0.1183749 | 0.0838274 | -0.001369758 | 0.266137 | 0.0802727 | -0.001925926 | 0.4096576 | 0.08103641 | -0.002045725
[5 empty] | 0.07328876 | 0.08370327 | -0.001607376 |  | 0.1182255 | 0.08457586 | -0.001369758 | 0.266103 | 0.08098942 | -0.001925926 | 0.4093661 | 0.08175995 | -0.002045725
[5 empty] | 0.07319565 | 0.084444 | -0.001607536 |  | 0.1180558 | 0.08532432 | -0.001369758 | 0.2661513 | 0.08170614 | -0.001925926 | 0.409006 | 0.08248348 | -0.002045725
[5 empty] | 0.07308948 | 0.08518474 | -0.001490564 |  | 0.1178831 | 0.08607278 | -0.001196656 | 0.266074 | 0.08242286 | -0.001817199 | 0.4087754 | 0.08320702 | -0.002007236
[5 empty] | 0.07299087 | 0.08592548 | -0.001490862 |  | 0.1176909 | 0.08682124 | -0.001196656 | 0.2659959 | 0.08313958 | -0.001817199 | 0.4084112 | 0.08393056 | -0.002007236
[5 empty] | 0.07292034 | 0.08666621 | -0.001490713 |  | 0.1175468 | 0.0875697 | -0.001196656 | 0.2659585 | 0.0838563 | -0.001817199 | 0.4083089 | 0.0846541 | -0.002007236
[5 empty] | 0.07280686 | 0.08740695 | -0.001490713 |  | 0.1173506 | 0.08831816 | -0.001196656 | 0.2660034 | 0.08457303 | -0.001817199 | 0.4079421 | 0.08537764 | -0.002007236
[5 empty] | 0.07270153 | 0.08814769 | -0.001379362 |  | 0.1171699 | 0.08906661 | -0.001022992 | 0.2659225 | 0.08528975 | -0.001693269 | 0.4075748 | 0.08610118 | -0.001965764
[5 empty] | 0.07259439 | 0.08888842 | -0.001379224 |  | 0.1170049 | 0.08981507 | -0.001022992 | 0.2658407 | 0.08600647 | -0.001693269 | 0.4073388 | 0.08682472 | -0.001965764
[5 empty] | 0.07248565 | 0.08962916 | -0.001379638 |  | 0.1167895 | 0.09056353 | -0.001022992 | 0.2658826 | 0.08672319 | -0.001693269 | 0.4069715 | 0.08754826 | -0.001965764
[5 empty] | 0.07235527 | 0.0903699 | -0.001379224 |  | 0.116624 | 0.09131199 | -0.001022992 | 0.2658404 | 0.08743991 | -0.0015561 | 0.4067361 | 0.0882718 | -0.001965764
[5 empty] | 0.07224398 | 0.09111063 | -0.001272742 |  | 0.116459 | 0.09206045 | -0.0008489847 | 0.2657971 | 0.08815663 | -0.0015561 | 0.4065017 | 0.08899534 | -0.001922333
[5 empty] | 0.07215193 | 0.09185137 | -0.001272614 |  | 0.1162449 | 0.09280891 | -0.0008489847 | 0.2657527 | 0.08887335 | -0.0015561 | 0.4060719 | 0.08971888 | -0.001922333
[5 empty] | 0.07203889 | 0.09259211 | -0.001272742 |  | 0.1160985 | 0.09355737 | -0.0008489847 | 0.2656241 | 0.08959007 | -0.0015561 | 0.4059063 | 0.09044242 | -0.001922333
[5 empty] | 0.07192529 | 0.09333285 | -0.001272869 |  | 0.1159207 | 0.09430583 | -0.0008489847 | 0.265619 | 0.09030679 | -0.0015561 | 0.4056117 | 0.09116596 | -0.001922333
[5 empty] | 0.0718013 | 0.09407358 | -0.001169021 |  | 0.1156953 | 0.09505429 | -0.0006760147 | 0.2655297 | 0.09102351 | -0.001407715 | 0.4051232 | 0.0918895 | -0.001874994
[5 empty] | 0.0716973 | 0.09481432 | -0.001169372 |  | 0.1155388 | 0.09580275 | -0.0006760147 | 0.2655638 | 0.09174023 | -0.001407715 | 0.4050309 | 0.09261304 | -0.001874994
[5 empty] | 0.07156323 | 0.09555506 | -0.001169138 |  | 0.1154018 | 0.0965512 | -0.0006760147 | 0.2654306 | 0.09245695 | -0.001407715 | 0.4046145 | 0.09333657 | -0.001874994
[5 empty] | 0.07146963 | 0.09629579 | -0.001169021 |  | 0.1152352 | 0.09729966 | -0.0006760147 | 0.2655037 | 0.09317367 | -0.001407715 | 0.4042676 | 0.09406011 | -0.001874994
[5 empty] | 0.07136647 | 0.09703653 | -0.001068831 |  | 0.1150561 | 0.09804812 | -0.0005048528 | 0.265451 | 0.09389039 | -0.00125096 | 0.4039905 | 0.09478365 | -0.001823189
[5 empty] | 0.07125398 | 0.09777727 | -0.001068938 |  | 0.1148978 | 0.09879658 | -0.0005048528 | 0.2653554 | 0.09460711 | -0.00125096 | 0.4037834 | 0.09550719 | -0.001823189
[5 empty] | 0.07114241 | 0.098518 | -0.001068938 |  | 0.1147278 | 0.09954504 | -0.0005048528 | 0.2653416 | 0.09532383 | -0.00125096 | 0.4036468 | 0.09623073 | -0.001823189
[5 empty] | 0.07102199 | 0.09925874 | -0.001069045 |  | 0.1146124 | 0.1002935 | -0.0005048528 | 0.2652434 | 0.09604055 | -0.00125096 | 0.403189 | 0.09695427 | -0.001766165
[5 empty] | 0.07090294 | 0.09999948 | -0.0009705754 |  | 0.1144369 | 0.101042 | -0.0003370787 | 0.2651852 | 0.09675727 | -0.00108727 | 0.403129 | 0.09767781 | -0.001766165
[5 empty] | 0.07078545 | 0.1007402 | -0.0009702842 |  | 0.1142839 | 0.1017904 | -0.0003370787 | 0.2650427 | 0.09747399 | -0.00108727 | 0.4028142 | 0.09840135 | -0.001766165
[5 empty] | 0.07069962 | 0.101481 | -0.0009705754 |  | 0.1141539 | 0.1025389 | -0.0003370787 | 0.2651062 | 0.09819072 | -0.00108727 | 0.4024409 | 0.09912489 | -0.001766165
[5 empty] | 0.07060577 | 0.1022217 | -0.0009703813 |  | 0.1140473 | 0.1032873 | -0.0003370787 | 0.2649193 | 0.09890744 | -0.00108727 | 0.4022054 | 0.09984843 | -0.001766165
[5 empty] | 0.07047435 | 0.1029624 | -0.0008732463 |  | 0.1139644 | 0.1040358 | -0.0001733962 | 0.2649798 | 0.09962416 | -0.0009192377 | 0.4021079 | 0.100572 | -0.001703855
[5 empty] | 0.07040493 | 0.1037032 | -0.0008732463 |  | 0.1138566 | 0.1047843 | -0.0001733962 | 0.2648728 | 0.1003409 | -0.0009192377 | 0.4018879 | 0.1012955 | -0.001703855
[5 empty] | 0.07029839 | 0.1044439 | -0.0008730717 |  | 0.113708 | 0.1055327 | -0.0001733962 | 0.2648472 | 0.1010576 | -0.0009192377 | 0.4016763 | 0.102019 | -0.001703855
[5 empty] | 0.07019469 | 0.1051846 | -0.0008733337 |  | 0.1136172 | 0.1062812 | -0.0001733962 | 0.2647785 | 0.1017743 | -0.0009192377 | 0.4014736 | 0.1027426 | -0.001703855
[5 empty] | 0.07011382 | 0.1059254 | -0.0007760681 |  | 0.1135683 | 0.1070296 | -1.497883e-05 | 0.2647082 | 0.102491 | -0.0007488097 | 0.4013452 | 0.1034661 | -0.001634612
[5 empty] | 0.07003617 | 0.1066661 | -0.0007760681 |  | 0.1134636 | 0.1077781 | -1.497883e-05 | 0.264512 | 0.1032078 | -0.0007488097 | 0.400966 | 0.1041897 | -0.001634612
[5 empty] | 0.06994218 | 0.1074068 | -0.0007762233 |  | 0.1134179 | 0.1085265 | -1.497883e-05 | 0.2645213 | 0.1039245 | -0.0007488097 | 0.4009875 | 0.1049132 | -0.001634612
[5 empty] | 0.069842 | 0.1081476 | -0.0007760681 |  | 0.1133827 | 0.109275 | -1.497883e-05 | 0.2643631 | 0.1046412 | -0.0007488097 | 0.4006289 | 0.1056367 | -0.001634612
[5 empty] | 0.0697753 | 0.1088883 | -0.0006786042 |  | 0.113342 | 0.1100235 | 0.000137081 | 0.2643275 | 0.1053579 | -0.0005777118 | 0.4004765 | 0.1063603 | -0.00155818
[5 empty] | 0.06971266 | 0.1096291 | -0.0006784006 |  | 0.1132964 | 0.1107719 | 0.000137081 | 0.2642073 | 0.1060746 | -0.0005777118 | 0.4003354 | 0.1070838 | -0.00155818
[5 empty] | 0.06962475 | 0.1103698 | -0.0006784006 |  | 0.1132789 | 0.1115204 | 0.000137081 | 0.2642096 | 0.1067914 | -0.0005777118 | 0.4002711 | 0.1078074 | -0.00155818
[5 empty] | 0.06956104 | 0.1111105 | -0.0006786042 |  | 0.1132898 | 0.1122688 | 0.000137081 | 0.2641263 | 0.1075081 | -0.0005777118 | 0.4002188 | 0.1085309 | -0.00155818
[5 empty] | 0.06950204 | 0.1118513 | -0.0005796428 |  | 0.1132899 | 0.1130173 | 0.0002825146 | 0.2639479 | 0.1082248 | -0.0004040747 | 0.399984 | 0.1092544 | -0.00147281
[5 empty] | 0.06945777 | 0.112592 | -0.0005797588 |  | 0.1132899 | 0.1137658 | 0.0002825146 | 0.2638794 | 0.1089415 | -0.0004040747 | 0.4000148 | 0.109978 | -0.00147281
[5 empty] | 0.06942566 | 0.1133327 | -0.0005796428 |  | 0.1132736 | 0.1145142 | 0.0002825146 | 0.2637139 | 0.1096582 | -0.0004040747 | 0.3997862 | 0.1107015 | -0.00147281
[5 empty] | 0.06935453 | 0.1140735 | -0.0005797008 |  | 0.1132573 | 0.1152627 | 0.0002825146 | 0.2636587 | 0.110375 | -0.0004040747 | 0.3996882 | 0.1114251 | -0.00147281
[5 empty] | 0.06931321 | 0.1148142 | -0.0004806656 |  | 0.1132574 | 0.1160111 | 0.0004249953 | 0.2634245 | 0.1110917 | -0.0002100474 | 0.3996558 | 0.1121486 | -0.00135683
[5 empty] | 0.06924277 | 0.115555 | -0.0004807137 |  | 0.1132738 | 0.1167596 | 0.0004249953 | 0.2632597 | 0.1118084 | -0.0002100474 | 0.3996241 | 0.1128721 | -0.00135683
[5 empty] | 0.06922175 | 0.1162957 | -0.0004805695 |  | 0.1133066 | 0.1175081 | 0.0004249953 | 0.2631232 | 0.1125251 | -0.0002100474 | 0.3995931 | 0.1135957 | -0.00135683
[5 empty] | 0.06916188 | 0.1170364 | -0.0004806656 |  | 0.1132742 | 0.1182565 | 0.0004249953 | 0.2629326 | 0.1132418 | -0.0002100474 | 0.3994981 | 0.1143192 | -0.00135683
[5 empty] | 0.06911221 | 0.1177772 | -0.0003831681 |  | 0.1133071 | 0.119005 | 0.0005653024 | 0.2626884 | 0.1139586 | 5.009213e-06 | 0.399404 | 0.1150428 | -0.001205669
[5 empty] | 0.06905316 | 0.1185179 | -0.0003832447 |  | 0.1132911 | 0.1197534 | 0.0005653024 | 0.2624733 | 0.1146753 | 5.009213e-06 | 0.399181 | 0.1157663 | -0.001205669
[5 empty] | 0.06901414 | 0.1192586 | -0.0003831681 |  | 0.1132752 | 0.1205019 | 0.0005653024 | 0.2622875 | 0.115392 | 5.009213e-06 | 0.3991539 | 0.1164898 | -0.001205669
[5 empty] | 0.068956 | 0.1199994 | -0.0003831298 |  | 0.1133083 | 0.1212503 | 0.0005653024 | 0.2620489 | 0.1161087 | 5.009213e-06 | 0.3989331 | 0.1172134 | -0.001205669
[5 empty] | 0.06889834 | 0.1207401 | -0.0002872011 |  | 0.1133089 | 0.1219988 | 0.0007031652 | 0.2618402 | 0.1168254 | 0.0002398246 | 0.3988434 | 0.1179369 | -0.001022024
[5 empty] | 0.06886074 | 0.1214808 | -0.0002872011 |  | 0.1132933 | 0.1227473 | 0.0007031652 | 0.2616204 | 0.1175422 | 0.0002398246 | 0.3989496 | 0.1186605 | -0.001022024
[5 empty] | 0.06881387 | 0.1222216 | -0.0002871724 |  | 0.1132777 | 0.1234957 | 0.0007031652 | 0.2613076 | 0.1182589 | 0.0002398246 | 0.3987327 | 0.119384 | -0.001022024
[5 empty] | 0.0687773 | 0.1229623 | -0.0002871437 |  | 0.1132949 | 0.1242442 | 0.0007031652 | 0.2610254 | 0.1189756 | 0.0002398246 | 0.3987118 | 0.1201075 | -0.001022024
[5 empty] | 0.06874127 | 0.1237031 | -0.0001928919 |  | 0.1132959 | 0.1249926 | 0.0008384567 | 0.2607742 | 0.1196923 | 0.0004929051 | 0.3985626 | 0.1208311 | -0.0008086364
[5 empty] | 0.06869606 | 0.1244438 | -0.0001928533 |  | 0.1132644 | 0.1257411 | 0.0008384567 | 0.2604309 | 0.1204091 | 0.0004929051 | 0.3986096 | 0.1215546 | -0.0008086364
[5 empty] | 0.06864169 | 0.1251845 | -0.0001928726 |  | 0.1133147 | 0.1264896 | 0.0008384567 | 0.2600781 | 0.1211258 | 0.0004929051 | 0.3984635 | 0.1222781 | -0.0008086364
[5 empty] | 0.06857819 | 0.1259253 | -0.0001929111 |  | 0.1132834 | 0.127238 | 0.0008384567 | 0.259798 | 0.1218425 | 0.0004929051 | 0.398384 | 0.1230017 | -0.0008086364
[5 empty] | 0.06856404 | 0.126666 | -0.000100128 |  | 0.1132686 | 0.1279865 | 0.0009715386 | 0.2595087 | 0.1225592 | 0.0007630388 | 0.3983711 | 0.1237252 | -0.0005682713
[5 empty] | 0.06851158 | 0.1274067 | -0.000100108 |  | 0.1132867 | 0.1287349 | 0.0009715386 | 0.2591289 | 0.1232759 | 0.0007630388 | 0.3982951 | 0.1244488 | -0.0005682713
[5 empty] | 0.06846952 | 0.1281475 | -0.000100138 |  | 0.1132722 | 0.1294834 | 0.0009715386 | 0.2586997 | 0.1239927 | 0.0007630388 | 0.3980266 | 0.1251723 | -0.0005682713
[5 empty] | 0.06843788 | 0.1288882 | -0.000100128 |  | 0.1132742 | 0.1302319 | 0.0009715386 | 0.258385 | 0.1247094 | 0.0007630388 | 0.3979544 | 0.1258958 | -0.0005682713
[5 empty] | 0.06837777 | 0.129629 | -8.989671e-06 |  | 0.1132764 | 0.1309803 | 0.001102265 | 0.2579807 | 0.1254261 | 0.001048823 | 0.3980787 | 0.1266194 | -0.0003041196
[5 empty] | 0.06833785 | 0.1303697 | -8.989671e-06 |  | 0.1132788 | 0.1317288 | 0.001102265 | 0.2576505 | 0.1261428 | 0.001048823 | 0.3978162 | 0.1273429 | -0.0003041196
[5 empty] | 0.0683181 | 0.1311104 | -8.988773e-06 |  | 0.1132978 | 0.1324772 | 0.001102265 | 0.257272 | 0.1268595 | 0.001048823 | 0.3979446 | 0.1280665 | -0.0003041196
[5 empty] | 0.06826026 | 0.1318512 | -8.989671e-06 |  | 0.1132842 | 0.1332257 | 0.001102265 | 0.2569679 | 0.1275763 | 0.001048823 | 0.3976865 | 0.12879 | -0.0003041196
[5 empty] | 0.06821292 | 0.1325919 | 8.050423e-05 |  | 0.1133199 | 0.1339742 | 0.001230015 | 0.2565349 | 0.128293 | 0.001348904 | 0.3976898 | 0.1295135 | -1.880365e-05
[5 empty] | 0.06819552 | 0.1333326 | 8.049618e-05 |  | 0.1132904 | 0.1347226 | 0.001230015 | 0.2560956 | 0.1290097 | 0.001348904 | 0.3976955 | 0.1302371 | -1.880365e-05
[5 empty] | 0.06814012 | 0.1340734 | 8.051228e-05 |  | 0.1133102 | 0.1354711 | 0.001230015 | 0.2557312 | 0.1297264 | 0.001348904 | 0.397574 | 0.1309606 | -1.880365e-05
[5 empty] | 0.06811467 | 0.1348141 | 8.049618e-05 |  | 0.1133302 | 0.1362195 | 0.001230015 | 0.2552392 | 0.1304431 | 0.001348904 | 0.3976492 | 0.1316842 | -1.880365e-05
[5 empty] | 0.06808038 | 0.1355548 | 0.0001683124 |  | 0.113334 | 0.136968 | 0.001355677 | 0.2549037 | 0.1311599 | 0.00166226 | 0.3975328 | 0.1324077 | 0.0002846579
[5 empty] | 0.06806636 | 0.1362956 | 0.0001682956 |  | 0.1133055 | 0.1377164 | 0.001355677 | 0.2544818 | 0.1318766 | 0.00166226 | 0.3975484 | 0.1331312 | 0.0002846579
[5 empty] | 0.06800478 | 0.1370363 | 0.0001683461 |  | 0.1133262 | 0.1384649 | 0.001355677 | 0.2540548 | 0.1325933 | 0.00166226 | 0.3973078 | 0.1338548 | 0.0002846579
[5 empty] | 0.06798289 | 0.1377771 | 0.0001682956 |  | 0.1133309 | 0.1392134 | 0.001355677 | 0.2535827 | 0.13331 | 0.00166226 | 0.3973288 | 0.1345783 | 0.0002846579
[5 empty] | 0.06796193 | 0.1385178 | 0.0002544138 |  | 0.1133521 | 0.1399618 | 0.001478024 | 0.2531061 | 0.1340267 | 0.001987135 | 0.3972233 | 0.1353019 | 0.0006033941
[5 empty] | 0.06794193 | 0.1392585 | 0.0002544647 |  | 0.1133736 | 0.1407103 | 0.001478024 | 0.2527463 | 0.1347435 | 0.001987135 | 0.3973147 | 0.1360254 | 0.0006033941
[5 empty] | 0.06789387 | 0.1399993 | 0.0002544138 |  | 0.1133464 | 0.1414587 | 0.001478024 | 0.2522214 | 0.1354602 | 0.001987135 | 0.3972797 | 0.1367489 | 0.0006033941
[5 empty] | 0.06786617 | 0.14074 | 0.0002544392 |  | 0.1133358 | 0.1422072 | 0.001478024 | 0.2518136 | 0.1361769 | 0.001987135 | 0.397183 | 0.1374725 | 0.0006033941
[5 empty] | 0.06783949 | 0.1414807 | 0.0003387532 |  | 0.1133582 | 0.1429557 | 0.001598589 | 0.2513621 | 0.1368936 | 0.002321848 | 0.3970893 | 0.138196 | 0.0009344177
[5 empty] | 0.06781384 | 0.1422215 | 0.0003388548 |  | 0.1133808 | 0.1437041 | 0.001598589 | 0.2509878 | 0.1376103 | 0.002321848 | 0.397193 | 0.1389196 | 0.0009344177
[5 empty] | 0.06778926 | 0.1429622 | 0.0003388209 |  | 0.1133548 | 0.1444526 | 0.001598589 | 0.2505304 | 0.1383271 | 0.002321848 | 0.3972351 | 0.1396431 | 0.0009344177
[5 empty] | 0.06778507 | 0.143703 | 0.0003388548 |  | 0.1134108 | 0.145201 | 0.001715997 | 0.2499905 | 0.1390438 | 0.002321848 | 0.3970217 | 0.1403666 | 0.001274866
[5 empty] | 0.06774333 | 0.1444437 | 0.0004215797 |  | 0.1134017 | 0.1459495 | 0.001715997 | 0.2494885 | 0.1397605 | 0.002665908 | 0.3971352 | 0.1410902 | 0.001274866
[5 empty] | 0.06774135 | 0.1451844 | 0.0004214954 |  | 0.1134257 | 0.146698 | 0.001715997 | 0.2491043 | 0.1404772 | 0.002665908 | 0.397058 | 0.1418137 | 0.001274866
[5 empty] | 0.06769221 | 0.1459252 | 0.0004215375 |  | 0.1134009 | 0.1474464 | 0.001715997 | 0.2485588 | 0.1411939 | 0.002665908 | 0.397049 | 0.1425372 | 0.001274866
[5 empty] | 0.06769251 | 0.1466659 | 0.0004823993 |  | 0.1134092 | 0.1481949 | 0.001801886 | 0.2481316 | 0.1419107 | 0.002928792 | 0.3971729 | 0.1432608 | 0.001535071
[5 empty] | 0.06766502 | 0.1474066 | 0.0004824476 |  | 0.1134505 | 0.1489433 | 0.001801886 | 0.2476634 | 0.1426274 | 0.002928792 | 0.396977 | 0.1439843 | 0.001535071