## 1
Общество с ограниченной ответственностью "Инженерная геология" (ООО "ИнжГео") | [10 empty] | Общество с ограниченной ответственностью "Инженерная геология" (ООО "ИнжГео")
Юр. адрес: 117279, г. Москва, ул. Миклухо-Маклая, 36 а, этаж 5, пом. XXIII к. 76-84 | [10 empty] | Юр. адрес: 117279, г. Москва, ул. Миклухо-Маклая, 36 а, этаж 5, пом. XXIII к. 76-84 | [8 empty] | нагр |  |  | X0 | Y0 | R |  | нагр |  |  |  | X0 | Y0 | R | нагр |  |  |  | X0 | Y0 | R |  | нагр |  |  |  | X0 | Y0 | R
Телефон/факс +7 (495) 132-30-00, Адрес электронной почты inbox@inj-geo.ru | [10 empty] | Телефон/факс +7 (495) 132-30-00, Адрес электронной почты inbox@inj-geo.ru | [12 empty] | 0 | [7 empty] | 0 | [6 empty] | 0 | [7 empty] | 0
[20 empty] | девиатор | [6 empty] | девиатор | [6 empty] | девиатор | [7 empty] | девиатор
Испытательная лаборатория ООО «ИнжГео» | [10 empty] | Испытательная лаборатория ООО «ИнжГео» | [8 empty] | x0 | Угол | X | Y |  |  |  | x0 |  | Угол | X | Y |  |  | x0 |  | Угол | X | Y |  |  |  | x0 |  | Угол | X | Y
Адрес места осуществления деятельности лаборатории: г. Москва, просп. Вернадского, д. 51, стр. 1 | [10 empty] | Адрес места осуществления деятельности лаборатории: г. Москва, просп. Вернадского, д. 51, стр. 1 | [9 empty] | 0 | [7 empty] | 0 | [6 empty] | 0 | [7 empty] | 0
Телефон +7(910)4557682, E-mail: slg85@mail.ru | [10 empty] | Телефон +7(910)4557682, E-mail: slg85@mail.ru | [9 empty] | 5 | [7 empty] | 5 | [6 empty] | 5 | [7 empty] | 5
[21 empty] | 10 | [7 empty] | 10 | [6 empty] | 10 | [7 empty] | 10
Протокол испытаний № 13-63/28 от 26-11-2022 | [20 empty] | 15 | [7 empty] | 15 | [6 empty] | 15 | [7 empty] | 15
Наименование и адрес заказчика: ООО Регионстрой | [20 empty] | 20 | [7 empty] | 20 | [6 empty] | 20 | [7 empty] | 20
Наименование объекта: Переход трубопровода через р. Енисей | [20 empty] | 25 | [7 empty] | 25 | [6 empty] | 25 | [7 empty] | 25
Наименование используемого метода/методики: ГОСТ 12248.4-2020 | [20 empty] | 30 | [7 empty] | 30 | [6 empty] | 30 | [7 empty] | 30
Условия проведения испытания: температура окружающей среды (18 - 25)0С, влажность воздуха (40 - 75)% | [20 empty] | 35 | [7 empty] | 35 | [6 empty] | 35 | [7 empty] | 35
Дата получение объекта подлежащего испытаниям: 30-10-2022 | [20 empty] | 40 | [7 empty] | 40 | [6 empty] | 40 | [7 empty] | 40
Дата испытания: 25.10.2022-19.11.2028 | [20 empty] | 45 | [7 empty] | 45 | [6 empty] | 45 | [7 empty] | 45
Испытание грунтов методом трехосного сжатия | [10 empty] | Испытание грунтов методом трехосного сжатия | [9 empty] | 50 | [7 empty] | 50 | [6 empty] | 50 | [7 empty] | 50
Лабораторный номер: |  | 1063 | [5 empty] | We, % = | 0.331811285 |  | Лабораторный номер: | [6 empty] | We, % = |  |  | 55 | [7 empty] | 55 | [6 empty] | 55 | [7 empty] | 55
Номер скважины: |  | BH-087 | [5 empty] | ρ, г/см3 = | 1.9 |  | Номер скважины: | [6 empty] | ρ, г/см3 = |  |  | 60 | [7 empty] | 60 | [6 empty] | 60 | [7 empty] | 60
Глубина отбора, м: |  | 3.4 | [5 empty] | ρs, г/см3 = | 2.7 |  | Глубина отбора, м: | [6 empty] | ρs, г/см3 = |  |  | 65 | [7 empty] | 65 | [6 empty] | 65 | [7 empty] | 65
Наименование грунта: |  | Суглинок, после оттаивания текучепластичный, легкий пылеватый | [5 empty] | e, д.е. = | 1.1 |  | Наименование грунта: | [6 empty] | e, д.е. = |  |  | 70 | [7 empty] | 70 | [6 empty] | 70 | [7 empty] | 70
Схема проведения опыта: |  | КД | [5 empty] | IL, д.е. = | 0.855 |  | Схема проведения опыта: | [6 empty] | IL, д.е. = |  |  | 75 | [7 empty] | 75 | [6 empty] | 75 | [7 empty] | 75
Результаты испытаний | [10 empty] | Результаты испытаний | [9 empty] | 80 | [7 empty] | 80 | [6 empty] | 80 | [7 empty] | 80
[21 empty] | 85 | [7 empty] | 85 | [6 empty] | 85 | [7 empty] | 85
[21 empty] | 90 | [7 empty] | 90 | [6 empty] | 90 | [7 empty] | 90
[21 empty] | 95 | [7 empty] | 95 | [6 empty] | 95 | [7 empty] | 95
[21 empty] | 100 | [7 empty] | 100 | [6 empty] | 100 | [7 empty] | 100
[21 empty] | 105 | [7 empty] | 105 | [6 empty] | 105 | [7 empty] | 105
[21 empty] | 110 | [7 empty] | 110 | [6 empty] | 110 | [7 empty] | 110
[21 empty] | 115 | [7 empty] | 115 | [6 empty] | 115 | [7 empty] | 115
[21 empty] | 120 | [7 empty] | 120 | [6 empty] | 120 | [7 empty] | 120
[21 empty] | 125 | [7 empty] | 125 | [6 empty] | 125 | [7 empty] | 125
[21 empty] | 130 | [7 empty] | 130 | [6 empty] | 130 | [7 empty] | 130
[21 empty] | 135 | [7 empty] | 135 | [6 empty] | 135 | [7 empty] | 135
[21 empty] | 140 | [7 empty] | 140 | [6 empty] | 140 | [7 empty] | 140
[21 empty] | 145 | [7 empty] | 145 | [6 empty] | 145 | [7 empty] | 145
[21 empty] | 150 | [7 empty] | 150 | [6 empty] | 150 | [7 empty] | 150
[21 empty] | 155 | [7 empty] | 155 | [6 empty] | 155 | [7 empty] | 155
[21 empty] | 160 | [7 empty] | 160 | [6 empty] | 160 | [7 empty] | 160
[21 empty] | 165 | [7 empty] | 165 | [6 empty] | 165 | [7 empty] | 165
[21 empty] | 170 | [7 empty] | 170 | [6 empty] | 170 | [7 empty] | 170
[21 empty] | 175 | [7 empty] | 175 | [6 empty] | 175 | [7 empty] | 175
[21 empty] | 180 | [7 empty] | 180 | [6 empty] | 180 | [7 empty] | 180
[13 empty] | Давление в камере, Мпа σ3 | Вертикальная нагрузка, Мпа σ1 | Поровое давление, Мпа u
[13 empty] | 0.05 | 0.1760636 |  |  |  |  | 1 | [6 empty] | σ3,кПа | σ1,кПа | u, кПа |  |  |  | 4
[13 empty] | 0.15 | 0.4321706 | [26 empty] | δ3, Мпа | δ1-δ3, МПа | δ1, МПа | δ1, КПа
[13 empty] | 0.25 | 0.6882777 | [20 empty] | С, МПа:
φ, град:
E, Мпа
[26 empty] | x | 0
[26 empty] | y |  |  |  | С, кПа | φ,°
Эффективные значения угла внутреннего трения и удельного сцепления ϕ', С'
[13 empty] | ϕ', град. = | 26
[13 empty] | С', МПа = | 0.015
|  | K0, д.е. | 0.5616289 | Эффективное напряжение, Мпа: |  |  |  |  | 0.02808144
|  | Модуль деформации E0, МПа: |  | Точки нахождения модуля Е0, Мпа (полное напряжение): |  |  |  |  | 0.02808144 | 0.04493031
|  | Модуль деформации E50, МПа: |  | qmax Давление при разрушении образца, Мпа (девиатор): |  |  |  |  | 0.07301175
|  | Коэф. Поперечной деформации, ϑ: |  | 0,5 qmax, Мпа (девиатор): |  |  |  |  | 0.03650588
| Начальник исп. лаборатории: | [6 empty] | Семиколенова Л.Г. |  |  |  |  | Начальник исп. лаборатории: |  |  |  |  | Семиколенова Л.Г.
Лист 1 , всего листов 2 | [11 empty] | Лист 2 , всего листов 2
Частичное воспроизведение протокола испытаний без письменного разрешения ООО «ИнжГео» ЗАПРЕЩАЕТСЯ | [11 empty] | Частичное воспроизведение протокола испытаний без письменного разрешения ООО «ИнжГео» ЗАПРЕЩАЕТСЯ
E0 |  |  | E50 |  | Деформация |  |  |  | Первая прочность |  |  | Вторая прочность |  |  | Третья прочность
devE0 | epsE0 |  | dev50 | epsE50 | dev | eps | ev |  | dev1 | eps1 | ev1 | dev1 | eps1 | ev2 | dev1 | eps1 | ev3
0.01684887 | 0.0004676925 |  | 0.03650588 | 0.001403078 | 0 | 0 | 0.0003541505 |  | 0 | 0 | -0.000148135 | 0 | 0 | -0.0001072589 | 0 | 0 | -0.0003518615
[5 empty] | 0.01684887 | 0.0004676925 | 0.0003542213 |  | 0.03 | 0.0008327431 | -0.000148135 | 0.05643413 | 0.0004926114 | -0.0001072589 | 0.09203831 | 0.0004731128 | -0.0003518615
Секущая модуля Е0 |  |  | Линия Q max |  | 0.03650588 | 0.001403078 | 0.0003541505 |  | 0.04755191 | 0.001494996 | -0.000148135 | 0.1410853 | 0.001705193 | -0.0001072589 | 0.2191388 | 0.001559712 | -0.0003518615
| 0 |  |  | 0 | 0.03897836 | 0.002084198 | -0.002794869 |  | 0.06303178 | 0.002422582 | -0.003366312 | 0.1460633 | 0.002083019 | -0.003959663 | 0.2305125 | 0.002089129 | -0.003143401
[5 empty] | 0.04137339 | 0.00277893 | -0.002794869 |  | 0.06639137 | 0.002989992 | -0.003366312 | 0.1548105 | 0.002777359 | -0.003959663 | 0.2445813 | 0.002785505 | -0.003143401
[5 empty] | 0.04359668 | 0.003473663 | -0.00279431 |  | 0.07058538 | 0.00373749 | -0.003366312 | 0.1629866 | 0.003471699 | -0.003959663 | 0.2577533 | 0.003481882 | -0.003143401
|  |  | Линия 0,5 Q max |  | 0.04569481 | 0.004168395 | -0.002794869 |  | 0.07451501 | 0.004484987 | -0.003366312 | 0.1706416 | 0.004166039 | -0.003959663 | 0.2700537 | 0.004178258 | -0.003143401
|  |  |  | 0 | 0.04767391 | 0.004863128 | -0.002923864 |  | 0.07826281 | 0.005232485 | -0.003628364 | 0.1777301 | 0.004860378 | -0.003841581 | 0.2816679 | 0.004874634 | -0.00339783
[5 empty] | 0.04950119 | 0.00555786 | -0.002923571 |  | 0.08177508 | 0.005979983 | -0.003628364 | 0.1844024 | 0.005554718 | -0.003841581 | 0.2926861 | 0.00557101 | -0.00339783
[5 empty] | 0.05121164 | 0.006252593 | -0.002922987 |  | 0.08503152 | 0.006727481 | -0.003628364 | 0.1906146 | 0.006249058 | -0.003841581 | 0.3027043 | 0.006267387 | -0.00339783
[5 empty] | 0.05281065 | 0.006947326 | -0.002923571 |  | 0.08812003 | 0.007474979 | -0.003628364 | 0.1964564 | 0.006943398 | -0.003841581 | 0.3122427 | 0.006963763 | -0.00339783
[5 empty] | 0.05429533 | 0.007642058 | -0.003018116 |  | 0.09099474 | 0.008222477 | -0.003823562 | 0.2018105 | 0.007637737 | -0.003625338 | 0.3208845 | 0.007660139 | -0.00357959
Коэфф. Точки |  |  |  |  | 0.05566216 | 0.008336791 | -0.003017814 |  | 0.093677 | 0.008969975 | -0.003823562 | 0.2066941 | 0.008332077 | -0.003625338 | 0.3290539 | 0.008356516 | -0.00357959
[5 empty] | 0.05689863 | 0.009031523 | -0.003018417 |  | 0.09618926 | 0.009717473 | -0.003823562 | 0.2113055 | 0.009026417 | -0.003625338 | 0.3366112 | 0.009052892 | -0.00357959
[5 empty] | 0.05807749 | 0.009726256 | -0.003017512 |  | 0.09849552 | 0.01046497 | -0.003823562 | 0.2154862 | 0.009720757 | -0.003625338 | 0.3435259 | 0.009749268 | -0.00357959
[5 empty] | 0.05912683 | 0.01042099 | -0.003083826 |  | 0.1006625 | 0.01121247 | -0.003963501 | 0.2194758 | 0.0104151 | -0.003354261 | 0.3498249 | 0.01044564 | -0.00370579
[5 empty] | 0.06010322 | 0.01111572 | -0.003083826 |  | 0.102623 | 0.01195997 | -0.003963501 | 0.2229633 | 0.01110944 | -0.003354261 | 0.3556567 | 0.01114202 | -0.00370579
[5 empty] | 0.06102105 | 0.01181045 | -0.003083826 |  | 0.104445 | 0.01270746 | -0.003963501 | 0.2261896 | 0.01180378 | -0.003354261 | 0.361052 | 0.0118384 | -0.00370579
[5 empty] | 0.06183201 | 0.01250519 | -0.003083826 |  | 0.1061368 | 0.01345496 | -0.003963501 | 0.2292899 | 0.01249812 | -0.003354261 | 0.365795 | 0.01253477 | -0.003787827
[5 empty] | 0.06254024 | 0.01319992 | -0.003126077 |  | 0.1077068 | 0.01420246 | -0.004054782 | 0.2319059 | 0.01319246 | -0.003066489 | 0.3703448 | 0.01323115 | -0.003787827
[5 empty] | 0.06322309 | 0.01389465 | -0.003126077 |  | 0.1091474 | 0.01494996 | -0.004054782 | 0.2345146 | 0.0138868 | -0.003066489 | 0.374361 | 0.01392753 | -0.003787827
[5 empty] | 0.06383125 | 0.01458938 | -0.003125764 |  | 0.1104343 | 0.01569746 | -0.004054782 | 0.2367152 | 0.01458114 | -0.003066489 | 0.3779958 | 0.0146239 | -0.003787827
[5 empty] | 0.06434169 | 0.01528412 | -0.003126077 |  | 0.1116069 | 0.01644495 | -0.004054782 | 0.238758 | 0.01527547 | -0.003066489 | 0.381215 | 0.01532028 | -0.003787827
[5 empty] | 0.06484234 | 0.01597885 | -0.003150262 |  | 0.1126893 | 0.01719245 | -0.004108689 | 0.2407814 | 0.01596981 | -0.002801662 | 0.3841103 | 0.01601666 | -0.003840667
[5 empty] | 0.06526408 | 0.01667358 | -0.003149947 |  | 0.1136733 | 0.01793995 | -0.004108689 | 0.2424937 | 0.01666415 | -0.002801662 | 0.3867745 | 0.01671303 | -0.003840667
[5 empty] | 0.06565832 | 0.01736831 | -0.003150892 |  | 0.1145668 | 0.01868745 | -0.004108689 | 0.2440315 | 0.01735849 | -0.002801662 | 0.3892374 | 0.01740941 | -0.003840667
[5 empty] | 0.06601132 | 0.01806305 | -0.003150262 |  | 0.1154107 | 0.01943495 | -0.004108689 | 0.2455333 | 0.01805283 | -0.002602776 | 0.3914646 | 0.01810578 | -0.003840667
[5 empty] | 0.06631855 | 0.01875778 | -0.003161146 |  | 0.1161135 | 0.02018244 | -0.004132067 | 0.2470205 | 0.01874717 | -0.002602776 | 0.3932919 | 0.01880216 | -0.003878578
[5 empty] | 0.06659426 | 0.01945251 | -0.003161462 |  | 0.1167824 | 0.02092994 | -0.004132067 | 0.2483946 | 0.01944151 | -0.002602776 | 0.3951985 | 0.01949854 | -0.003878578
[5 empty] | 0.06683385 | 0.02014724 | -0.00316083 |  | 0.1174424 | 0.02167744 | -0.004132067 | 0.2495957 | 0.02013585 | -0.002602776 | 0.3967627 | 0.02019491 | -0.003878578
[5 empty] | 0.06706117 | 0.02084198 | -0.003161146 |  | 0.1179505 | 0.02242494 | -0.004132067 | 0.2508834 | 0.02083019 | -0.002602776 | 0.3982713 | 0.02089129 | -0.003878578
[5 empty] | 0.06728118 | 0.02153671 | -0.003163485 |  | 0.1184653 | 0.02317243 | -0.004136348 | 0.252038 | 0.02152453 | -0.002507984 | 0.3997539 | 0.02158767 | -0.003918175
[5 empty] | 0.06745105 | 0.02223144 | -0.003164117 |  | 0.1189821 | 0.02391993 | -0.004136348 | 0.2532804 | 0.02221887 | -0.002507984 | 0.4010446 | 0.02228404 | -0.003918175
[5 empty] | 0.06766077 | 0.02292617 | -0.003163168 |  | 0.1194189 | 0.02466743 | -0.004136348 | 0.2546703 | 0.02291321 | -0.002507984 | 0.4024271 | 0.02298042 | -0.003918175
[5 empty] | 0.06782441 | 0.02362091 | -0.003163485 |  | 0.1199126 | 0.02541493 | -0.004136348 | 0.2559387 | 0.02360755 | -0.002507984 | 0.4036959 | 0.02367679 | -0.003918175
[5 empty] | 0.0680284 | 0.02431564 | -0.003162607 |  | 0.1203607 | 0.02616243 | -0.004047162 | 0.2571489 | 0.02430189 | -0.002538763 | 0.4048493 | 0.02437317 | -0.003961595
[5 empty] | 0.06817699 | 0.02501037 | -0.003162923 |  | 0.1207966 | 0.02690992 | -0.004047162 | 0.2583812 | 0.02499623 | -0.002538763 | 0.4060196 | 0.02506955 | -0.003961595
[5 empty] | 0.06835698 | 0.0257051 | -0.003162291 |  | 0.1212026 | 0.02765742 | -0.004047162 | 0.2595124 | 0.02569057 | -0.002538763 | 0.4072088 | 0.02576592 | -0.003961595
[5 empty] | 0.06849154 | 0.02639984 | -0.003162607 |  | 0.1216123 | 0.02840492 | -0.004047162 | 0.2607462 | 0.02638491 | -0.002538763 | 0.4081555 | 0.0264623 | -0.003961595
[5 empty] | 0.06863879 | 0.02709457 | -0.003159635 |  | 0.122008 | 0.02915242 | -0.00385306 | 0.2620005 | 0.02707925 | -0.002658753 | 0.4093217 | 0.02715868 | -0.004002904
[5 empty] | 0.0687797 | 0.0277893 | -0.003159003 |  | 0.1224063 | 0.02989992 | -0.00385306 | 0.2631093 | 0.02777359 | -0.002658753 | 0.4101823 | 0.02785505 | -0.004002904
[5 empty] | 0.06890483 | 0.02848403 | -0.003159319 |  | 0.122755 | 0.03064741 | -0.00385306 | 0.2642367 | 0.02846793 | -0.002658753 | 0.4112003 | 0.02855143 | -0.004002904
[5 empty] | 0.06904353 | 0.02917877 | -0.003159951 |  | 0.1231225 | 0.03139491 | -0.00385306 | 0.2653404 | 0.02916227 | -0.002658753 | 0.4119809 | 0.0292478 | -0.004002904
[5 empty] | 0.06918642 | 0.0298735 | -0.00315285 |  | 0.1234389 | 0.03214241 | -0.003594817 | 0.2664612 | 0.02985661 | -0.002845641 | 0.4129228 | 0.02994418 | -0.004040906
[5 empty] | 0.06930457 | 0.03056823 | -0.003152534 |  | 0.1237557 | 0.03288991 | -0.003594817 | 0.2674734 | 0.03055095 | -0.002845641 | 0.4138292 | 0.03064056 | -0.004040906
[5 empty] | 0.06938841 | 0.03126297 | -0.00315285 |  | 0.1240376 | 0.03363741 | -0.003594817 | 0.2685009 | 0.03124529 | -0.002845641 | 0.4146351 | 0.03133693 | -0.004040906
[5 empty] | 0.06951619 | 0.0319577 | -0.003152534 |  | 0.1243535 | 0.0343849 | -0.003594817 | 0.2694175 | 0.03193963 | -0.002845641 | 0.4152753 | 0.03203331 | -0.004040906
[5 empty] | 0.0696004 | 0.03265243 | -0.003143379 |  | 0.1245809 | 0.0351324 | -0.003312512 | 0.2703898 | 0.03263397 | -0.003078066 | 0.4162174 | 0.03272969 | -0.004074507
[5 empty] | 0.06972917 | 0.03334716 | -0.003144008 |  | 0.1248763 | 0.0358799 | -0.003312512 | 0.2714596 | 0.03332831 | -0.003078066 | 0.4167971 | 0.03342606 | -0.004074507
[5 empty] | 0.06979525 | 0.0340419 | -0.003143379 |  | 0.1250994 | 0.0366274 | -0.003312512 | 0.2723735 | 0.03402265 | -0.003078066 | 0.4174822 | 0.03412244 | -0.004074507
[5 empty] | 0.06990649 | 0.03473663 | -0.003143694 |  | 0.1252493 | 0.0373749 | -0.003312512 | 0.2731299 | 0.03471699 | -0.003078066 | 0.4181412 | 0.03481882 | -0.004074507
[5 empty] | 0.07000445 | 0.03543136 | -0.003132658 |  | 0.1254833 | 0.03812239 | -0.003047059 | 0.2741086 | 0.03541133 | -0.003332314 | 0.4187755 | 0.03551519 | -0.00410465
[5 empty] | 0.07006972 | 0.03612609 | -0.003132031 |  | 0.1256078 | 0.03886989 | -0.003047059 | 0.2748006 | 0.03610567 | -0.003332314 | 0.4194537 | 0.03621157 | -0.00410465
[5 empty] | 0.07014179 | 0.03682083 | -0.003132658 |  | 0.1257627 | 0.03961739 | -0.003047059 | 0.2756717 | 0.03680001 | -0.003332314 | 0.4199096 | 0.03690794 | -0.00410465
[5 empty] | 0.07023076 | 0.03751556 | -0.003132345 |  | 0.1258771 | 0.04036489 | -0.003047059 | 0.2764664 | 0.03749435 | -0.003332314 | 0.4205466 | 0.03760432 | -0.00410465
[5 empty] | 0.07031727 | 0.03821029 | -0.003119292 |  | 0.1259328 | 0.04111238 | -0.002840204 | 0.2770554 | 0.03818869 | -0.003586682 | 0.4210312 | 0.0383007 | -0.004128194
[5 empty] | 0.07040156 | 0.03890502 | -0.003119292 |  | 0.1260523 | 0.04185988 | -0.002840204 | 0.2777792 | 0.03888303 | -0.003586682 | 0.4215662 | 0.03899707 | -0.004128194
[5 empty] | 0.07045434 | 0.03959976 | -0.003119292 |  | 0.1260636 | 0.04260738 | -0.002840204 | 0.2785093 | 0.03957737 | -0.003586682 | 0.4222206 | 0.03969345 | -0.004128194
[5 empty] | 0.07051523 | 0.04029449 | -0.003119916 |  | 0.1261111 | 0.04335488 | -0.002840204 | 0.2790304 | 0.04027171 | -0.003586682 | 0.4225926 | 0.04038983 | -0.004128194
[5 empty] | 0.07058453 | 0.04098922 | -0.003104087 |  | 0.1260586 | 0.04410238 | -0.002719508 | 0.2796847 | 0.04096605 | -0.003817752 | 0.4231544 | 0.0410862 | -0.004146503
[5 empty] | 0.07065263 | 0.04168395 | -0.003104708 |  | 0.1261113 | 0.04484987 | -0.002719508 | 0.2802138 | 0.04166039 | -0.003817752 | 0.4237059 | 0.04178258 | -0.004146503
[5 empty] | 0.07071978 | 0.04237869 | -0.003105019 |  | 0.1260585 | 0.04559737 | -0.002719508 | 0.2806596 | 0.04235473 | -0.003817752 | 0.4241814 | 0.04247895 | -0.004146503
[5 empty] | 0.07080603 | 0.04307342 | -0.003104087 |  | 0.1260584 | 0.04634487 | -0.002719508 | 0.2810211 | 0.04304907 | -0.003817752 | 0.4247173 | 0.04317533 | -0.004146503
[5 empty] | 0.07087209 | 0.04376815 | -0.003089074 |  | 0.1260759 | 0.04709237 | -0.002628934 | 0.2814699 | 0.04374341 | -0.004006689 | 0.4251126 | 0.04387171 | -0.004157651
[5 empty] | 0.07092808 | 0.04446288 | -0.003088765 |  | 0.1260758 | 0.04783987 | -0.002628934 | 0.2818759 | 0.04443775 | -0.004006689 | 0.4256389 | 0.04456808 | -0.004157651
[5 empty] | 0.07100396 | 0.04515762 | -0.003088457 |  | 0.1260756 | 0.04858736 | -0.002628934 | 0.2821706 | 0.04513208 | -0.004006689 | 0.4260278 | 0.04526446 | -0.004157651
[5 empty] | 0.07106037 | 0.04585235 | -0.003088148 |  | 0.126093 | 0.04933486 | -0.002628934 | 0.2825129 | 0.04582642 | -0.004006689 | 0.4264157 | 0.04596084 | -0.004157651
[5 empty] | 0.07111736 | 0.04654708 | -0.003068884 |  | 0.1260576 | 0.05008236 | -0.002551836 | 0.2826988 | 0.04652076 | -0.004127372 | 0.4268721 | 0.04665721 | -0.004161293
[5 empty] | 0.07120488 | 0.04724181 | -0.003069497 |  | 0.1261102 | 0.05082986 | -0.002551836 | 0.2829249 | 0.0472151 | -0.004127372 | 0.427263 | 0.04735359 | -0.004161293
[5 empty] | 0.07127316 | 0.04793655 | -0.003068577 |  | 0.1260748 | 0.05157736 | -0.002551836 | 0.2830605 | 0.04790944 | -0.004127372 | 0.427862 | 0.04804997 | -0.004161293
[5 empty] | 0.07133199 | 0.04863128 | -0.003069497 |  | 0.1260745 | 0.05232485 | -0.002551836 | 0.2830181 | 0.04860378 | -0.004127372 | 0.4281945 | 0.04874634 | -0.004161293
[5 empty] | 0.07141104 | 0.04932601 | -0.003033596 |  | 0.1260919 | 0.05307235 | -0.002482903 | 0.2831865 | 0.04929812 | -0.004157883 | 0.4286659 | 0.04944272 | -0.004078947
[5 empty] | 0.07146046 | 0.05002074 | -0.003033292 |  | 0.1260916 | 0.05381985 | -0.002482903 | 0.2830573 | 0.04999246 | -0.004157883 | 0.4293433 | 0.05013909 | -0.004078947
[5 empty] | 0.07154978 | 0.05071548 | -0.003033899 |  | 0.1260736 | 0.05456735 | -0.002482903 | 0.2830955 | 0.0506868 | -0.004157883 | 0.4296821 | 0.05083547 | -0.004078947
[5 empty] | 0.07160916 | 0.05141021 | -0.003033292 |  | 0.1261085 | 0.05531484 | -0.002482903 | 0.2830429 | 0.05138114 | -0.004157883 | 0.4302244 | 0.05153185 | -0.004078947
[5 empty] | 0.07169828 | 0.05210494 | -0.002974279 |  | 0.1260905 | 0.05606234 | -0.002421659 | 0.2831596 | 0.05207548 | -0.004013864 | 0.4306291 | 0.05222822 | -0.003868644
[5 empty] | 0.07175717 | 0.05279967 | -0.002974279 |  | 0.1260725 | 0.05680984 | -0.002421659 | 0.2830994 | 0.05276982 | -0.004013864 | 0.4310309 | 0.0529246 | -0.003868644
[5 empty] | 0.0718056 | 0.05349441 | -0.002973981 |  | 0.1260721 | 0.05755734 | -0.002421659 | 0.2831222 | 0.05346416 | -0.004013864 | 0.4314967 | 0.05362098 | -0.003868644
[5 empty] | 0.07190341 | 0.05418914 | -0.002973981 |  | 0.1260893 | 0.05830484 | -0.002421659 | 0.2830116 | 0.0541585 | -0.004013864 | 0.4320935 | 0.05431735 | -0.003569597
[5 empty] | 0.07196053 | 0.05488387 | -0.002896576 |  | 0.1260713 | 0.05905233 | -0.002363835 | 0.2829845 | 0.05485284 | -0.00371097 | 0.4324793 | 0.05501373 | -0.003569597
[5 empty] | 0.07203681 | 0.0555786 | -0.002896287 |  | 0.126106 | 0.05979983 | -0.002363835 | 0.2829542 | 0.05554718 | -0.00371097 | 0.432857 | 0.0557101 | -0.003569597
[5 empty] | 0.07208208 | 0.05627334 | -0.002895707 |  | 0.126088 | 0.06054733 | -0.002363835 | 0.282921 | 0.05624152 | -0.00371097 | 0.433499 | 0.05640648 | -0.003569597
[5 empty] | 0.07214626 | 0.05696807 | -0.00280084 |  | 0.1260699 | 0.06129483 | -0.002363835 | 0.2829283 | 0.05693586 | -0.00371097 | 0.4339258 | 0.05710286 | -0.003569597
[5 empty] | 0.07221923 | 0.0576628 | -0.00280112 |  | 0.126087 | 0.06204233 | -0.002306662 | 0.2829331 | 0.0576302 | -0.003311608 | 0.4342041 | 0.05779923 | -0.003224336
[5 empty] | 0.07226073 | 0.05835753 | -0.00280112 |  | 0.126104 | 0.06278982 | -0.002306662 | 0.2828488 | 0.05832454 | -0.003311608 | 0.4347433 | 0.05849561 | -0.003224336
[5 empty] | 0.07234086 | 0.05905227 | -0.002801401 |  | 0.1260683 | 0.06353732 | -0.002306662 | 0.2828488 | 0.05901888 | -0.003311608 | 0.434926 | 0.05919199 | -0.003224336
[5 empty] | 0.07240933 | 0.059747 | -0.002801401 |  | 0.1260501 | 0.06428482 | -0.002306662 | 0.2826736 | 0.05971322 | -0.00288095 | 0.4353673 | 0.05988836 | -0.003224336
[5 empty] | 0.07244589 | 0.06044173 | -0.002695102 |  | 0.1261023 | 0.06503232 | -0.002247353 | 0.2827129 | 0.06040756 | -0.00288095 | 0.4357921 | 0.06058474 | -0.002872549
[5 empty] | 0.07251069 | 0.06113647 | -0.002694563 |  | 0.1261017 | 0.06577982 | -0.002247353 | 0.2826205 | 0.0611019 | -0.00288095 | 0.4361306 | 0.06128111 | -0.002872549
[5 empty] | 0.07254327 | 0.0618312 | -0.002695102 |  | 0.1261011 | 0.06652731 | -0.002247353 | 0.2825698 | 0.06179624 | -0.00288095 | 0.4363813 | 0.06197749 | -0.002872549
[5 empty] | 0.07262401 | 0.06252593 | -0.00257762 |  | 0.1260477 | 0.06727481 | -0.002247353 | 0.2825609 | 0.06249058 | -0.00288095 | 0.4367489 | 0.06267387 | -0.002872549
[5 empty] | 0.07267226 | 0.06322066 | -0.002578394 |  | 0.126047 | 0.06802231 | -0.002181998 | 0.2824642 | 0.06318492 | -0.002483839 | 0.4370951 | 0.06337024 | -0.00255304
[5 empty] | 0.072708 | 0.0639154 | -0.002578394 |  | 0.126064 | 0.06876981 | -0.002181998 | 0.2824529 | 0.06387926 | -0.002483839 | 0.4372122 | 0.06406662 | -0.00255304
[5 empty] | 0.07274116 | 0.06461013 | -0.002578136 |  | 0.1260629 | 0.0695173 | -0.002181998 | 0.2824406 | 0.0645736 | -0.002483839 | 0.4375114 | 0.064763 | -0.00255304
[5 empty] | 0.0727817 | 0.06530486 | -0.002577878 |  | 0.1260567 | 0.0702648 | -0.002181998 | 0.2822979 | 0.06526794 | -0.00218376 | 0.4377165 | 0.06545937 | -0.00255304
[5 empty] | 0.07281941 | 0.06599959 | -0.002455104 |  | 0.1260793 | 0.0710123 | -0.002112894 | 0.2822409 | 0.06596228 | -0.00218376 | 0.4378263 | 0.06615575 | -0.00230704
[5 empty] | 0.07285416 | 0.06669433 | -0.002455104 |  | 0.1260431 | 0.0717598 | -0.002112894 | 0.2821835 | 0.06665662 | -0.00218376 | 0.4379082 | 0.06685213 | -0.00230704
[5 empty] | 0.07289591 | 0.06738906 | -0.002454859 |  | 0.1259833 | 0.0725073 | -0.002112894 | 0.2821209 | 0.06735096 | -0.00218376 | 0.4381674 | 0.0675485 | -0.00230704
[5 empty] | 0.07291424 | 0.06808379 | -0.00245535 |  | 0.1259706 | 0.07325479 | -0.002112894 | 0.2820859 | 0.0680453 | -0.00218376 | 0.4381898 | 0.06824488 | -0.00230704
[5 empty] | 0.07292921 | 0.06877852 | -0.002328506 |  | 0.1259172 | 0.07400229 | -0.002044047 | 0.281949 | 0.06873964 | -0.001961519 | 0.4382777 | 0.06894125 | -0.002175229
[5 empty] | 0.07295078 | 0.06947326 | -0.002328738 |  | 0.1259112 | 0.07474979 | -0.002044047 | 0.2818402 | 0.06943398 | -0.001961519 | 0.4383451 | 0.06963763 | -0.002175229
[5 empty] | 0.07297884 | 0.07016799 | -0.002328506 |  | 0.1258648 | 0.07549729 | -0.002044047 | 0.2816738 | 0.07012832 | -0.001961519 | 0.4383343 | 0.07033401 | -0.002175229
[5 empty] | 0.07298292 | 0.07086272 | -0.00232804 |  | 0.1258311 | 0.07624479 | -0.002044047 | 0.2815798 | 0.07082266 | -0.001961519 | 0.4382079 | 0.07103038 | -0.002175229
[5 empty] | 0.07300334 | 0.07155745 | -0.00220209 |  | 0.1257222 | 0.07699228 | -0.001975964 | 0.2815155 | 0.071517 | -0.001738591 | 0.4381043 | 0.07172676 | -0.002128712
[5 empty] | 0.07301175 | 0.07225219 | -0.00220187 |  | 0.1256791 | 0.07773978 | -0.001975964 | 0.2813089 | 0.07221134 | -0.001738591 | 0.4380253 | 0.07242314 | -0.002128712
[5 empty] | 0.07300164 | 0.07294692 | -0.00220187 |  | 0.1255964 | 0.07848728 | -0.001975964 | 0.2810469 | 0.07290568 | -0.001738591 | 0.4378349 | 0.07311951 | -0.002128712
[5 empty] | 0.07300897 | 0.07364165 | -0.00220253 |  | 0.1255271 | 0.07923478 | -0.001975964 | 0.2809886 | 0.07360002 | -0.001738591 | 0.4376724 | 0.07381589 | -0.002128712
[5 empty] | 0.07300072 | 0.07433638 | -0.002072243 |  | 0.1255064 | 0.07998228 | -0.001907417 | 0.2807036 | 0.07429436 | -0.001515582 | 0.4373331 | 0.07451226 | -0.002091163
[5 empty] | 0.07298719 | 0.07503112 | -0.002071829 |  | 0.1254292 | 0.08072977 | -0.001907417 | 0.2805801 | 0.07498869 | -0.001515582 | 0.4368875 | 0.07520864 | -0.002091163
[5 empty] | 0.07295847 | 0.07572585 | -0.002071829 |  | 0.1253308 | 0.08147727 | -0.001907417 | 0.2802743 | 0.07568303 | -0.001515582 | 0.4367494 | 0.07590502 | -0.002091163
[5 empty] | 0.07293497 | 0.07642058 | -0.002072036 |  | 0.1252465 | 0.08222477 | -0.001907417 | 0.2800878 | 0.07637737 | -0.001515582 | 0.4362338 | 0.07660139 | -0.002091163
[5 empty] | 0.07291686 | 0.07711531 | -0.0019228 |  | 0.1251414 | 0.08297227 | -0.001839708 | 0.2798492 | 0.07707171 | -0.001296184 | 0.4357542 | 0.07729777 | -0.002061254
[5 empty] | 0.07290433 | 0.07781005 | -0.001922608 |  | 0.1250332 | 0.08371976 | -0.001839708 | 0.279602 | 0.07776605 | -0.001296184 | 0.4353808 | 0.07799415 | -0.002061254
[5 empty] | 0.07286727 | 0.07850478 | -0.001922993 |  | 0.1249397 | 0.08446726 | -0.001839708 | 0.2793467 | 0.07846039 | -0.001296184 | 0.434978 | 0.07869052 | -0.002061254
[5 empty] | 0.07282607 | 0.07919951 | -0.001922993 |  | 0.1248435 | 0.08521476 | -0.001839708 | 0.2789981 | 0.07915473 | -0.001081267 | 0.4343422 | 0.0793869 | -0.002036998
[5 empty] | 0.07275068 | 0.07989424 | -0.001756315 |  | 0.1247796 | 0.08596226 | -0.001771617 | 0.2788569 | 0.07984907 | -0.001081267 | 0.4338173 | 0.08008328 | -0.002036998
[5 empty] | 0.07272196 | 0.08058898 | -0.001756139 |  | 0.124696 | 0.08670976 | -0.001771617 | 0.2785806 | 0.08054341 | -0.001081267 | 0.4333365 | 0.08077965 | -0.002036998
[5 empty] | 0.07267958 | 0.08128371 | -0.001756139 |  | 0.1245753 | 0.08745725 | -0.001771617 | 0.2782555 | 0.08123775 | -0.001081267 | 0.4327645 | 0.08147603 | -0.002036998
[5 empty] | 0.07261367 | 0.08197844 | -0.00175649 |  | 0.1244352 | 0.08820475 | -0.001771617 | 0.2780106 | 0.08193209 | -0.001081267 | 0.4321034 | 0.0821724 | -0.002036998
[5 empty] | 0.07254459 | 0.08267317 | -0.001574546 |  | 0.1243806 | 0.08895225 | -0.001702911 | 0.2776753 | 0.08262643 | -0.0008736096 | 0.4315593 | 0.08286878 | -0.002017243
[5 empty] | 0.07248259 | 0.08336791 | -0.001574546 |  | 0.1242198 | 0.08969975 | -0.001702911 | 0.2773784 | 0.08332077 | -0.0008736096 | 0.4310655 | 0.08356516 | -0.002017243
[5 empty] | 0.07243789 | 0.08406264 | -0.001574704 |  | 0.1241099 | 0.09044725 | -0.001702911 | 0.2770351 | 0.08401511 | -0.0008736096 | 0.4302832 | 0.08426153 | -0.002017243
[5 empty] | 0.07236041 | 0.08475737 | -0.001574704 |  | 0.1240162 | 0.09119474 | -0.001702911 | 0.2767311 | 0.08470945 | -0.0006747556 | 0.4295548 | 0.08495791 | -0.002001227
[5 empty] | 0.07228052 | 0.0854521 | -0.001381637 |  | 0.1238867 | 0.09194224 | -0.00163385 | 0.2765098 | 0.08540379 | -0.0006747556 | 0.4288817 | 0.08565429 | -0.002001227
[5 empty] | 0.07221847 | 0.08614684 | -0.001381776 |  | 0.1238086 | 0.09268974 | -0.00163385 | 0.276073 | 0.08609813 | -0.0006747556 | 0.4284011 | 0.08635066 | -0.002001227
[5 empty] | 0.07214435 | 0.08684157 | -0.001381776 |  | 0.1236951 | 0.09343724 | -0.00163385 | 0.2758051 | 0.08679247 | -0.0006747556 | 0.4275718 | 0.08704704 | -0.002001227
[5 empty] | 0.07205835 | 0.0875363 | -0.001381914 |  | 0.1235811 | 0.09418474 | -0.00163385 | 0.2754934 | 0.08748681 | -0.0006747556 | 0.4269381 | 0.08774341 | -0.002001227
[5 empty] | 0.07200073 | 0.08823103 | -0.001179457 |  | 0.1234322 | 0.09493223 | -0.001563826 | 0.2751386 | 0.08818115 | -0.0004869846 | 0.4262981 | 0.08843979 | -0.001987571
[5 empty] | 0.0719116 | 0.08892577 | -0.001179457 |  | 0.1233179 | 0.09567973 | -0.001563826 | 0.2749537 | 0.08887549 | -0.0004869846 | 0.425586 | 0.08913617 | -0.001987571
[5 empty] | 0.07181122 | 0.0896205 | -0.001179457 |  | 0.1232038 | 0.09642723 | -0.001563826 | 0.2745993 | 0.08956983 | -0.0004869846 | 0.4246688 | 0.08983254 | -0.001987571
[5 empty] | 0.07174971 | 0.09031523 | -0.001179339 |  | 0.1231246 | 0.09717473 | -0.001563826 | 0.2742035 | 0.09026417 | -0.0004869846 | 0.4240204 | 0.09052892 | -0.001987571
[5 empty] | 0.07166731 | 0.09100997 | -0.0009709399 |  | 0.122994 | 0.09792222 | -0.001492289 | 0.2740213 | 0.09095851 | -0.0003123597 | 0.4232378 | 0.0912253 | -0.001974309
[5 empty] | 0.07156427 | 0.0917047 | -0.000971037 |  | 0.122916 | 0.09866972 | -0.001492289 | 0.2735868 | 0.09165285 | -0.0003123597 | 0.422592 | 0.09192167 | -0.001974309
[5 empty] | 0.07151053 | 0.09239943 | -0.000971037 |  | 0.1227524 | 0.09941722 | -0.001492289 | 0.2732821 | 0.09234719 | -0.0003123597 | 0.4218156 | 0.09261805 | -0.001974309
[5 empty] | 0.07141661 | 0.09309416 | -0.0007594817 |  | 0.1226763 | 0.1001647 | -0.001492289 | 0.2730228 | 0.09304153 | -0.0003123597 | 0.421112 | 0.09331442 | -0.001974309
[5 empty] | 0.07134245 | 0.0937889 | -0.0007594057 |  | 0.1225841 | 0.1009122 | -0.001419455 | 0.2726825 | 0.09373587 | -0.0001529289 | 0.4205496 | 0.0940108 | -0.001959489
[5 empty] | 0.07122859 | 0.09448363 | -0.0007596336 |  | 0.1224762 | 0.1016597 | -0.001419455 | 0.2723888 | 0.09443021 | -0.0001529289 | 0.4197948 | 0.09470718 | -0.001959489
[5 empty] | 0.07116463 | 0.09517836 | -0.0007594817 |  | 0.1223699 | 0.1024072 | -0.001419455 | 0.2721842 | 0.09512455 | -0.0001529289 | 0.4192514 | 0.09540355 | -0.001959489
[5 empty] | 0.07106141 | 0.09587309 | -0.0007594057 |  | 0.1222138 | 0.1031547 | -0.001419455 | 0.2718582 | 0.09581889 | -0.0001529289 | 0.4185193 | 0.09609993 | -0.001959489
[5 empty] | 0.07098857 | 0.09656783 | -0.0005473681 |  | 0.1221113 | 0.1039022 | -0.001344915 | 0.271538 | 0.09651323 | -1.079916e-05 | 0.4177344 | 0.09679631 | -0.001943707
[5 empty] | 0.07091651 | 0.09726256 | -0.0005473134 |  | 0.1220283 | 0.1046497 | -0.001344915 | 0.2713506 | 0.09720757 | -1.079916e-05 | 0.4170987 | 0.09749268 | -0.001943707
[5 empty] | 0.07082566 | 0.09795729 | -0.0005473681 |  | 0.1219133 | 0.1053972 | -0.001344915 | 0.2711278 | 0.09790191 | -1.079916e-05 | 0.4166133 | 0.09818906 | -0.001943707
[5 empty] | 0.07075578 | 0.09865202 | -0.0003374428 |  | 0.1218525 | 0.1061447 | -0.001344915 | 0.2707861 | 0.09859625 | -1.079916e-05 | 0.4158802 | 0.09888544 | -0.001943707
[5 empty] | 0.07066751 | 0.09934676 | -0.0003374765 |  | 0.12176 | 0.1068922 | -0.00126829 | 0.2706207 | 0.09929059 | 0.0001119721 | 0.4154338 | 0.09958181 | -0.001923253
[5 empty] | 0.07058082 | 0.1000415 | -0.0003374428 |  | 0.1216705 | 0.1076397 | -0.00126829 | 0.2702535 | 0.09998493 | 0.0001119721 | 0.4147434 | 0.1002782 | -0.001923253
[5 empty] | 0.07051563 | 0.1007362 | -0.0003373753 |  | 0.1215842 | 0.1083872 | -0.00126829 | 0.2701474 | 0.1006793 | 0.0001119721 | 0.4143427 | 0.1009746 | -0.001923253
[5 empty] | 0.07044252 | 0.101431 | -0.0003374091 |  | 0.1215012 | 0.1091347 | -0.00126829 | 0.2698828 | 0.1013736 | 0.0001119721 | 0.4139008 | 0.1016709 | -0.001923253
[5 empty] | 0.07036171 | 0.1021257 | -0.0001326835 |  | 0.1214218 | 0.1098822 | -0.001189708 | 0.2696283 | 0.1020679 | 0.0002133924 | 0.4134195 | 0.1023673 | -0.001898701
[5 empty] | 0.07031275 | 0.1028204 | -0.0001326835 |  | 0.121346 | 0.1106297 | -0.001189708 | 0.2695103 | 0.1027623 | 0.0002133924 | 0.412967 | 0.1030637 | -0.001898701
[5 empty] | 0.0702368 | 0.1035152 | -0.0001326967 |  | 0.1212913 | 0.1113772 | -0.001189708 | 0.2693194 | 0.1034566 | 0.0002133924 | 0.4124124 | 0.1037601 | -0.001898701
[5 empty] | 0.07017339 | 0.1042099 | 6.415104e-05 |  | 0.1212215 | 0.1121247 | -0.001189708 | 0.2690983 | 0.104151 | 0.0002133924 | 0.4119562 | 0.1044564 | -0.001898701
[5 empty] | 0.07011288 | 0.1049046 | 6.414463e-05 |  | 0.1211349 | 0.1128722 | -0.001108664 | 0.2688475 | 0.1048453 | 0.0002913594 | 0.4117323 | 0.1051528 | -0.001867902
[5 empty] | 0.07006527 | 0.1055993 | 6.413821e-05 |  | 0.1210658 | 0.1136197 | -0.001108664 | 0.2687351 | 0.1055396 | 0.0002913594 | 0.4114113 | 0.1058492 | -0.001867902
[5 empty] | 0.06999151 | 0.1062941 | 6.413821e-05 |  | 0.1209629 | 0.1143672 | -0.001108664 | 0.2685523 | 0.106234 | 0.0002913594 | 0.4110612 | 0.1065456 | -0.001867902
[5 empty] | 0.06996046 | 0.1069888 | 6.414463e-05 |  | 0.1209116 | 0.1151147 | -0.001108664 | 0.268425 | 0.1069283 | 0.0002913594 | 0.4107499 | 0.107242 | -0.001867902
[5 empty] | 0.06992324 | 0.1076835 | 0.0002502222 |  | 0.1208265 | 0.1158622 | -0.001025394 | 0.268354 | 0.1076227 | 0.0003436765 | 0.410545 | 0.1079383 | -0.001829306
[5 empty] | 0.0698507 | 0.1083783 | 0.0002501471 |  | 0.120793 | 0.1166097 | -0.001025394 | 0.2682141 | 0.108317 | 0.0003436765 | 0.4105142 | 0.1086347 | -0.001829306
[5 empty] | 0.06984096 | 0.109073 | 0.0002502222 |  | 0.1207257 | 0.1173572 | -0.001025394 | 0.268215 | 0.1090113 | 0.0003436765 | 0.4102629 | 0.1093311 | -0.001829306
[5 empty] | 0.06980607 | 0.1097677 | 0.0002501972 |  | 0.1206417 | 0.1181047 | -0.0009403784 | 0.2680646 | 0.1097057 | 0.0003436765 | 0.410321 | 0.1100275 | -0.001829306
[5 empty] | 0.06975603 | 0.1104625 | 0.0004227915 |  | 0.1205751 | 0.1188522 | -0.0009403784 | 0.2680979 | 0.1104 | 0.0003686111 | 0.41036 | 0.1107238 | -0.001779823
[5 empty] | 0.06974974 | 0.1111572 | 0.0004227069 |  | 0.120509 | 0.1195997 | -0.0009403784 | 0.2680646 | 0.1110944 | 0.0003686111 | 0.4102328 | 0.1114202 | -0.001779823
[5 empty] | 0.06972869 | 0.1118519 | 0.0004226647 |  | 0.1204432 | 0.1203472 | -0.0009403784 | 0.2680488 | 0.1117887 | 0.0003686111 | 0.4103807 | 0.1121166 | -0.001779823
[5 empty] | 0.06971131 | 0.1125467 | 0.0004227069 |  | 0.1203608 | 0.1210947 | -0.0009403784 | 0.2680916 | 0.112483 | 0.0003686111 | 0.4102097 | 0.112813 | -0.001779823
[5 empty] | 0.06968447 | 0.1132414 | 0.0005819944 |  | 0.1203299 | 0.1218422 | -0.0008530106 | 0.2681049 | 0.1131774 | 0.00036631 | 0.4103803 | 0.1135093 | -0.001673339
[5 empty] | 0.0696578 | 0.1139361 | 0.000582169 |  | 0.1202653 | 0.1225897 | -0.0008530106 | 0.2680881 | 0.1138717 | 0.00036631 | 0.4104963 | 0.1142057 | -0.001673339
[5 empty] | 0.06964109 | 0.1146309 | 0.000582169 |  | 0.1202011 | 0.1233372 | -0.0008530106 | 0.2681666 | 0.1145661 | 0.00036631 | 0.410558 | 0.1149021 | -0.001673339
[5 empty] | 0.06962458 | 0.1153256 | 0.0005821108 |  | 0.1201033 | 0.1240847 | -0.0008530106 | 0.2680892 | 0.1152604 | 0.00036631 | 0.4104994 | 0.1155985 | -0.001673339
[5 empty] | 0.06959851 | 0.1160203 | 0.0007371455 |  | 0.120057 | 0.1248321 | -0.0007639998 | 0.2682738 | 0.1159547 | 0.0003444975 | 0.4106509 | 0.1162948 | -0.001497857
[5 empty] | 0.06960198 | 0.1167151 | 0.0007371455 |  | 0.120011 | 0.1255796 | -0.0007639998 | 0.2683442 | 0.1166491 | 0.0003444975 | 0.4107485 | 0.1169912 | -0.001497857
[5 empty] | 0.06956664 | 0.1174098 | 0.0007369244 |  | 0.1199315 | 0.1263271 | -0.0007639998 | 0.2683836 | 0.1173434 | 0.0003444975 | 0.4107262 | 0.1176876 | -0.001497857
[5 empty] | 0.06955109 | 0.1181045 | 0.0007369981 |  | 0.1198864 | 0.1270746 | -0.0007639998 | 0.2683918 | 0.1180378 | 0.0003444975 | 0.4109145 | 0.118384 | -0.001260783
[5 empty] | 0.06953583 | 0.1187993 | 0.0008876092 |  | 0.1198417 | 0.1278221 | -0.0006730648 | 0.2684944 | 0.1187321 | 0.0003036988 | 0.4109832 | 0.1190803 | -0.001260783
[5 empty] | 0.06953063 | 0.119494 | 0.0008878755 |  | 0.1197635 | 0.1285696 | -0.0006730648 | 0.2687329 | 0.1194264 | 0.0003036988 | 0.4111968 | 0.1197767 | -0.001260783
[5 empty] | 0.06952574 | 0.1201887 | 0.0008878755 |  | 0.1197197 | 0.1293171 | -0.0006730648 | 0.2688142 | 0.1201208 | 0.0003036988 | 0.4114233 | 0.1204731 | -0.001260783
[5 empty] | 0.06950167 | 0.1208835 | 0.001034888 |  | 0.1196085 | 0.1300646 | -0.0006730648 | 0.2688637 | 0.1208151 | 0.0003036988 | 0.4115967 | 0.1211695 | -0.001260783
[5 empty] | 0.06949747 | 0.1215782 | 0.001034577 |  | 0.1195994 | 0.1308121 | -0.0005803015 | 0.2691326 | 0.1215095 | 0.0002438445 | 0.4117171 | 0.1218659 | -0.0009719063
[5 empty] | 0.06947413 | 0.1222729 | 0.001034577 |  | 0.1195061 | 0.1315596 | -0.0005803015 | 0.2692436 | 0.1222038 | 0.0002438445 | 0.4120493 | 0.1225622 | -0.0009719063
[5 empty] | 0.06948044 | 0.1229677 | 0.001034888 |  | 0.119481 | 0.1323071 | -0.0005803015 | 0.2693642 | 0.1228981 | 0.0002438445 | 0.4121302 | 0.1232586 | -0.0009719063
[5 empty] | 0.06943838 | 0.1236624 | 0.001034577 |  | 0.1193716 | 0.1330546 | -0.0005803015 | 0.2694942 | 0.1235925 | 0.0002438445 | 0.4124895 | 0.123955 | -0.0009719063
[5 empty] | 0.06945525 | 0.1243571 | 0.00117759 |  | 0.1193474 | 0.1338021 | -0.0004859526 | 0.2696754 | 0.1242868 | 0.0001650883 | 0.412664 | 0.1246514 | -0.0006395141
[5 empty] | 0.06941406 | 0.1250519 | 0.001177707 |  | 0.1192898 | 0.1345496 | -0.0004859526 | 0.2698656 | 0.1249812 | 0.0001650883 | 0.4129848 | 0.1253477 | -0.0006395141
[5 empty] | 0.06941232 | 0.1257466 | 0.001177354 |  | 0.1192327 | 0.1352971 | -0.0004859526 | 0.2701488 | 0.1256755 | 0.0001650883 | 0.4130545 | 0.1260441 | -0.0006395141
[5 empty] | 0.06941106 | 0.1264413 | 0.001177472 |  | 0.1191929 | 0.1360446 | -0.0004859526 | 0.2703148 | 0.1263698 | 0.0001650883 | 0.4133373 | 0.1267405 | -0.0006395141
[5 empty] | 0.06939078 | 0.1271361 | 0.001316628 |  | 0.1191368 | 0.1367921 | -0.0003898738 | 0.2705314 | 0.1270642 | 6.726319e-05 | 0.4138335 | 0.1274369 | -0.0002718585
[5 empty] | 0.06940026 | 0.1278308 | 0.001316497 |  | 0.1190303 | 0.1375396 | -0.0003898738 | 0.2707564 | 0.1277585 | 6.726319e-05 | 0.4140124 | 0.1281332 | -0.0002718585
[5 empty] | 0.06936152 | 0.1285255 | 0.001316497 |  | 0.1190258 | 0.1382871 | -0.0003898738 | 0.2709897 | 0.1284529 | 6.726319e-05 | 0.4143386 | 0.1288296 | -0.0002718585
[5 empty] | 0.0693818 | 0.1292203 | 0.001316892 |  | 0.1189542 | 0.1390346 | -0.0003898738 | 0.2713153 | 0.1291472 | 6.726319e-05 | 0.4146797 | 0.129526 | 0.0001221863
[5 empty] | 0.0693734 | 0.129915 | 0.001451965 |  | 0.1189169 | 0.1397821 | -0.0002922796 | 0.2715225 | 0.1298415 | -4.964417e-05 | 0.4151687 | 0.1302224 | 0.0001221863
[5 empty] | 0.06934608 | 0.1306097 | 0.00145182 |  | 0.1188632 | 0.1405296 | -0.0002922796 | 0.2717796 | 0.1305359 | -4.964417e-05 | 0.4153403 | 0.1309187 | 0.0001221863
[5 empty] | 0.06935833 | 0.1313045 | 0.00145153 |  | 0.1187931 | 0.1412771 | -0.0002922796 | 0.27196 | 0.1312302 | -4.964417e-05 | 0.4159263 | 0.1316151 | 0.0001221863
[5 empty] | 0.06934196 | 0.1319992 | 0.001451965 |  | 0.1187235 | 0.1420246 | -0.00019319 | 0.2722743 | 0.1319246 | -4.964417e-05 | 0.4161949 | 0.1323115 | 0.0001221863
[5 empty] | 0.06932622 | 0.1326939 | 0.001582554 |  | 0.1187051 | 0.1427721 | -0.00019319 | 0.2725538 | 0.1326189 | -0.000185689 | 0.4166121 | 0.1330079 | 0.0005340014
[5 empty] | 0.06932086 | 0.1333887 | 0.001582237 |  | 0.1186534 | 0.1435196 | -0.00019319 | 0.272798 | 0.1333132 | -0.000185689 | 0.4169784 | 0.1337043 | 0.0005340014
[5 empty] | 0.06931616 | 0.1340834 | 0.001582554 |  | 0.1185854 | 0.1442671 | -0.00019319 | 0.2732185 | 0.1340076 | -0.000185689 | 0.4175606 | 0.1344006 | 0.0005340014
[5 empty] | 0.06933161 | 0.1347781 | 0.001582079 |  | 0.1185179 | 0.1450146 | -0.00019319 | 0.2734341 | 0.1347019 | -0.000185689 | 0.4180254 | 0.135097 | 0.0005340014
[5 empty] | 0.06931854 | 0.1354728 | 0.001709037 |  | 0.1185015 | 0.1457621 | -9.267364e-05 | 0.2737411 | 0.1353963 | -0.0003408416 | 0.4185732 | 0.1357934 | 0.0009551461
[5 empty] | 0.06930618 | 0.1361676 | 0.001709208 |  | 0.1184351 | 0.1465096 | -9.267364e-05 | 0.274012 | 0.1360906 | -0.0003408416 | 0.4188698 | 0.1364898 | 0.0009551461
[5 empty] | 0.06932377 | 0.1368623 | 0.001709037 |  | 0.1183524 | 0.1472571 | -9.267364e-05 | 0.274459 | 0.1367849 | -0.0003408416 | 0.4193834 | 0.1371861 | 0.0009551461
[5 empty] | 0.06930314 | 0.137557 | 0.001801467 |  | 0.1183208 | 0.1480046 | -1.639471e-05 | 0.2746999 | 0.1374793 | -0.0004698508 | 0.4199805 | 0.1378825 | 0.001271829
[5 empty] | 0.06931249 | 0.1382518 | 0.001801647 |  | 0.1182728 | 0.1487521 | -1.639471e-05 | 0.2749892 | 0.1381736 | -0.0004698508 | 0.4204604 | 0.1385789 | 0.001271829