## 1
Общество с ограниченной ответственностью "Инженерная геология" (ООО "ИнжГео") | [10 empty] | Общество с ограниченной ответственностью "Инженерная геология" (ООО "ИнжГео")
Юр. адрес: 117279, г. Москва, ул. Миклухо-Маклая, 36 а, этаж 5, пом. XXIII к. 76-84 | [10 empty] | Юр. адрес: 117279, г. Москва, ул. Миклухо-Маклая, 36 а, этаж 5, пом. XXIII к. 76-84 | [8 empty] | нагр |  |  | X0 | Y0 | R |  | нагр |  |  |  | X0 | Y0 | R | нагр |  |  |  | X0 | Y0 | R |  | нагр |  |  |  | X0 | Y0 | R
Телефон/факс +7 (495) 132-30-00, Адрес электронной почты inbox@inj-geo.ru | [10 empty] | Телефон/факс +7 (495) 132-30-00, Адрес электронной почты inbox@inj-geo.ru | [12 empty] | 0 | [7 empty] | 0 | [6 empty] | 0 | [7 empty] | 0
[20 empty] | девиатор | [6 empty] | девиатор | [6 empty] | девиатор | [7 empty] | девиатор
Испытательная лаборатория ООО «ИнжГео» | [10 empty] | Испытательная лаборатория ООО «ИнжГео» | [8 empty] | x0 | Угол | X | Y |  |  |  | x0 |  | Угол | X | Y |  |  | x0 |  | Угол | X | Y |  |  |  | x0 |  | Угол | X | Y
Адрес места осуществления деятельности лаборатории: г. Москва, просп. Вернадского, д. 51, стр. 1 | [10 empty] | Адрес места осуществления деятельности лаборатории: г. Москва, просп. Вернадского, д. 51, стр. 1 | [9 empty] | 0 | [7 empty] | 0 | [6 empty] | 0 | [7 empty] | 0
Телефон +7(910)4557682, E-mail: slg85@mail.ru | [10 empty] | Телефон +7(910)4557682, E-mail: slg85@mail.ru | [9 empty] | 5 | [7 empty] | 5 | [6 empty] | 5 | [7 empty] | 5
[21 empty] | 10 | [7 empty] | 10 | [6 empty] | 10 | [7 empty] | 10
Протокол испытаний № 13-63/29 от 27-11-2022 | [20 empty] | 15 | [7 empty] | 15 | [6 empty] | 15 | [7 empty] | 15
Наименование и адрес заказчика: ООО Регионстрой | [20 empty] | 20 | [7 empty] | 20 | [6 empty] | 20 | [7 empty] | 20
Наименование объекта: Переход трубопровода через р. Енисей | [20 empty] | 25 | [7 empty] | 25 | [6 empty] | 25 | [7 empty] | 25
Наименование используемого метода/методики: ГОСТ 12248.4-2020 | [20 empty] | 30 | [7 empty] | 30 | [6 empty] | 30 | [7 empty] | 30
Условия проведения испытания: температура окружающей среды (18 - 25)0С, влажность воздуха (40 - 75)% | [20 empty] | 35 | [7 empty] | 35 | [6 empty] | 35 | [7 empty] | 35
Дата получение объекта подлежащего испытаниям: 31-10-2022 | [20 empty] | 40 | [7 empty] | 40 | [6 empty] | 40 | [7 empty] | 40
Дата испытания: 25.10.2022-19.11.2029 | [20 empty] | 45 | [7 empty] | 45 | [6 empty] | 45 | [7 empty] | 45
Испытание грунтов методом трехосного сжатия | [10 empty] | Испытание грунтов методом трехосного сжатия | [9 empty] | 50 | [7 empty] | 50 | [6 empty] | 50 | [7 empty] | 50
Лабораторный номер: |  | 1064 | [5 empty] | We, % = | 0.40550841 |  | Лабораторный номер: | [6 empty] | We, % = |  |  | 55 | [7 empty] | 55 | [6 empty] | 55 | [7 empty] | 55
Номер скважины: |  | BH-098 | [5 empty] | ρ, г/см3 = | 1.9 |  | Номер скважины: | [6 empty] | ρ, г/см3 = |  |  | 60 | [7 empty] | 60 | [6 empty] | 60 | [7 empty] | 60
Глубина отбора, м: |  | 2.4 | [5 empty] | ρs, г/см3 = | 2.7 |  | Глубина отбора, м: | [6 empty] | ρs, г/см3 = |  |  | 65 | [7 empty] | 65 | [6 empty] | 65 | [7 empty] | 65
Наименование грунта: |  | Суглинок, после оттаивания текучий, легкий песчанистый | [5 empty] | e, д.е. = | 1.1 |  | Наименование грунта: | [6 empty] | e, д.е. = |  |  | 70 | [7 empty] | 70 | [6 empty] | 70 | [7 empty] | 70
Схема проведения опыта: |  | КД | [5 empty] | IL, д.е. = | 1.09 |  | Схема проведения опыта: | [6 empty] | IL, д.е. = |  |  | 75 | [7 empty] | 75 | [6 empty] | 75 | [7 empty] | 75
Результаты испытаний | [10 empty] | Результаты испытаний | [9 empty] | 80 | [7 empty] | 80 | [6 empty] | 80 | [7 empty] | 80
[21 empty] | 85 | [7 empty] | 85 | [6 empty] | 85 | [7 empty] | 85
[21 empty] | 90 | [7 empty] | 90 | [6 empty] | 90 | [7 empty] | 90
[21 empty] | 95 | [7 empty] | 95 | [6 empty] | 95 | [7 empty] | 95
[21 empty] | 100 | [7 empty] | 100 | [6 empty] | 100 | [7 empty] | 100
[21 empty] | 105 | [7 empty] | 105 | [6 empty] | 105 | [7 empty] | 105
[21 empty] | 110 | [7 empty] | 110 | [6 empty] | 110 | [7 empty] | 110
[21 empty] | 115 | [7 empty] | 115 | [6 empty] | 115 | [7 empty] | 115
[21 empty] | 120 | [7 empty] | 120 | [6 empty] | 120 | [7 empty] | 120
[21 empty] | 125 | [7 empty] | 125 | [6 empty] | 125 | [7 empty] | 125
[21 empty] | 130 | [7 empty] | 130 | [6 empty] | 130 | [7 empty] | 130
[21 empty] | 135 | [7 empty] | 135 | [6 empty] | 135 | [7 empty] | 135
[21 empty] | 140 | [7 empty] | 140 | [6 empty] | 140 | [7 empty] | 140
[21 empty] | 145 | [7 empty] | 145 | [6 empty] | 145 | [7 empty] | 145
[21 empty] | 150 | [7 empty] | 150 | [6 empty] | 150 | [7 empty] | 150
[21 empty] | 155 | [7 empty] | 155 | [6 empty] | 155 | [7 empty] | 155
[21 empty] | 160 | [7 empty] | 160 | [6 empty] | 160 | [7 empty] | 160
[21 empty] | 165 | [7 empty] | 165 | [6 empty] | 165 | [7 empty] | 165
[21 empty] | 170 | [7 empty] | 170 | [6 empty] | 170 | [7 empty] | 170
[21 empty] | 175 | [7 empty] | 175 | [6 empty] | 175 | [7 empty] | 175
[21 empty] | 180 | [7 empty] | 180 | [6 empty] | 180 | [7 empty] | 180
[13 empty] | Давление в камере, Мпа σ3 | Вертикальная нагрузка, Мпа σ1 | Поровое давление, Мпа u
[13 empty] | 0.05 | 0.1821025 |  |  |  |  | 1 | [6 empty] | σ3,кПа | σ1,кПа | u, кПа |  |  |  | 4
[13 empty] | 0.15 | 0.4483965 | [26 empty] | δ3, Мпа | δ1-δ3, МПа | δ1, МПа | δ1, КПа
[13 empty] | 0.25 | 0.7146905 | [20 empty] | С, МПа:
φ, град:
E, Мпа
[26 empty] | x | 0
[26 empty] | y |  |  |  | С, кПа | φ,°
Эффективные значения угла внутреннего трения и удельного сцепления ϕ', С'
[13 empty] | ϕ', град. = | 27
[13 empty] | С', МПа = | 0.015
|  | K0, д.е. | 0.5460095 | Эффективное напряжение, Мпа: |  |  |  |  | 0.02730048
|  | Модуль деформации E0, МПа: |  | Точки нахождения модуля Е0, Мпа (полное напряжение): |  |  |  |  | 0.02730048 | 0.04368076
|  | Модуль деформации E50, МПа: |  | qmax Давление при разрушении образца, Мпа (девиатор): |  |  |  |  | 0.07171909
|  | Коэф. Поперечной деформации, ϑ: |  | 0,5 qmax, Мпа (девиатор): |  |  |  |  | 0.03585954
| Начальник исп. лаборатории: | [6 empty] | Семиколенова Л.Г. |  |  |  |  | Начальник исп. лаборатории: |  |  |  |  | Семиколенова Л.Г.
Лист 1 , всего листов 2 | [11 empty] | Лист 2 , всего листов 2
Частичное воспроизведение протокола испытаний без письменного разрешения ООО «ИнжГео» ЗАПРЕЩАЕТСЯ | [11 empty] | Частичное воспроизведение протокола испытаний без письменного разрешения ООО «ИнжГео» ЗАПРЕЩАЕТСЯ
E0 |  |  | E50 |  | Деформация |  |  |  | Первая прочность |  |  | Вторая прочность |  |  | Третья прочность
devE0 | epsE0 |  | dev50 | epsE50 | dev | eps | ev |  | dev1 | eps1 | ev1 | dev1 | eps1 | ev2 | dev1 | eps1 | ev3
0.01638029 | 0.0004423968 |  | 0.03585954 | 0.001327191 | 0 | 0 | -0.0003459753 |  | 0 | 0 | 0.0005640902 | 0 | 0 | 4.185712e-05 | 0 | 0 | -3.629798e-05
[5 empty] | 0.01638029 | 0.0004423968 | -0.0003459753 |  | 0.03 | 0.0008102365 | 0.0005640902 | 0.08056707 | 0.0007326417 | 4.185712e-05 | 0.1208195 | 0.0006156755 | -3.629798e-05
Секущая модуля Е0 |  |  | Линия Q max |  | 0.03585954 | 0.001327191 | -0.0003459753 |  | 0.04907068 | 0.001487573 | 0.0005640902 | 0.1356327 | 0.00148314 | 4.185712e-05 | 0.2323453 | 0.001622507 | -3.629798e-05
| 0 |  |  | 0 | 0.03881415 | 0.002152639 | -0.004219731 |  | 0.06605127 | 0.002444611 | -0.002047515 | 0.1491983 | 0.001859242 | -0.002876564 | 0.2451849 | 0.002164998 | -0.00365661
[5 empty] | 0.04121909 | 0.002870185 | -0.004219309 |  | 0.06917668 | 0.002975147 | -0.002047515 | 0.1647113 | 0.00296628 | -0.002876564 | 0.2614692 | 0.002886664 | -0.00365661
[5 empty] | 0.04343837 | 0.003587732 | -0.004218465 |  | 0.07338805 | 0.003718933 | -0.002047515 | 0.1743473 | 0.00370785 | -0.002876564 | 0.2765559 | 0.003608331 | -0.00365661
|  |  | Линия 0,5 Q max |  | 0.04551932 | 0.004305278 | -0.004219309 |  | 0.07733597 | 0.00446272 | -0.002047515 | 0.1833791 | 0.00444942 | -0.002876564 | 0.2908952 | 0.004329997 | -0.00365661
|  |  |  | 0 | 0.04746191 | 0.005022824 | -0.004207318 |  | 0.08106514 | 0.005206507 | -0.00236904 | 0.1917608 | 0.00519099 | -0.002761648 | 0.3041513 | 0.005051663 | -0.003520593
[5 empty] | 0.04924226 | 0.005740371 | -0.004207318 |  | 0.08453055 | 0.005950293 | -0.00236904 | 0.1996151 | 0.00593256 | -0.002761648 | 0.3164611 | 0.005773329 | -0.003520593
[5 empty] | 0.05090415 | 0.006457917 | -0.004208159 |  | 0.08781965 | 0.00669408 | -0.00236904 | 0.2068599 | 0.00667413 | -0.002761648 | 0.3280301 | 0.006494995 | -0.003520593
[5 empty] | 0.0524468 | 0.007175463 | -0.004208159 |  | 0.09090081 | 0.007437867 | -0.00236904 | 0.2136956 | 0.0074157 | -0.002761648 | 0.3389595 | 0.007216661 | -0.003520593
[5 empty] | 0.0538525 | 0.007893009 | -0.004185328 |  | 0.09376738 | 0.008181653 | -0.002628788 | 0.2200769 | 0.00815727 | -0.002554869 | 0.3488746 | 0.007938327 | -0.003280442
Коэфф. Точки |  |  |  |  | 0.05515962 | 0.008610556 | -0.004184491 |  | 0.0964116 | 0.00892544 | -0.002628788 | 0.2258775 | 0.00889884 | -0.002554869 | 0.3580421 | 0.008659993 | -0.003280442
[5 empty] | 0.05635838 | 0.009328102 | -0.004184491 |  | 0.0989291 | 0.009669227 | -0.002628788 | 0.2312295 | 0.00964041 | -0.002554869 | 0.3666826 | 0.00938166 | -0.003280442
[5 empty] | 0.05744648 | 0.01004565 | -0.004184909 |  | 0.1011944 | 0.01041301 | -0.002628788 | 0.2361942 | 0.01038198 | -0.002554869 | 0.3743392 | 0.01010333 | -0.003280442
[5 empty] | 0.05843837 | 0.01076319 | -0.004152834 |  | 0.1033347 | 0.0111568 | -0.002828823 | 0.2407566 | 0.01112355 | -0.002296867 | 0.3815413 | 0.01082499 | -0.002983929
[5 empty] | 0.05934026 | 0.01148074 | -0.004153664 |  | 0.1053286 | 0.01190059 | -0.002828823 | 0.2448999 | 0.01186512 | -0.002296867 | 0.388267 | 0.01154666 | -0.002983929
[5 empty] | 0.0601671 | 0.01219829 | -0.004152418 |  | 0.1071372 | 0.01264437 | -0.002828823 | 0.248845 | 0.01260669 | -0.002296867 | 0.3942332 | 0.01226832 | -0.002983929
[5 empty] | 0.06089004 | 0.01291583 | -0.004153249 |  | 0.1088149 | 0.01338816 | -0.002828823 | 0.2522568 | 0.01334826 | -0.002296867 | 0.3996648 | 0.01298999 | -0.002983929
[5 empty] | 0.06155908 | 0.01363338 | -0.004112695 |  | 0.1103539 | 0.01413195 | -0.002976315 | 0.2555177 | 0.01408983 | -0.002031717 | 0.4047939 | 0.01371166 | -0.002677194
[5 empty] | 0.06218085 | 0.01435093 | -0.004113518 |  | 0.1117944 | 0.01487573 | -0.002976315 | 0.2583682 | 0.0148314 | -0.002031717 | 0.4092643 | 0.01443332 | -0.002677194
[5 empty] | 0.06271686 | 0.01506847 | -0.004113929 |  | 0.1130634 | 0.01561952 | -0.002976315 | 0.2609929 | 0.01557297 | -0.002031717 | 0.4133066 | 0.01515499 | -0.002677194
[5 empty] | 0.06321809 | 0.01578602 | -0.004113929 |  | 0.114266 | 0.01636331 | -0.002976315 | 0.2633737 | 0.01631454 | -0.002031717 | 0.4171563 | 0.01587665 | -0.002677194
[5 empty] | 0.06364556 | 0.01650357 | -0.004068547 |  | 0.1153283 | 0.01710709 | -0.003074329 | 0.2655749 | 0.01705611 | -0.001802082 | 0.4204497 | 0.01659832 | -0.002408275
[5 empty] | 0.06405992 | 0.01722111 | -0.004068547 |  | 0.1162409 | 0.01785088 | -0.003074329 | 0.2674527 | 0.01779768 | -0.001802082 | 0.4236232 | 0.01731999 | -0.002408275
[5 empty] | 0.06441268 | 0.01793866 | -0.004069361 |  | 0.1171611 | 0.01859467 | -0.003074329 | 0.2692378 | 0.01853925 | -0.001802082 | 0.4262416 | 0.01804165 | -0.002408275
[5 empty] | 0.06476497 | 0.0186562 | -0.004019507 |  | 0.1179303 | 0.01933845 | -0.003074329 | 0.2709538 | 0.01928082 | -0.001802082 | 0.4286762 | 0.01876332 | -0.002408275
[5 empty] | 0.06507711 | 0.01937375 | -0.004019105 |  | 0.1186565 | 0.02008224 | -0.003127254 | 0.2724132 | 0.02002239 | -0.001650475 | 0.4310996 | 0.01948499 | -0.002222742
[5 empty] | 0.06541072 | 0.0200913 | -0.00402031 |  | 0.1192971 | 0.02082603 | -0.003127254 | 0.2737218 | 0.02076396 | -0.001650475 | 0.4332075 | 0.02020665 | -0.002222742
[5 empty] | 0.06570729 | 0.02080884 | -0.004019909 |  | 0.1198426 | 0.02156981 | -0.003127254 | 0.2750297 | 0.02150553 | -0.001650475 | 0.4350339 | 0.02092832 | -0.002222742
[5 empty] | 0.06597274 | 0.02152639 | -0.004019909 |  | 0.1204028 | 0.0223136 | -0.003127254 | 0.2764028 | 0.0222471 | -0.001650475 | 0.437094 | 0.02164998 | -0.002222742
[5 empty] | 0.06627853 | 0.02224394 | -0.003967159 |  | 0.1208322 | 0.02305739 | -0.003141678 | 0.2775228 | 0.02298867 | -0.001620985 | 0.4388749 | 0.02237165 | -0.002167263
[5 empty] | 0.0665785 | 0.02296148 | -0.003967159 |  | 0.1212935 | 0.02380117 | -0.003141678 | 0.2787894 | 0.02373024 | -0.001620985 | 0.4404074 | 0.02309332 | -0.002167263
[5 empty] | 0.06688291 | 0.02367903 | -0.003967159 |  | 0.1217015 | 0.02454496 | -0.003141678 | 0.2799469 | 0.02447181 | -0.001620985 | 0.4421823 | 0.02381498 | -0.002167263
[5 empty] | 0.06717243 | 0.02439657 | -0.003967953 |  | 0.1221113 | 0.02528875 | -0.003141678 | 0.2810799 | 0.02521338 | -0.001620985 | 0.4439228 | 0.02453665 | -0.002167263
[5 empty] | 0.0674562 | 0.02511412 | -0.003889964 |  | 0.1225061 | 0.02603253 | -0.003085485 | 0.282144 | 0.02595495 | -0.001755717 | 0.4456278 | 0.02525831 | -0.002242683
[5 empty] | 0.06771494 | 0.02583167 | -0.003889575 |  | 0.1229036 | 0.02677632 | -0.003085485 | 0.2832681 | 0.02669652 | -0.001755717 | 0.4470177 | 0.02597998 | -0.002242683
[5 empty] | 0.06799588 | 0.02654921 | -0.003889964 |  | 0.1233042 | 0.02752011 | -0.003085485 | 0.2842781 | 0.02743809 | -0.001755717 | 0.4486485 | 0.02670165 | -0.002242683
[5 empty] | 0.06825122 | 0.02726676 | -0.003889964 |  | 0.1236217 | 0.02826389 | -0.003085485 | 0.2852593 | 0.02817966 | -0.001755717 | 0.4501712 | 0.02742331 | -0.002242683
[5 empty] | 0.06850929 | 0.02798431 | -0.003782344 |  | 0.1239431 | 0.02900768 | -0.002952578 | 0.2863418 | 0.02892123 | -0.002022313 | 0.4517947 | 0.02814498 | -0.002414047
[5 empty] | 0.06876028 | 0.02870185 | -0.003782722 |  | 0.1242862 | 0.02975147 | -0.002952578 | 0.2872194 | 0.0296628 | -0.002022313 | 0.4530269 | 0.02886664 | -0.002414047
[5 empty] | 0.06900395 | 0.0294194 | -0.003781588 |  | 0.1246168 | 0.03049525 | -0.002952578 | 0.2882405 | 0.03040437 | -0.002022313 | 0.4544284 | 0.02958831 | -0.002414047
[5 empty] | 0.06924968 | 0.03013695 | -0.003781966 |  | 0.1249352 | 0.03123904 | -0.002952578 | 0.2891417 | 0.03114594 | -0.002022313 | 0.4558582 | 0.03030998 | -0.002414047
[5 empty] | 0.06947791 | 0.03085449 | -0.003651142 |  | 0.1251893 | 0.03198283 | -0.002765618 | 0.2899657 | 0.03188751 | -0.002372012 | 0.4571037 | 0.03103164 | -0.002651612
[5 empty] | 0.06970773 | 0.03157204 | -0.003650412 |  | 0.1254494 | 0.03272661 | -0.002765618 | 0.2907992 | 0.03262908 | -0.002372012 | 0.4583758 | 0.03175331 | -0.002651612
[5 empty] | 0.06991949 | 0.03228958 | -0.003650777 |  | 0.1257687 | 0.0334704 | -0.002765618 | 0.2915974 | 0.03337065 | -0.002372012 | 0.4596739 | 0.03247498 | -0.002651612
[5 empty] | 0.07012261 | 0.03300713 | -0.003651142 |  | 0.1260071 | 0.03421419 | -0.002765618 | 0.2923594 | 0.03411222 | -0.002372012 | 0.4609974 | 0.03319664 | -0.002651612
[5 empty] | 0.07029729 | 0.03372468 | -0.003504833 |  | 0.1262705 | 0.03495797 | -0.002547619 | 0.2931284 | 0.03485379 | -0.002753756 | 0.4619897 | 0.03391831 | -0.002925222
[5 empty] | 0.07048229 | 0.03444222 | -0.003505534 |  | 0.1264889 | 0.03570176 | -0.002547619 | 0.2937706 | 0.03559536 | -0.002753756 | 0.4632191 | 0.03463997 | -0.002925222
[5 empty] | 0.07066765 | 0.03515977 | -0.003505184 |  | 0.1266977 | 0.03644555 | -0.002547619 | 0.2943291 | 0.03633693 | -0.002753756 | 0.4641859 | 0.03536164 | -0.002925222
[5 empty] | 0.07083354 | 0.03587732 | -0.003504833 |  | 0.1269328 | 0.03718933 | -0.002547619 | 0.2950251 | 0.0370785 | -0.002753756 | 0.4646905 | 0.03608331 | -0.002925222
[5 empty] | 0.07098947 | 0.03659486 | -0.003353588 |  | 0.1271416 | 0.03793312 | -0.002321608 | 0.2955466 | 0.03782007 | -0.003119491 | 0.4660409 | 0.03680497 | -0.003206314
[5 empty] | 0.07112534 | 0.03731241 | -0.003354258 |  | 0.1273599 | 0.03867691 | -0.002321608 | 0.2960705 | 0.03856164 | -0.003119491 | 0.4669991 | 0.03752664 | -0.003206314
[5 empty] | 0.07129013 | 0.03802995 | -0.003353252 |  | 0.1274994 | 0.03942069 | -0.002321608 | 0.296596 | 0.03930321 | -0.003119491 | 0.4678333 | 0.0382483 | -0.003206314
[5 empty] | 0.0713949 | 0.0387475 | -0.003205994 |  | 0.1277025 | 0.04016448 | -0.002321608 | 0.2970328 | 0.04004478 | -0.003119491 | 0.4685423 | 0.03896997 | -0.003206314
[5 empty] | 0.07152814 | 0.03946505 | -0.003205353 |  | 0.1278629 | 0.04090827 | -0.002111658 | 0.2973798 | 0.04078635 | -0.003418902 | 0.4692688 | 0.03969164 | -0.003465956
[5 empty] | 0.07160069 | 0.04018259 | -0.003206315 |  | 0.1280522 | 0.04165205 | -0.002111658 | 0.2977703 | 0.04152792 | -0.003418902 | 0.4698682 | 0.0404133 | -0.003465956
[5 empty] | 0.07171909 | 0.04090014 | -0.003205994 |  | 0.1281997 | 0.04239584 | -0.002111658 | 0.2980243 | 0.04226949 | -0.003418902 | 0.4705555 | 0.04113497 | -0.003465956
[5 empty] | 0.07177022 | 0.04161769 | -0.003206315 |  | 0.1283949 | 0.04313963 | -0.002111658 | 0.2982303 | 0.04301106 | -0.003418902 | 0.4711859 | 0.04185664 | -0.003465956
[5 empty] | 0.07183703 | 0.04233523 | -0.003068748 |  | 0.1285489 | 0.04388341 | -0.001938945 | 0.2983965 | 0.04375263 | -0.003602777 | 0.4716863 | 0.0425783 | -0.003672709
[5 empty] | 0.07192129 | 0.04305278 | -0.003068135 |  | 0.12868 | 0.0446272 | -0.001938945 | 0.298629 | 0.0444942 | -0.003602777 | 0.4720556 | 0.04329997 | -0.003672709
[5 empty] | 0.07193343 | 0.04377033 | -0.003068441 |  | 0.1288064 | 0.04537099 | -0.001938945 | 0.2988199 | 0.04523577 | -0.003602777 | 0.4725096 | 0.04402163 | -0.003672709
[5 empty] | 0.0719625 | 0.04448787 | -0.003068748 |  | 0.1289822 | 0.04611477 | -0.001938945 | 0.2987794 | 0.04597734 | -0.003602777 | 0.4728306 | 0.0447433 | -0.003672709
[5 empty] | 0.07199832 | 0.04520542 | -0.002951131 |  | 0.1291005 | 0.04685856 | -0.001828054 | 0.2988292 | 0.04671891 | -0.003630358 | 0.4730177 | 0.04546497 | -0.003799293
[5 empty] | 0.07200148 | 0.04592296 | -0.002950541 |  | 0.129269 | 0.04760235 | -0.001828054 | 0.2987835 | 0.04746048 | -0.003630358 | 0.4732868 | 0.04618663 | -0.003799293
[5 empty] | 0.07201027 | 0.04664051 | -0.002951426 |  | 0.1293808 | 0.04834613 | -0.001828054 | 0.2987819 | 0.04820205 | -0.003630358 | 0.4734201 | 0.0469083 | -0.003799293
[5 empty] | 0.07198793 | 0.04735806 | -0.002950836 |  | 0.1294719 | 0.04908992 | -0.001828054 | 0.2988694 | 0.04894362 | -0.003630358 | 0.4734166 | 0.04762996 | -0.003799293
[5 empty] | 0.07199413 | 0.0480756 | -0.002850255 |  | 0.1296145 | 0.04983371 | -0.001799532 | 0.2988663 | 0.04968519 | -0.003564857 | 0.4734968 | 0.04835163 | -0.003819977
[5 empty] | 0.07196938 | 0.04879315 | -0.00284997 |  | 0.1297202 | 0.05057749 | -0.001799532 | 0.2987279 | 0.05042676 | -0.003564857 | 0.4734029 | 0.0490733 | -0.003819977
[5 empty] | 0.07197333 | 0.0495107 | -0.00284997 |  | 0.12988 | 0.05132128 | -0.001799532 | 0.2988131 | 0.05116833 | -0.003564857 | 0.4735041 | 0.04979496 | -0.003819977
[5 empty] | 0.07195644 | 0.05022824 | -0.00285054 |  | 0.1299858 | 0.05206507 | -0.001799532 | 0.2987181 | 0.0519099 | -0.003564857 | 0.4734393 | 0.05051663 | -0.003819977
[5 empty] | 0.07197835 | 0.05094579 | -0.002759658 |  | 0.1300911 | 0.05280885 | -0.001825752 | 0.2988019 | 0.05265147 | -0.003440105 | 0.473354 | 0.05123829 | -0.003752156
[5 empty] | 0.07196966 | 0.05166333 | -0.002759382 |  | 0.1302318 | 0.05355264 | -0.001825752 | 0.2988402 | 0.05339304 | -0.003440105 | 0.4731766 | 0.05195996 | -0.003752156
[5 empty] | 0.07193046 | 0.05238088 | -0.002759934 |  | 0.1303534 | 0.05429643 | -0.001825752 | 0.2988328 | 0.05413461 | -0.003440105 | 0.4731249 | 0.05268163 | -0.003752156
[5 empty] | 0.07193032 | 0.05309843 | -0.002759658 |  | 0.1304736 | 0.05504021 | -0.001825752 | 0.2987351 | 0.05487618 | -0.003440105 | 0.4729103 | 0.05340329 | -0.003752156
[5 empty] | 0.07192961 | 0.05381597 | -0.002673532 |  | 0.1306283 | 0.055784 | -0.001881065 | 0.2988161 | 0.05561775 | -0.003266799 | 0.4726782 | 0.05412496 | -0.003618414
[5 empty] | 0.07192843 | 0.05453352 | -0.002674067 |  | 0.1306905 | 0.05652779 | -0.001881065 | 0.2988068 | 0.05635932 | -0.003266799 | 0.4725738 | 0.05484663 | -0.003618414
[5 empty] | 0.07191693 | 0.05525107 | -0.002673264 |  | 0.1308227 | 0.05727157 | -0.001881065 | 0.2986621 | 0.05710089 | -0.003266799 | 0.472309 | 0.05556829 | -0.003618414
[5 empty] | 0.0718853 | 0.05596861 | -0.002673532 |  | 0.1309703 | 0.05801536 | -0.001881065 | 0.2987412 | 0.05784246 | -0.003061192 | 0.4722457 | 0.05628996 | -0.003618414
[5 empty] | 0.07189313 | 0.05668616 | -0.002590742 |  | 0.1310425 | 0.05875915 | -0.001952757 | 0.298685 | 0.05858403 | -0.003061192 | 0.4720233 | 0.05701162 | -0.003433267
[5 empty] | 0.071881 | 0.05740371 | -0.002589965 |  | 0.1311656 | 0.05950293 | -0.001952757 | 0.2986282 | 0.0593256 | -0.003061192 | 0.4716429 | 0.05773329 | -0.003433267
[5 empty] | 0.07186882 | 0.05812125 | -0.002590224 |  | 0.1312669 | 0.06024672 | -0.001952757 | 0.2986606 | 0.06006717 | -0.003061192 | 0.4715381 | 0.05845496 | -0.003433267
[5 empty] | 0.07185669 | 0.0588388 | -0.002590483 |  | 0.1313642 | 0.06099051 | -0.001952757 | 0.2986923 | 0.06080874 | -0.003061192 | 0.4710605 | 0.05917662 | -0.003433267
[5 empty] | 0.07184469 | 0.05955634 | -0.002506094 |  | 0.1314753 | 0.06173429 | -0.002029172 | 0.2986336 | 0.06155031 | -0.00283671 | 0.471004 | 0.05989829 | -0.003210588
[5 empty] | 0.07180318 | 0.06027389 | -0.002506344 |  | 0.1315092 | 0.06247808 | -0.002029172 | 0.298709 | 0.06229188 | -0.00283671 | 0.4705043 | 0.06061995 | -0.003210588
[5 empty] | 0.07179171 | 0.06099144 | -0.002506094 |  | 0.1316106 | 0.06322187 | -0.002029172 | 0.2985594 | 0.06303345 | -0.00283671 | 0.4702829 | 0.06134162 | -0.003210588
[5 empty] | 0.07178062 | 0.06170898 | -0.002506595 |  | 0.1316704 | 0.06396565 | -0.002029172 | 0.2985439 | 0.06377502 | -0.00283671 | 0.4699082 | 0.06206329 | -0.003210588
[5 empty] | 0.07177002 | 0.06242653 | -0.002417014 |  | 0.1317608 | 0.06470944 | -0.002098862 | 0.2985278 | 0.06451659 | -0.002606074 | 0.4696691 | 0.06278495 | -0.002966226
[5 empty] | 0.07175998 | 0.06314408 | -0.002416531 |  | 0.1318271 | 0.06545323 | -0.002098862 | 0.2985111 | 0.06525816 | -0.002606074 | 0.4694941 | 0.06350662 | -0.002966226
[5 empty] | 0.07175059 | 0.06386162 | -0.002417014 |  | 0.1318689 | 0.06619701 | -0.002098862 | 0.2985836 | 0.06599973 | -0.002606074 | 0.4689525 | 0.06422828 | -0.002966226
[5 empty] | 0.07176174 | 0.06457917 | -0.002416773 |  | 0.1319768 | 0.0669408 | -0.002098862 | 0.2984761 | 0.0667413 | -0.002384986 | 0.468836 | 0.06494995 | -0.002966226
[5 empty] | 0.07175391 | 0.06529671 | -0.002319161 |  | 0.1319868 | 0.06768459 | -0.00214976 | 0.2985475 | 0.06748287 | -0.002384986 | 0.4684984 | 0.06567162 | -0.002714008
[5 empty] | 0.07173708 | 0.06601426 | -0.002318698 |  | 0.1320076 | 0.06842837 | -0.00214976 | 0.2985286 | 0.06822444 | -0.002384986 | 0.4680125 | 0.06639328 | -0.002714008
[5 empty] | 0.07174106 | 0.06673181 | -0.002319161 |  | 0.1320936 | 0.06917216 | -0.00214976 | 0.2985541 | 0.06896601 | -0.002384986 | 0.4676664 | 0.06711495 | -0.002714008
[5 empty] | 0.07171641 | 0.06744935 | -0.002319161 |  | 0.1320624 | 0.06991595 | -0.00214976 | 0.2984893 | 0.06970758 | -0.002384986 | 0.4674604 | 0.06783662 | -0.002714008
[5 empty] | 0.07173254 | 0.0681669 | -0.002209857 |  | 0.1321025 | 0.07065973 | -0.002170866 | 0.2984241 | 0.07044915 | -0.002185279 | 0.4671085 | 0.06855828 | -0.002468444
[5 empty] | 0.07172021 | 0.06888445 | -0.002209194 |  | 0.1321023 | 0.07140352 | -0.002170866 | 0.2984032 | 0.07119072 | -0.002185279 | 0.4665399 | 0.06927995 | -0.002468444
[5 empty] | 0.07172904 | 0.06960199 | -0.002209636 |  | 0.1321381 | 0.07214731 | -0.002170866 | 0.2983692 | 0.07193229 | -0.002185279 | 0.4664003 | 0.07000161 | -0.002468444
[5 empty] | 0.07170928 | 0.07031954 | -0.002209194 |  | 0.1321162 | 0.07289109 | -0.002170866 | 0.2982397 | 0.07267386 | -0.002185279 | 0.4659024 | 0.07072328 | -0.002243825
[5 empty] | 0.07170972 | 0.07103709 | -0.0020765 |  | 0.1320733 | 0.07363488 | -0.002148311 | 0.2981489 | 0.07341543 | -0.002002172 | 0.4654767 | 0.07144495 | -0.002243825
[5 empty] | 0.0717303 | 0.07175463 | -0.002076707 |  | 0.1321005 | 0.07437867 | -0.002148311 | 0.2980542 | 0.074157 | -0.002002172 | 0.4653385 | 0.07216661 | -0.002243825
[5 empty] | 0.07173139 | 0.07247218 | -0.002076084 |  | 0.1320703 | 0.07512245 | -0.002148311 | 0.2977791 | 0.07489857 | -0.002002172 | 0.4649161 | 0.07288828 | -0.002243825
[5 empty] | 0.0717427 | 0.07318972 | -0.0020765 |  | 0.1320375 | 0.07586624 | -0.002148311 | 0.2974602 | 0.07564014 | -0.002002172 | 0.4644172 | 0.07360994 | -0.002243825
[5 empty] | 0.0717345 | 0.07390727 | -0.001900844 |  | 0.1320567 | 0.07661003 | -0.002077946 | 0.2971448 | 0.07638171 | -0.001812182 | 0.4642332 | 0.07433161 | -0.002044024
[5 empty] | 0.07173648 | 0.07462482 | -0.001901224 |  | 0.132037 | 0.07735381 | -0.002077946 | 0.2967457 | 0.07712328 | -0.001812182 | 0.4636472 | 0.07505328 | -0.002044024
[5 empty] | 0.07171892 | 0.07534236 | -0.001901034 |  | 0.1320147 | 0.0780976 | -0.002077946 | 0.2963549 | 0.07786485 | -0.001812182 | 0.4632327 | 0.07577494 | -0.002044024
[5 empty] | 0.07172141 | 0.07605991 | -0.001901414 |  | 0.1319537 | 0.07884139 | -0.002077946 | 0.2960637 | 0.07860642 | -0.001812182 | 0.462778 | 0.07649661 | -0.002044024
[5 empty] | 0.07172414 | 0.07677746 | -0.001691198 |  | 0.1319267 | 0.07958517 | -0.001966396 | 0.2954732 | 0.07934799 | -0.001617776 | 0.4622143 | 0.07721827 | -0.00183581
[5 empty] | 0.07172709 | 0.077495 | -0.001691029 |  | 0.1318974 | 0.08032896 | -0.001966396 | 0.2949873 | 0.08008956 | -0.001617776 | 0.4614018 | 0.07793994 | -0.00183581
[5 empty] | 0.07175006 | 0.07821255 | -0.001691367 |  | 0.1319205 | 0.08107275 | -0.001966396 | 0.2945189 | 0.08083113 | -0.001617776 | 0.4609121 | 0.07866161 | -0.00183581
[5 empty] | 0.07175341 | 0.07893009 | -0.001691029 |  | 0.1318504 | 0.08181653 | -0.001966396 | 0.2939371 | 0.0815727 | -0.001420182 | 0.4602497 | 0.07938327 | -0.00183581
[5 empty] | 0.07174703 | 0.07964764 | -0.001456999 |  | 0.1318509 | 0.08256032 | -0.001819303 | 0.2933777 | 0.08231427 | -0.001420182 | 0.4595592 | 0.08010494 | -0.001620535
[5 empty] | 0.07175072 | 0.08036519 | -0.001457145 |  | 0.1317585 | 0.08330411 | -0.001819303 | 0.2929314 | 0.08305584 | -0.001420182 | 0.4587013 | 0.08082661 | -0.001620535
[5 empty] | 0.07174466 | 0.08108273 | -0.001456708 |  | 0.1317549 | 0.08404789 | -0.001819303 | 0.2922465 | 0.08379741 | -0.001420182 | 0.4580329 | 0.08154827 | -0.001620535
[5 empty] | 0.07174863 | 0.08180028 | -0.001456999 |  | 0.1317131 | 0.08479168 | -0.001819303 | 0.2917235 | 0.08453898 | -0.001420182 | 0.4573434 | 0.08226994 | -0.001620535
[5 empty] | 0.07176263 | 0.08251783 | -0.001207518 |  | 0.131633 | 0.08553547 | -0.001643815 | 0.2910556 | 0.08528055 | -0.001221517 | 0.4566354 | 0.0829916 | -0.001399658
[5 empty] | 0.07175692 | 0.08323537 | -0.00120776 |  | 0.1316056 | 0.08627925 | -0.001643815 | 0.2904217 | 0.08602212 | -0.001221517 | 0.4557701 | 0.08371327 | -0.001399658
[5 empty] | 0.07176121 | 0.08395292 | -0.001207397 |  | 0.1315401 | 0.08702304 | -0.001643815 | 0.2898242 | 0.08676369 | -0.001221517 | 0.4549618 | 0.08443494 | -0.001399658
[5 empty] | 0.07177548 | 0.08467047 | -0.001207639 |  | 0.1315092 | 0.08776683 | -0.001643815 | 0.2891775 | 0.08750526 | -0.001221517 | 0.4541423 | 0.0851566 | -0.001399658
[5 empty] | 0.07178981 | 0.08538801 | -0.0009528994 |  | 0.1314948 | 0.08851061 | -0.001444837 | 0.288484 | 0.08824683 | -0.001022661 | 0.4531734 | 0.08587827 | -0.001177197
[5 empty] | 0.0718042 | 0.08610556 | -0.0009528041 |  | 0.131388 | 0.0892544 | -0.001444837 | 0.2878341 | 0.0889884 | -0.001022661 | 0.4524794 | 0.08659993 | -0.001177197
[5 empty] | 0.07178888 | 0.0868231 | -0.0009528041 |  | 0.1313523 | 0.08999819 | -0.001444837 | 0.2870987 | 0.08972997 | -0.001022661 | 0.451711 | 0.0873216 | -0.001177197
[5 empty] | 0.0717835 | 0.08754065 | -0.0009528994 |  | 0.1313151 | 0.09074197 | -0.001444837 | 0.286499 | 0.09047154 | -0.000825466 | 0.4507306 | 0.08804327 | -0.001177197
[5 empty] | 0.07180784 | 0.0882582 | -0.0007029151 |  | 0.1312221 | 0.09148576 | -0.001229896 | 0.2859059 | 0.09121311 | -0.000825466 | 0.4498915 | 0.08876493 | -0.0009557804
[5 empty] | 0.07180244 | 0.08897574 | -0.0007028448 |  | 0.1311821 | 0.09222955 | -0.001229896 | 0.2852783 | 0.09195468 | -0.000825466 | 0.4489857 | 0.0894866 | -0.0009557804
[5 empty] | 0.07179702 | 0.08969329 | -0.0007029853 |  | 0.1311046 | 0.09297333 | -0.001229896 | 0.2846624 | 0.09269625 | -0.000825466 | 0.4481556 | 0.09020827 | -0.0009557804
[5 empty] | 0.07180147 | 0.09041084 | -0.0007027745 |  | 0.1310802 | 0.09371712 | -0.001229896 | 0.2841039 | 0.09343782 | -0.000825466 | 0.4474731 | 0.09092993 | -0.0009557804
[5 empty] | 0.07182568 | 0.09112838 | -0.0004666401 |  | 0.1309821 | 0.09446091 | -0.001004729 | 0.2834751 | 0.09417939 | -0.0006313125 | 0.4465221 | 0.0916516 | -0.0007385224
[5 empty] | 0.0718201 | 0.09184593 | -0.0004666868 |  | 0.1309372 | 0.09520469 | -0.001004729 | 0.2829518 | 0.09492096 | -0.0006313125 | 0.4457932 | 0.09237326 | -0.0007385224
[5 empty] | 0.07183425 | 0.09256347 | -0.0004666868 |  | 0.1308551 | 0.09594848 | -0.001004729 | 0.2822766 | 0.09566253 | -0.0006313125 | 0.4449404 | 0.09309493 | -0.0007385224
[5 empty] | 0.07181856 | 0.09328102 | -0.0004667334 |  | 0.1307901 | 0.09669227 | -0.001004729 | 0.2818846 | 0.0964041 | -0.0006313125 | 0.4441749 | 0.0938166 | -0.0005286394
[5 empty] | 0.07184242 | 0.09399857 | -0.0002543635 |  | 0.1307783 | 0.09743605 | -0.0007757226 | 0.2813458 | 0.09714567 | -0.0004422053 | 0.4434297 | 0.09453826 | -0.0005286394
[5 empty] | 0.0718364 | 0.09471611 | -0.0002543889 |  | 0.1306753 | 0.09817984 | -0.0007757226 | 0.2808355 | 0.09788724 | -0.0004422053 | 0.442707 | 0.09525993 | -0.0005286394
[5 empty] | 0.07184016 | 0.09543366 | -0.0002543889 |  | 0.1306256 | 0.09892363 | -0.0007757226 | 0.2804853 | 0.09862881 | -0.0004422053 | 0.4420093 | 0.09598159 | -0.0005286394
[5 empty] | 0.07185368 | 0.09615121 | -0.0002543889 |  | 0.1305571 | 0.09966741 | -0.0007757226 | 0.2799533 | 0.09937038 | -0.0004422053 | 0.4414081 | 0.09670326 | -0.0005286394
[5 empty] | 0.0718571 | 0.09686875 | -7.574179e-05 |  | 0.1305059 | 0.1004112 | -0.0005486404 | 0.2797149 | 0.1001119 | -0.0002595177 | 0.4406985 | 0.09742493 | -0.0003290505
[5 empty] | 0.07185043 | 0.0975863 | -7.572665e-05 |  | 0.130436 | 0.101155 | -0.0005486404 | 0.2793428 | 0.1008535 | -0.0002595177 | 0.4402973 | 0.09814659 | -0.0003290505
[5 empty] | 0.07185348 | 0.09830384 | -7.573422e-05 |  | 0.1303655 | 0.1018988 | -0.0005486404 | 0.279097 | 0.1015951 | -0.0002595177 | 0.4396545 | 0.09886826 | -0.0003290505
[5 empty] | 0.07186622 | 0.09902139 | -7.572665e-05 |  | 0.1302584 | 0.1026426 | -0.0005486404 | 0.2787225 | 0.1023367 | -0.0002595177 | 0.4390489 | 0.09958992 | -0.0003290505
[5 empty] | 0.07186882 | 0.09973894 | 5.969291e-05 |  | 0.1301869 | 0.1033863 | -0.0003301787 | 0.2785649 | 0.1030782 | -8.467122e-05 | 0.4386206 | 0.1003116 | -0.0001429165
[5 empty] | 0.07187118 | 0.1004565 | 5.968694e-05 |  | 0.130151 | 0.1041301 | -0.0003301787 | 0.278455 | 0.1038198 | -8.467122e-05 | 0.4382341 | 0.1010333 | -0.0001429165
[5 empty] | 0.07187327 | 0.101174 | 5.970485e-05 |  | 0.1300787 | 0.1048739 | -0.0003301787 | 0.2783096 | 0.1045614 | -8.467122e-05 | 0.4378231 | 0.1017549 | -0.0001429165
[5 empty] | 0.07186518 | 0.1018916 | 5.969291e-05 |  | 0.1299521 | 0.1056177 | -0.0003301787 | 0.2782167 | 0.1053029 | -8.467122e-05 | 0.43739 | 0.1024766 | -0.0001429165
[5 empty] | 0.07188655 | 0.1026091 | 0.0001421882 |  | 0.1298793 | 0.1063615 | -0.0001264503 | 0.2782548 | 0.1060445 | 8.130255e-05 | 0.4371435 | 0.1031983 | 2.685685e-05
[5 empty] | 0.07186795 | 0.1033267 | 0.000142174 |  | 0.1298602 | 0.1071053 | -0.0001264503 | 0.2782121 | 0.1067861 | 8.130255e-05 | 0.4368111 | 0.1039199 | 2.685685e-05
[5 empty] | 0.0718887 | 0.1040442 | 0.0001421455 |  | 0.129787 | 0.1078491 | -0.0001264503 | 0.2782128 | 0.1075276 | 8.130255e-05 | 0.4365328 | 0.1046416 | 2.685685e-05
[5 empty] | 0.07186945 | 0.1047618 | 0.0001421455 |  | 0.1296598 | 0.1085929 | -0.0001264503 | 0.2783427 | 0.1082692 | 8.130255e-05 | 0.4365167 | 0.1053633 | 2.685685e-05
[5 empty] | 0.07187961 | 0.1054793 | 0.0001634472 |  | 0.1296404 | 0.1093366 | 5.644488e-05 | 0.2782168 | 0.1090108 | 0.0002435552 | 0.4362163 | 0.1060849 | 0.000177146
[5 empty] | 0.07185883 | 0.1061969 | 0.0001634636 |  | 0.1295313 | 0.1100804 | 5.644488e-05 | 0.2783063 | 0.1097524 | 0.0002435552 | 0.4362515 | 0.1068066 | 0.000177146
[5 empty] | 0.07185517 | 0.1069144 | 0.0001634636 |  | 0.1294582 | 0.1108242 | 5.644488e-05 | 0.2783547 | 0.1104939 | 0.0002435552 | 0.4362515 | 0.1075283 | 0.000177146
[5 empty] | 0.07184882 | 0.1076319 | 0.0001634472 |  | 0.1293673 | 0.111568 | 5.644488e-05 | 0.2783195 | 0.1112355 | 0.0002435552 | 0.4362516 | 0.1082499 | 0.000177146
[5 empty] | 0.07186956 | 0.1083495 | 0.000163465 |  | 0.1293304 | 0.1123118 | 0.0002121271 | 0.2782436 | 0.1119771 | 0.0004033137 | 0.4361831 | 0.1089716 | 0.0003150833
[5 empty] | 0.07183813 | 0.109067 | 0.000163465 |  | 0.1292221 | 0.1130556 | 0.0002121271 | 0.2783417 | 0.1127186 | 0.0004033137 | 0.4363208 | 0.1096933 | 0.0003150833
[5 empty] | 0.07184382 | 0.1097846 | 0.0001634487 |  | 0.1291482 | 0.1137994 | 0.0002121271 | 0.2783998 | 0.1134602 | 0.0004033137 | 0.4361841 | 0.1104149 | 0.0003150833
[5 empty] | 0.07179744 | 0.1105021 | 0.0001634977 |  | 0.1291075 | 0.1145431 | 0.0002121271 | 0.2783755 | 0.1142018 | 0.0004033137 | 0.436391 | 0.1111366 | 0.0003150833
[5 empty] | 0.07179819 | 0.1112197 | 0.0001632366 |  | 0.1290464 | 0.1152869 | 0.0003516655 | 0.2783974 | 0.1149433 | 0.0005606199 | 0.4363237 | 0.1118582 | 0.0004496757
[5 empty] | 0.07177671 | 0.1119372 | 0.0001632366 |  | 0.128947 | 0.1160307 | 0.0003516655 | 0.2784231 | 0.1156849 | 0.0005606199 | 0.4361882 | 0.1125799 | 0.0004496757
[5 empty] | 0.0717529 | 0.1126548 | 0.000163204 |  | 0.1288809 | 0.1167745 | 0.0003516655 | 0.2784958 | 0.1164265 | 0.0005606199 | 0.4362591 | 0.1133016 | 0.0004496757
[5 empty] | 0.07172679 | 0.1133723 | 0.000163204 |  | 0.128741 | 0.1175183 | 0.0004882371 | 0.2784015 | 0.1171681 | 0.0005606199 | 0.4362619 | 0.1140232 | 0.0005803328
[5 empty] | 0.07167865 | 0.1140899 | 0.000162599 |  | 0.1286524 | 0.1182621 | 0.0004882371 | 0.2784832 | 0.1179096 | 0.0007151127 | 0.4362654 | 0.1147449 | 0.0005803328
[5 empty] | 0.07164812 | 0.1148074 | 0.000162599 |  | 0.128615 | 0.1190059 | 0.0004882371 | 0.2784842 | 0.1186512 | 0.0007151127 | 0.4362009 | 0.1154666 | 0.0005803328
[5 empty] | 0.07163524 | 0.115525 | 0.0001626478 |  | 0.1284861 | 0.1197497 | 0.0004882371 | 0.2785762 | 0.1193928 | 0.0007151127 | 0.4362744 | 0.1161882 | 0.0005803328
[5 empty] | 0.07159059 | 0.1162425 | 0.0001626315 |  | 0.1284263 | 0.1204934 | 0.0004882371 | 0.2787166 | 0.1201343 | 0.0007151127 | 0.4362115 | 0.1169099 | 0.0005803328
[5 empty] | 0.07156369 | 0.11696 | 0.0001614703 |  | 0.1283287 | 0.1212372 | 0.0006215083 | 0.2787773 | 0.1208759 | 0.0008666431 | 0.4362868 | 0.1176316 | 0.0007065167
[5 empty] | 0.07150514 | 0.1176776 | 0.0001614542 |  | 0.1281933 | 0.121981 | 0.0006215083 | 0.2787583 | 0.1216175 | 0.0008666431 | 0.436363 | 0.1183532 | 0.0007065167
[5 empty] | 0.07147431 | 0.1183951 | 0.0001614542 |  | 0.1280915 | 0.1227248 | 0.0006215083 | 0.2788316 | 0.122359 | 0.0008666431 | 0.4363715 | 0.1190749 | 0.0007065167
[5 empty] | 0.07144159 | 0.1191127 | 0.0001614219 |  | 0.1279698 | 0.1234686 | 0.0006215083 | 0.2788688 | 0.1231006 | 0.001015226 | 0.4364498 | 0.1197966 | 0.0007065167
[5 empty] | 0.07140702 | 0.1198302 | 0.0001597027 |  | 0.1278639 | 0.1242124 | 0.0007515366 | 0.2790846 | 0.1238422 | 0.001015226 | 0.4363233 | 0.1205182 | 0.0008277381
[5 empty] | 0.0713608 | 0.1205478 | 0.0001596867 |  | 0.1278093 | 0.1249562 | 0.0007515366 | 0.2790504 | 0.1245838 | 0.001015226 | 0.4362667 | 0.1212399 | 0.0008277381
[5 empty] | 0.07129313 | 0.1212653 | 0.0001596708 |  | 0.1276817 | 0.1256999 | 0.0007515366 | 0.2791526 | 0.1253253 | 0.001015226 | 0.4364172 | 0.1219616 | 0.0008277381
[5 empty] | 0.07124351 | 0.1219829 | 0.0001569891 |  | 0.12757 | 0.1264437 | 0.0007515366 | 0.2793487 | 0.1260669 | 0.001015226 | 0.4365004 | 0.1226832 | 0.0009428908
[5 empty] | 0.07120211 | 0.1227004 | 0.0001570048 |  | 0.1274742 | 0.1271875 | 0.0008780613 | 0.2793813 | 0.1268085 | 0.001160763 | 0.4365163 | 0.1234049 | 0.0009428908
[5 empty] | 0.07112959 | 0.123418 | 0.0001569577 |  | 0.1273233 | 0.1279313 | 0.0008780613 | 0.2796372 | 0.12755 | 0.001160763 | 0.4365337 | 0.1241266 | 0.0009428908
[5 empty] | 0.07107524 | 0.1241355 | 0.0001570048 |  | 0.1271884 | 0.1286751 | 0.0008780613 | 0.2796443 | 0.1282916 | 0.001160763 | 0.4363467 | 0.1248482 | 0.0009428908
[5 empty] | 0.07101941 | 0.1248531 | 0.0001569577 |  | 0.1270873 | 0.1294189 | 0.0008780613 | 0.2798754 | 0.1290332 | 0.001160763 | 0.4365731 | 0.1255699 | 0.0009428908
[5 empty] | 0.07098181 | 0.1255706 | 0.0001532946 |  | 0.1269667 | 0.1301627 | 0.001001222 | 0.2800731 | 0.1297747 | 0.001302502 | 0.4363893 | 0.1262916 | 0.001052177
[5 empty] | 0.07093299 | 0.1262882 | 0.000153264 |  | 0.1268445 | 0.1309065 | 0.001001222 | 0.2801085 | 0.1305163 | 0.001302502 | 0.4364132 | 0.1270132 | 0.001052177
[5 empty] | 0.07085338 | 0.1270057 | 0.0001533099 |  | 0.1267207 | 0.1316502 | 0.001001222 | 0.280283 | 0.1312579 | 0.001302502 | 0.4364388 | 0.1277349 | 0.001052177
[5 empty] | 0.07080196 | 0.1277232 | 0.0001484986 |  | 0.1266307 | 0.132394 | 0.001001222 | 0.2805109 | 0.1319995 | 0.001302502 | 0.4366722 | 0.1284566 | 0.001052177
[5 empty] | 0.0707297 | 0.1284408 | 0.0001484986 |  | 0.1264685 | 0.1331378 | 0.001120518 | 0.2806635 | 0.132741 | 0.00144114 | 0.4365642 | 0.1291782 | 0.001154106
[5 empty] | 0.07067587 | 0.1291583 | 0.0001484986 |  | 0.1263754 | 0.1338816 | 0.001120518 | 0.28087 | 0.1334826 | 0.00144114 | 0.4365955 | 0.1298999 | 0.001154106
[5 empty] | 0.07060132 | 0.1298759 | 0.0001484541 |  | 0.1262279 | 0.1346254 | 0.001120518 | 0.2810879 | 0.1342242 | 0.00144114 | 0.4365601 | 0.1306216 | 0.001154106
[5 empty] | 0.0705355 | 0.1305934 | 0.0001484986 |  | 0.1261143 | 0.1353692 | 0.001120518 | 0.2814036 | 0.1349657 | 0.00144114 | 0.4368015 | 0.1313432 | 0.001154106
[5 empty] | 0.07045889 | 0.131311 | 0.0001422582 |  | 0.1259817 | 0.136113 | 0.001236126 | 0.2816018 | 0.1357073 | 0.001576346 | 0.4367017 | 0.1320649 | 0.001248696
[5 empty] | 0.07041063 | 0.1320285 | 0.0001422297 |  | 0.1258302 | 0.1368567 | 0.001236126 | 0.2819418 | 0.1364489 | 0.001576346 | 0.4367414 | 0.1327866 | 0.001248696
[5 empty] | 0.07033214 | 0.1327461 | 0.0001422439 |  | 0.1257126 | 0.1376005 | 0.001236126 | 0.2821214 | 0.1371904 | 0.001576346 | 0.4368521 | 0.1335082 | 0.001248696
[5 empty] | 0.07026255 | 0.1334636 | 0.0001345321 |  | 0.1255235 | 0.1383443 | 0.001236126 | 0.282357 | 0.137932 | 0.001576346 | 0.4368965 | 0.1342299 | 0.001248696
[5 empty] | 0.07020189 | 0.1341812 | 0.0001345186 |  | 0.1254386 | 0.1390881 | 0.001347823 | 0.2827355 | 0.1386736 | 0.001707501 | 0.4369432 | 0.1349516 | 0.00133459
[5 empty] | 0.07013071 | 0.1348987 | 0.0001345455 |  | 0.1252472 | 0.1398319 | 0.001347823 | 0.2829975 | 0.1394152 | 0.001707501 | 0.436855 | 0.1356732 | 0.00133459
[5 empty] | 0.07005882 | 0.1356163 | 0.0001345186 |  | 0.1251424 | 0.1405757 | 0.001347823 | 0.2834032 | 0.1401567 | 0.001707501 | 0.4369755 | 0.1363949 | 0.00133459
[5 empty] | 0.06999599 | 0.1363338 | 0.0001345455 |  | 0.124984 | 0.1413195 | 0.001455483 | 0.2836062 | 0.1408983 | 0.001707501 | 0.4371672 | 0.1371166 | 0.00133459
[5 empty] | 0.06990338 | 0.1370513 | 0.0001251933 |  | 0.1248246 | 0.1420633 | 0.001455483 | 0.2839969 | 0.1416399 | 0.00183512 | 0.4370867 | 0.1378382 | 0.001412355
[5 empty] | 0.06983937 | 0.1377689 | 0.0001251933 |  | 0.1246991 | 0.142807 | 0.001455483 | 0.2844022 | 0.1423814 | 0.00183512 | 0.4372839 | 0.1385599 | 0.001412355
[5 empty] | 0.06976513 | 0.1384864 | 0.0001251933 |  | 0.1245552 | 0.1435508 | 0.001455483 | 0.2847791 | 0.143123 | 0.00183512 | 0.4371402 | 0.1392816 | 0.001412355
[5 empty] | 0.06969043 | 0.139204 | 0.0001252058 |  | 0.1244279 | 0.1442946 | 0.001455483 | 0.2851276 | 0.1438646 | 0.00183512 | 0.4372055 | 0.1400032 | 0.001412355
[5 empty] | 0.06959594 | 0.1399215 | 0.0001139977 |  | 0.1242997 | 0.1450384 | 0.001558828 | 0.2855786 | 0.1446061 | 0.001958742 | 0.4374111 | 0.1407249 | 0.001480603
[5 empty] | 0.06952049 | 0.1406391 | 0.0001139635 |  | 0.1241357 | 0.1457822 | 0.001558828 | 0.286002 | 0.1453477 | 0.001958742 | 0.4374136 | 0.1414466 | 0.001480603
[5 empty] | 0.0694544 | 0.1413566 | 0.0001139635 |  | 0.1239537 | 0.146526 | 0.001558828 | 0.2863978 | 0.1460893 | 0.001958742 | 0.4375565 | 0.1421682 | 0.001480603
[5 empty] | 0.06936871 | 0.1420742 | 0.0001042916 |  | 0.1238057 | 0.1472698 | 0.001634131 | 0.2869409 | 0.1468309 | 0.002048391 | 0.4376338 | 0.1428899 | 0.001524691
[5 empty] | 0.06929249 | 0.1427917 | 0.0001042916 |  | 0.123657 | 0.1480135 | 0.001634131 | 0.2874135 | 0.1475724 | 0.002048391 | 0.4376455 | 0.1436116 | 0.001524691