## 1
Общество с ограниченной ответственностью "Инженерная геология" (ООО "ИнжГео") | [10 empty] | Общество с ограниченной ответственностью "Инженерная геология" (ООО "ИнжГео")
Юр. адрес: 117279, г. Москва, ул. Миклухо-Маклая, 36 а, этаж 5, пом. XXIII к. 76-84 | [10 empty] | Юр. адрес: 117279, г. Москва, ул. Миклухо-Маклая, 36 а, этаж 5, пом. XXIII к. 76-84 | [8 empty] | нагр |  |  | X0 | Y0 | R |  | нагр |  |  |  | X0 | Y0 | R | нагр |  |  |  | X0 | Y0 | R |  | нагр |  |  |  | X0 | Y0 | R
Телефон/факс +7 (495) 132-30-00, Адрес электронной почты inbox@inj-geo.ru | [10 empty] | Телефон/факс +7 (495) 132-30-00, Адрес электронной почты inbox@inj-geo.ru | [12 empty] | 0 | [7 empty] | 0 | [6 empty] | 0 | [7 empty] | 0
[20 empty] | девиатор | [6 empty] | девиатор | [6 empty] | девиатор | [7 empty] | девиатор
Испытательная лаборатория ООО «ИнжГео» | [10 empty] | Испытательная лаборатория ООО «ИнжГео» | [8 empty] | x0 | Угол | X | Y |  |  |  | x0 |  | Угол | X | Y |  |  | x0 |  | Угол | X | Y |  |  |  | x0 |  | Угол | X | Y
Адрес места осуществления деятельности лаборатории: г. Москва, просп. Вернадского, д. 51, стр. 1 | [10 empty] | Адрес места осуществления деятельности лаборатории: г. Москва, просп. Вернадского, д. 51, стр. 1 | [9 empty] | 0 | [7 empty] | 0 | [6 empty] | 0 | [7 empty] | 0
Телефон +7(910)4557682, E-mail: slg85@mail.ru | [10 empty] | Телефон +7(910)4557682, E-mail: slg85@mail.ru | [9 empty] | 5 | [7 empty] | 5 | [6 empty] | 5 | [7 empty] | 5
[21 empty] | 10 | [7 empty] | 10 | [6 empty] | 10 | [7 empty] | 10
Протокол испытаний № 13-63/30 от 28-11-2022 | [20 empty] | 15 | [7 empty] | 15 | [6 empty] | 15 | [7 empty] | 15
Наименование и адрес заказчика: ООО Регионстрой | [20 empty] | 20 | [7 empty] | 20 | [6 empty] | 20 | [7 empty] | 20
Наименование объекта: Переход трубопровода через р. Енисей | [20 empty] | 25 | [7 empty] | 25 | [6 empty] | 25 | [7 empty] | 25
Наименование используемого метода/методики: ГОСТ 12248.4-2020 | [20 empty] | 30 | [7 empty] | 30 | [6 empty] | 30 | [7 empty] | 30
Условия проведения испытания: температура окружающей среды (18 - 25)0С, влажность воздуха (40 - 75)% | [20 empty] | 35 | [7 empty] | 35 | [6 empty] | 35 | [7 empty] | 35
Дата получение объекта подлежащего испытаниям: 01-11-2022 | [20 empty] | 40 | [7 empty] | 40 | [6 empty] | 40 | [7 empty] | 40
Дата испытания: 25.10.2022-19.11.2030 | [20 empty] | 45 | [7 empty] | 45 | [6 empty] | 45 | [7 empty] | 45
Испытание грунтов методом трехосного сжатия | [10 empty] | Испытание грунтов методом трехосного сжатия | [9 empty] | 50 | [7 empty] | 50 | [6 empty] | 50 | [7 empty] | 50
Лабораторный номер: |  | 1065 | [5 empty] | We, % = | 0.332730511 |  | Лабораторный номер: | [6 empty] | We, % = |  |  | 55 | [7 empty] | 55 | [6 empty] | 55 | [7 empty] | 55
Номер скважины: |  | BH-102 | [5 empty] | ρ, г/см3 = | 1.9 |  | Номер скважины: | [6 empty] | ρ, г/см3 = |  |  | 60 | [7 empty] | 60 | [6 empty] | 60 | [7 empty] | 60
Глубина отбора, м: |  | 0.7 | [5 empty] | ρs, г/см3 = | 2.72 |  | Глубина отбора, м: | [6 empty] | ρs, г/см3 = |  |  | 65 | [7 empty] | 65 | [6 empty] | 65 | [7 empty] | 65
Наименование грунта: |  | Суглинок, после оттаивания текучий, легкий пылеватый | [5 empty] | e, д.е. = | 1.1 |  | Наименование грунта: | [6 empty] | e, д.е. = |  |  | 70 | [7 empty] | 70 | [6 empty] | 70 | [7 empty] | 70
Схема проведения опыта: |  | КД | [5 empty] | IL, д.е. = | 1.031 |  | Схема проведения опыта: | [6 empty] | IL, д.е. = |  |  | 75 | [7 empty] | 75 | [6 empty] | 75 | [7 empty] | 75
Результаты испытаний | [10 empty] | Результаты испытаний | [9 empty] | 80 | [7 empty] | 80 | [6 empty] | 80 | [7 empty] | 80
[21 empty] | 85 | [7 empty] | 85 | [6 empty] | 85 | [7 empty] | 85
[21 empty] | 90 | [7 empty] | 90 | [6 empty] | 90 | [7 empty] | 90
[21 empty] | 95 | [7 empty] | 95 | [6 empty] | 95 | [7 empty] | 95
[21 empty] | 100 | [7 empty] | 100 | [6 empty] | 100 | [7 empty] | 100
[21 empty] | 105 | [7 empty] | 105 | [6 empty] | 105 | [7 empty] | 105
[21 empty] | 110 | [7 empty] | 110 | [6 empty] | 110 | [7 empty] | 110
[21 empty] | 115 | [7 empty] | 115 | [6 empty] | 115 | [7 empty] | 115
[21 empty] | 120 | [7 empty] | 120 | [6 empty] | 120 | [7 empty] | 120
[21 empty] | 125 | [7 empty] | 125 | [6 empty] | 125 | [7 empty] | 125
[21 empty] | 130 | [7 empty] | 130 | [6 empty] | 130 | [7 empty] | 130
[21 empty] | 135 | [7 empty] | 135 | [6 empty] | 135 | [7 empty] | 135
[21 empty] | 140 | [7 empty] | 140 | [6 empty] | 140 | [7 empty] | 140
[21 empty] | 145 | [7 empty] | 145 | [6 empty] | 145 | [7 empty] | 145
[21 empty] | 150 | [7 empty] | 150 | [6 empty] | 150 | [7 empty] | 150
[21 empty] | 155 | [7 empty] | 155 | [6 empty] | 155 | [7 empty] | 155
[21 empty] | 160 | [7 empty] | 160 | [6 empty] | 160 | [7 empty] | 160
[21 empty] | 165 | [7 empty] | 165 | [6 empty] | 165 | [7 empty] | 165
[21 empty] | 170 | [7 empty] | 170 | [6 empty] | 170 | [7 empty] | 170
[21 empty] | 175 | [7 empty] | 175 | [6 empty] | 175 | [7 empty] | 175
[21 empty] | 180 | [7 empty] | 180 | [6 empty] | 180 | [7 empty] | 180
[13 empty] | Давление в камере, Мпа σ3 | Вертикальная нагрузка, Мпа σ1 | Поровое давление, Мпа u
[13 empty] | 0.05 | 0.1884197 |  |  |  |  | 1 | [6 empty] | σ3,кПа | σ1,кПа | u, кПа |  |  |  | 4
[13 empty] | 0.15 | 0.4654023 | [26 empty] | δ3, Мпа | δ1-δ3, МПа | δ1, МПа | δ1, КПа
[13 empty] | 0.25 | 0.7423849 | [20 empty] | С, МПа:
φ, град:
E, Мпа
[26 empty] | x | 0
[26 empty] | y |  |  |  | С, кПа | φ,°
Эффективные значения угла внутреннего трения и удельного сцепления ϕ', С'
[13 empty] | ϕ', град. = | 28
[13 empty] | С', МПа = | 0.015
|  | K0, д.е. | 0.5305284 | Эффективное напряжение, Мпа: |  |  |  |  | 0.02652642
|  | Модуль деформации E0, МПа: |  | Точки нахождения модуля Е0, Мпа (полное напряжение): |  |  |  |  | 0.02652642 | 0.04244227
|  | Модуль деформации E50, МПа: |  | qmax Давление при разрушении образца, Мпа (девиатор): |  |  |  |  | 0.07036482
|  | Коэф. Поперечной деформации, ϑ: |  | 0,5 qmax, Мпа (девиатор): |  |  |  |  | 0.03518241
| Начальник исп. лаборатории: | [6 empty] | Семиколенова Л.Г. |  |  |  |  | Начальник исп. лаборатории: |  |  |  |  | Семиколенова Л.Г.
Лист 1 , всего листов 2 | [11 empty] | Лист 2 , всего листов 2
Частичное воспроизведение протокола испытаний без письменного разрешения ООО «ИнжГео» ЗАПРЕЩАЕТСЯ | [11 empty] | Частичное воспроизведение протокола испытаний без письменного разрешения ООО «ИнжГео» ЗАПРЕЩАЕТСЯ
E0 |  |  | E50 |  | Деформация |  |  |  | Первая прочность |  |  | Вторая прочность |  |  | Третья прочность
devE0 | epsE0 |  | dev50 | epsE50 | dev | eps | ev |  | dev1 | eps1 | ev1 | dev1 | eps1 | ev2 | dev1 | eps1 | ev3
0.01591585 | 0.0004185416 |  | 0.03518241 | 0.001255625 | 0 | 0 | -5.297542e-05 |  | 0 | 0 | -0.0004117041 | 0 | 0 | -5.493748e-05 | 0 | 0 | -0.0004699116
[5 empty] | 0.01591585 | 0.0004185416 | -5.297542e-05 |  | 0.03 | 0.0007889145 | -0.0004117041 | 0.09 | 0.0007659364 | -5.493748e-05 | 0.1329439 | 0.0006723166 | -0.0004699116
Секущая модуля Е0 |  |  | Линия Q max |  | 0.03518241 | 0.001255625 | -5.297542e-05 |  | 0.04906812 | 0.001429182 | -0.0004117041 | 0.1435753 | 0.00145403 | -5.493748e-05 | 0.2461925 | 0.001689685 | -0.0004699116
| 0 |  |  | 0 | 0.03836073 | 0.002123489 | -0.002144294 |  | 0.06920985 | 0.00247003 | -0.003001435 | 0.1577012 | 0.001821422 | -0.002247366 | 0.2573388 | 0.002148417 | -0.002911589
[5 empty] | 0.04076797 | 0.002831318 | -0.002144508 |  | 0.07164013 | 0.002858364 | -0.003001435 | 0.1728416 | 0.002908059 | -0.002247366 | 0.2738183 | 0.002864556 | -0.002911589
[5 empty] | 0.04300883 | 0.003539148 | -0.002144294 |  | 0.07591796 | 0.003572955 | -0.003001435 | 0.1822661 | 0.003635074 | -0.002247366 | 0.2893229 | 0.003580695 | -0.002911589
|  |  | Линия 0,5 Q max |  | 0.04510331 | 0.004246977 | -0.002144508 |  | 0.07993826 | 0.004287546 | -0.003001435 | 0.1909508 | 0.004362089 | -0.002247366 | 0.3038953 | 0.004296834 | -0.002911589
|  |  |  | 0 | 0.04706569 | 0.004954807 | -0.002439845 |  | 0.08374848 | 0.005002137 | -0.00293142 | 0.1991541 | 0.005089103 | -0.002237021 | 0.3174075 | 0.005012973 | -0.003199986
[5 empty] | 0.04885812 | 0.005662637 | -0.002439114 |  | 0.08733182 | 0.005716728 | -0.00293142 | 0.2068361 | 0.005816118 | -0.002237021 | 0.3301797 | 0.005729112 | -0.003199986
[5 empty] | 0.05055417 | 0.006370466 | -0.002439114 |  | 0.0906826 | 0.00643132 | -0.00293142 | 0.2138048 | 0.006543133 | -0.002237021 | 0.342024 | 0.006445251 | -0.003199986
[5 empty] | 0.05209966 | 0.007078296 | -0.002439114 |  | 0.09379387 | 0.007145911 | -0.00293142 | 0.2203705 | 0.007270148 | -0.002237021 | 0.352794 | 0.00716139 | -0.003199986
[5 empty] | 0.0535235 | 0.007786125 | -0.002659237 |  | 0.09674571 | 0.007860502 | -0.002778687 | 0.2265256 | 0.007997163 | -0.002218861 | 0.363067 | 0.007877529 | -0.003414676
Коэфф. Точки |  |  |  |  | 0.0548076 | 0.008493955 | -0.002658705 |  | 0.09951926 | 0.008575093 | -0.002778687 | 0.2320686 | 0.008724177 | -0.002218861 | 0.3725224 | 0.008593668 | -0.003414676
[5 empty] | 0.0560232 | 0.009201784 | -0.002659502 |  | 0.1020781 | 0.009289684 | -0.002778687 | 0.2372883 | 0.009451192 | -0.002218861 | 0.3811953 | 0.009309807 | -0.003414676
[5 empty] | 0.05710307 | 0.009909614 | -0.002659237 |  | 0.104429 | 0.01000427 | -0.002778687 | 0.2420567 | 0.01017821 | -0.002218861 | 0.3889933 | 0.01002595 | -0.003414676
[5 empty] | 0.05811151 | 0.01061744 | -0.002812617 |  | 0.1066263 | 0.01071887 | -0.002575229 | 0.2463964 | 0.01090522 | -0.002194665 | 0.3965296 | 0.01074209 | -0.003565419
[5 empty] | 0.05903002 | 0.01132527 | -0.002813179 |  | 0.1086949 | 0.01143346 | -0.002575229 | 0.2504908 | 0.01163224 | -0.002194665 | 0.4032673 | 0.01145822 | -0.003565419
[5 empty] | 0.05984761 | 0.0120331 | -0.002812617 |  | 0.1105963 | 0.01214805 | -0.002575229 | 0.2541655 | 0.01235925 | -0.002194665 | 0.4093702 | 0.01217436 | -0.003565419
[5 empty] | 0.06061366 | 0.01274093 | -0.002812617 |  | 0.1123708 | 0.01286264 | -0.002352989 | 0.2574423 | 0.01308627 | -0.002194665 | 0.4150741 | 0.0128905 | -0.003565419
[5 empty] | 0.06126486 | 0.01344876 | -0.002913552 |  | 0.1139783 | 0.01357723 | -0.002352989 | 0.2606312 | 0.01381328 | -0.00217021 | 0.4201524 | 0.01360664 | -0.00366329
[5 empty] | 0.06189498 | 0.01415659 | -0.002913552 |  | 0.1154592 | 0.01429182 | -0.002352989 | 0.26343 | 0.0145403 | -0.00217021 | 0.4248426 | 0.01432278 | -0.00366329
[5 empty] | 0.06245782 | 0.01486442 | -0.002912678 |  | 0.1168555 | 0.01500641 | -0.002352989 | 0.2659021 | 0.01526731 | -0.00217021 | 0.4291163 | 0.01503892 | -0.00366329
[5 empty] | 0.0629416 | 0.01557225 | -0.00291297 |  | 0.1181595 | 0.015721 | -0.002352989 | 0.2681956 | 0.01599433 | -0.002148822 | 0.4330116 | 0.01575506 | -0.00366329
[5 empty] | 0.06339716 | 0.01628008 | -0.00297117 |  | 0.1193294 | 0.01643559 | -0.002145767 | 0.2704198 | 0.01672134 | -0.002148822 | 0.4364292 | 0.0164712 | -0.003720928
[5 empty] | 0.06383108 | 0.01698791 | -0.002970873 |  | 0.1203557 | 0.01715019 | -0.002145767 | 0.272305 | 0.01744835 | -0.002148822 | 0.4398883 | 0.01718734 | -0.003720928
[5 empty] | 0.06418639 | 0.01769574 | -0.002971764 |  | 0.1213661 | 0.01786478 | -0.002145767 | 0.2742125 | 0.01817537 | -0.002148822 | 0.4428772 | 0.01790348 | -0.003720928
[5 empty] | 0.06456901 | 0.01840357 | -0.002971764 |  | 0.1222839 | 0.01857937 | -0.002145767 | 0.2758705 | 0.01890238 | -0.002148822 | 0.4455704 | 0.01861961 | -0.003720928
[5 empty] | 0.06488533 | 0.0191114 | -0.002996214 |  | 0.1231174 | 0.01929396 | -0.001986713 | 0.2774301 | 0.0196294 | -0.002133634 | 0.4480752 | 0.01933575 | -0.003747295
[5 empty] | 0.06521454 | 0.01981923 | -0.002995914 |  | 0.1239618 | 0.02000855 | -0.001986713 | 0.279087 | 0.02035641 | -0.002133634 | 0.4505696 | 0.02005189 | -0.003747295
[5 empty] | 0.0655356 | 0.02052706 | -0.002996514 |  | 0.1246517 | 0.02072314 | -0.001986713 | 0.2805229 | 0.02108343 | -0.002133634 | 0.4527419 | 0.02076803 | -0.003747295
[5 empty] | 0.06584558 | 0.02123489 | -0.003001155 |  | 0.1254047 | 0.02143773 | -0.001986713 | 0.2818899 | 0.02181044 | -0.002133634 | 0.4549806 | 0.02148417 | -0.003747295
[5 empty] | 0.06614143 | 0.02194272 | -0.003001755 |  | 0.1260193 | 0.02215232 | -0.00190855 | 0.2834284 | 0.02253746 | -0.002129912 | 0.4573251 | 0.02220031 | -0.003752416
[5 empty] | 0.06648265 | 0.02265055 | -0.003001755 |  | 0.1267148 | 0.02286691 | -0.00190855 | 0.2848907 | 0.02326447 | -0.002129912 | 0.4594578 | 0.02291645 | -0.003752416
[5 empty] | 0.06680249 | 0.02335838 | -0.003000855 |  | 0.1272879 | 0.02358151 | -0.00190855 | 0.2863141 | 0.02399149 | -0.002129912 | 0.4616418 | 0.02363259 | -0.003752416
[5 empty] | 0.06709806 | 0.02406621 | -0.003001455 |  | 0.1279217 | 0.0242961 | -0.00190855 | 0.287691 | 0.0247185 | -0.002129912 | 0.4637886 | 0.02434873 | -0.003749332
[5 empty] | 0.06742508 | 0.02477404 | -0.002942886 |  | 0.128546 | 0.02501069 | -0.001938772 | 0.288934 | 0.02544552 | -0.002149854 | 0.4660394 | 0.02506487 | -0.003749332
[5 empty] | 0.06770809 | 0.02548186 | -0.002942591 |  | 0.1291244 | 0.02572528 | -0.001938772 | 0.2903509 | 0.02617253 | -0.002149854 | 0.4679626 | 0.02578101 | -0.003749332
[5 empty] | 0.06801247 | 0.02618969 | -0.00294318 |  | 0.1297282 | 0.02643987 | -0.001938772 | 0.2915027 | 0.02689955 | -0.002149854 | 0.4700575 | 0.02649714 | -0.003749332
[5 empty] | 0.06829061 | 0.02689752 | -0.002943474 |  | 0.130267 | 0.02715446 | -0.001938772 | 0.2926535 | 0.02762656 | -0.002149854 | 0.4720352 | 0.02721328 | -0.003749332
[5 empty] | 0.06857996 | 0.02760535 | -0.002811735 |  | 0.1308847 | 0.02786905 | -0.002067964 | 0.2938929 | 0.02835358 | -0.002194078 | 0.4738207 | 0.02792942 | -0.003742396
[5 empty] | 0.06886115 | 0.02831318 | -0.002811173 |  | 0.1314184 | 0.02858364 | -0.002067964 | 0.295 | 0.02908059 | -0.002194078 | 0.4759187 | 0.02864556 | -0.003742396
[5 empty] | 0.06912419 | 0.02902101 | -0.002811173 |  | 0.1319216 | 0.02929823 | -0.002067964 | 0.2959745 | 0.02980761 | -0.002194078 | 0.4775296 | 0.0293617 | -0.003742396
[5 empty] | 0.06937812 | 0.02972884 | -0.002811173 |  | 0.1324485 | 0.03001282 | -0.002067964 | 0.2971291 | 0.03053462 | -0.002194078 | 0.4795234 | 0.03007784 | -0.00373078
[5 empty] | 0.0696033 | 0.03043667 | -0.002637997 |  | 0.1329989 | 0.03072742 | -0.002270336 | 0.297973 | 0.03126164 | -0.002251778 | 0.4810237 | 0.03079398 | -0.00373078
[5 empty] | 0.06985695 | 0.0311445 | -0.002637997 |  | 0.1334993 | 0.03144201 | -0.002270336 | 0.2989988 | 0.03198865 | -0.002251778 | 0.4829049 | 0.03151012 | -0.00373078
[5 empty] | 0.07008095 | 0.03185233 | -0.002637733 |  | 0.1339675 | 0.0321566 | -0.002270336 | 0.2998034 | 0.03271567 | -0.002251778 | 0.48436 | 0.03222626 | -0.00373078
[5 empty] | 0.07036482 | 0.03256016 | -0.002449977 |  | 0.1344398 | 0.03287119 | -0.002270336 | 0.3007919 | 0.03344268 | -0.002251778 | 0.4860468 | 0.0329424 | -0.00373078
[5 empty] | 0.07049592 | 0.03326799 | -0.002450467 |  | 0.1349158 | 0.03358578 | -0.002519586 | 0.3015595 | 0.03416969 | -0.002310774 | 0.4874489 | 0.03365853 | -0.003715527
[5 empty] | 0.070686 | 0.03397582 | -0.002450222 |  | 0.1353768 | 0.03430037 | -0.002519586 | 0.3022868 | 0.03489671 | -0.002310774 | 0.4887107 | 0.03437467 | -0.003715527
[5 empty] | 0.07086389 | 0.03468365 | -0.002450467 |  | 0.1357666 | 0.03501496 | -0.002519586 | 0.3029741 | 0.03562372 | -0.002310774 | 0.4900518 | 0.03509081 | -0.003715527
[5 empty] | 0.07102914 | 0.03539148 | -0.002450467 |  | 0.1362148 | 0.03572955 | -0.002519586 | 0.303758 | 0.03635074 | -0.002310774 | 0.4913227 | 0.03580695 | -0.003715527
[5 empty] | 0.07117154 | 0.03609931 | -0.002277109 |  | 0.1365721 | 0.03644414 | -0.002790043 | 0.3044125 | 0.03707775 | -0.00236135 | 0.4923849 | 0.03652309 | -0.00369545
[5 empty] | 0.07131997 | 0.03680714 | -0.002277337 |  | 0.1369685 | 0.03715874 | -0.002790043 | 0.3049829 | 0.03780477 | -0.00236135 | 0.4937942 | 0.03723923 | -0.00369545
[5 empty] | 0.07142507 | 0.03751497 | -0.002277109 |  | 0.1372916 | 0.03787333 | -0.002790043 | 0.3055609 | 0.03853178 | -0.00236135 | 0.4946932 | 0.03795537 | -0.00369545
[5 empty] | 0.07155494 | 0.0382228 | -0.002277337 |  | 0.1376344 | 0.03858792 | -0.002790043 | 0.3061012 | 0.0392588 | -0.00236135 | 0.4956623 | 0.03867151 | -0.00369545
[5 empty] | 0.07164056 | 0.03893063 | -0.002149188 |  | 0.1379967 | 0.03930251 | -0.00305583 | 0.3066502 | 0.03998581 | -0.002392694 | 0.4967003 | 0.03938765 | -0.003672702
[5 empty] | 0.07170105 | 0.03963846 | -0.002148543 |  | 0.1384197 | 0.0400171 | -0.00305583 | 0.3070254 | 0.04071283 | -0.002392694 | 0.4974316 | 0.04010379 | -0.003672702
[5 empty] | 0.07176544 | 0.04034629 | -0.002148758 |  | 0.1385528 | 0.04073169 | -0.00305583 | 0.3075473 | 0.04143984 | -0.002392694 | 0.4983025 | 0.04081992 | -0.003672702
[5 empty] | 0.07181366 | 0.04105412 | -0.002148543 |  | 0.1388586 | 0.04144628 | -0.00305583 | 0.3079878 | 0.04216686 | -0.002392694 | 0.4989371 | 0.04153606 | -0.003672702
[5 empty] | 0.07184526 | 0.04176194 | -0.002094057 |  | 0.1390692 | 0.04216087 | -0.003291727 | 0.3083581 | 0.04289387 | -0.002396958 | 0.4992579 | 0.0422522 | -0.003646836
[5 empty] | 0.07187949 | 0.04246977 | -0.002093638 |  | 0.1392974 | 0.04287546 | -0.003291727 | 0.3085865 | 0.04362089 | -0.002396958 | 0.4997875 | 0.04296834 | -0.003646836
[5 empty] | 0.07187953 | 0.0431776 | -0.002093848 |  | 0.139505 | 0.04359005 | -0.003291727 | 0.3090398 | 0.0443479 | -0.002396958 | 0.5002241 | 0.04368448 | -0.003646836
[5 empty] | 0.07187466 | 0.04388543 | -0.002094057 |  | 0.1397106 | 0.04430465 | -0.003291727 | 0.3094424 | 0.04507492 | -0.002396958 | 0.5003405 | 0.04440062 | -0.003646836
[5 empty] | 0.07186579 | 0.04459326 | -0.002094987 |  | 0.1399138 | 0.04501924 | -0.00347023 | 0.3097937 | 0.04580193 | -0.002387983 | 0.5007351 | 0.04511676 | -0.003618512
[5 empty] | 0.07183339 | 0.04530109 | -0.002094777 |  | 0.1400002 | 0.04573383 | -0.00347023 | 0.3100472 | 0.04652895 | -0.002387983 | 0.50058 | 0.0458329 | -0.003618512
[5 empty] | 0.07183664 | 0.04600892 | -0.002094777 |  | 0.1401783 | 0.04644842 | -0.00347023 | 0.3104323 | 0.04725596 | -0.002387983 | 0.5007975 | 0.04654904 | -0.003618512
[5 empty] | 0.07182653 | 0.04671675 | -0.002095406 |  | 0.1402578 | 0.04716301 | -0.00347023 | 0.3106725 | 0.04798298 | -0.002387983 | 0.5006094 | 0.04726518 | -0.003618512
[5 empty] | 0.07179337 | 0.04742458 | -0.002102262 |  | 0.1403142 | 0.0478776 | -0.003566039 | 0.3110896 | 0.04870999 | -0.00237182 | 0.5004688 | 0.04798131 | -0.003551374
[5 empty] | 0.07176683 | 0.04813241 | -0.002101841 |  | 0.1403851 | 0.04859219 | -0.003566039 | 0.3113608 | 0.049437 | -0.00237182 | 0.5004522 | 0.04869745 | -0.003551374
[5 empty] | 0.07171759 | 0.04884024 | -0.002102052 |  | 0.140432 | 0.04930678 | -0.003566039 | 0.3116235 | 0.05016402 | -0.00237182 | 0.5003358 | 0.04941359 | -0.003551374
[5 empty] | 0.07170475 | 0.04954807 | -0.002101841 |  | 0.1404177 | 0.05002137 | -0.003566039 | 0.3120161 | 0.05089103 | -0.00237182 | 0.500271 | 0.05012973 | -0.003551374
[5 empty] | 0.0716597 | 0.0502559 | -0.002112934 |  | 0.1404122 | 0.05073597 | -0.003557403 | 0.3123534 | 0.05161805 | -0.002347139 | 0.4999593 | 0.05084587 | -0.003413922
[5 empty] | 0.0716317 | 0.05096373 | -0.002113568 |  | 0.1403814 | 0.05145056 | -0.003557403 | 0.3126347 | 0.05234506 | -0.002347139 | 0.4999271 | 0.05156201 | -0.003413922
[5 empty] | 0.07159147 | 0.05167156 | -0.002113568 |  | 0.1403637 | 0.05216515 | -0.003557403 | 0.312767 | 0.05307208 | -0.002347139 | 0.4997258 | 0.05227815 | -0.003413922
[5 empty] | 0.07155878 | 0.05237939 | -0.002113146 |  | 0.1403213 | 0.05287974 | -0.003557403 | 0.3130275 | 0.05379909 | -0.00231712 | 0.4994318 | 0.05299429 | -0.003413922
[5 empty] | 0.07149457 | 0.05308722 | -0.002125441 |  | 0.1403305 | 0.05359433 | -0.003447804 | 0.313323 | 0.05452611 | -0.00231712 | 0.4991964 | 0.05371043 | -0.003226555
[5 empty] | 0.07143823 | 0.05379505 | -0.002126079 |  | 0.1402584 | 0.05430892 | -0.003447804 | 0.3135607 | 0.05525312 | -0.00231712 | 0.499021 | 0.05442657 | -0.003226555
[5 empty] | 0.07138991 | 0.05450288 | -0.002126079 |  | 0.1402384 | 0.05502351 | -0.003447804 | 0.313879 | 0.05598014 | -0.00231712 | 0.4988321 | 0.05514271 | -0.003226555
[5 empty] | 0.07133996 | 0.05521071 | -0.002138429 |  | 0.1402138 | 0.0557381 | -0.003266703 | 0.3140456 | 0.05670715 | -0.00231712 | 0.4984814 | 0.05585884 | -0.003226555
[5 empty] | 0.07129833 | 0.05591854 | -0.00213907 |  | 0.1401657 | 0.05645269 | -0.003266703 | 0.3141526 | 0.05743417 | -0.002282551 | 0.4981948 | 0.05657498 | -0.003007522
[5 empty] | 0.07123582 | 0.05662637 | -0.002138642 |  | 0.1400755 | 0.05716728 | -0.003266703 | 0.3143389 | 0.05816118 | -0.002282551 | 0.4979737 | 0.05729112 | -0.003007522
[5 empty] | 0.07118194 | 0.0573342 | -0.002138856 |  | 0.1400194 | 0.05788188 | -0.003266703 | 0.3146505 | 0.0588882 | -0.002282551 | 0.4974456 | 0.05800726 | -0.003007522
[5 empty] | 0.0711466 | 0.05804203 | -0.002138642 |  | 0.1399597 | 0.05859647 | -0.003266703 | 0.3147154 | 0.05961521 | -0.002282551 | 0.4971354 | 0.0587234 | -0.003007522
[5 empty] | 0.07108112 | 0.05874985 | -0.002151401 |  | 0.1399346 | 0.05931106 | -0.003038459 | 0.3149046 | 0.06034223 | -0.002243109 | 0.4968949 | 0.05943954 | -0.002779691
[5 empty] | 0.07104424 | 0.05945768 | -0.002151401 |  | 0.1398495 | 0.06002565 | -0.003038459 | 0.3150783 | 0.06106924 | -0.002243109 | 0.4967252 | 0.06015568 | -0.002779691
[5 empty] | 0.07097758 | 0.06016551 | -0.002151401 |  | 0.1397805 | 0.06074024 | -0.003038459 | 0.3151431 | 0.06179626 | -0.002243109 | 0.4964039 | 0.06087182 | -0.002779691
[5 empty] | 0.07091056 | 0.06087334 | -0.002161289 |  | 0.1396899 | 0.06145483 | -0.002792065 | 0.3151914 | 0.06252327 | -0.002243109 | 0.4958579 | 0.06158796 | -0.002779691
[5 empty] | 0.07086284 | 0.06158117 | -0.002161289 |  | 0.1396729 | 0.06216942 | -0.002792065 | 0.3153624 | 0.06325029 | -0.002201426 | 0.495611 | 0.0623041 | -0.002559919
[5 empty] | 0.07081506 | 0.062289 | -0.002161505 |  | 0.1395401 | 0.06288401 | -0.002792065 | 0.3152833 | 0.0639773 | -0.002201426 | 0.4954404 | 0.06302023 | -0.002559919
[5 empty] | 0.07074794 | 0.06299683 | -0.002161721 |  | 0.1394623 | 0.0635986 | -0.002792065 | 0.3154189 | 0.06470432 | -0.002201426 | 0.494975 | 0.06373637 | -0.002559919
[5 empty] | 0.07070055 | 0.06370466 | -0.002161073 |  | 0.1394019 | 0.0643132 | -0.002792065 | 0.3154023 | 0.06543133 | -0.002201426 | 0.494738 | 0.06445251 | -0.002559919
[5 empty] | 0.07063415 | 0.06441249 | -0.002169548 |  | 0.1393214 | 0.06502779 | -0.002554153 | 0.3153555 | 0.06615834 | -0.0021561 | 0.4942837 | 0.06516865 | -0.002369223
[5 empty] | 0.07057807 | 0.06512032 | -0.002169331 |  | 0.1392587 | 0.06574238 | -0.002554153 | 0.3153944 | 0.06688536 | -0.0021561 | 0.4942091 | 0.06588479 | -0.002369223
[5 empty] | 0.07050333 | 0.06582815 | -0.002169548 |  | 0.1391574 | 0.06645697 | -0.002554153 | 0.3153298 | 0.06761237 | -0.0021561 | 0.4936971 | 0.06660093 | -0.002369223
[5 empty] | 0.07044892 | 0.06653598 | -0.002168897 |  | 0.1390746 | 0.06717156 | -0.00235146 | 0.3153017 | 0.06833939 | -0.0021561 | 0.4934186 | 0.06731707 | -0.002369223
[5 empty] | 0.07039558 | 0.06724381 | -0.002170913 |  | 0.1390104 | 0.06788615 | -0.00235146 | 0.3153569 | 0.0690664 | -0.002086122 | 0.4933006 | 0.06803321 | -0.002228076
[5 empty] | 0.07035304 | 0.06795164 | -0.00217113 |  | 0.1389462 | 0.06860074 | -0.00235146 | 0.3152631 | 0.06979342 | -0.002086122 | 0.4929727 | 0.06874935 | -0.002228076
[5 empty] | 0.07030854 | 0.06865947 | -0.002171564 |  | 0.1388634 | 0.06931533 | -0.00235146 | 0.3151601 | 0.07052043 | -0.002086122 | 0.4926595 | 0.06946549 | -0.002228076
[5 empty] | 0.07023175 | 0.0693673 | -0.00217113 |  | 0.1387245 | 0.07002992 | -0.00235146 | 0.3150949 | 0.07124745 | -0.002086122 | 0.4924365 | 0.07018162 | -0.002228076
[5 empty] | 0.07019057 | 0.07007513 | -0.002162441 |  | 0.1386431 | 0.07074452 | -0.002210593 | 0.3151141 | 0.07197446 | -0.001986712 | 0.4923784 | 0.07089776 | -0.002150335
[5 empty] | 0.07011739 | 0.07078296 | -0.002162225 |  | 0.1385628 | 0.07145911 | -0.002210593 | 0.3150321 | 0.07270148 | -0.001986712 | 0.4922539 | 0.0716139 | -0.002150335
[5 empty] | 0.07005105 | 0.07149079 | -0.002162441 |  | 0.1385027 | 0.0721737 | -0.002210593 | 0.3148958 | 0.07342849 | -0.001986712 | 0.4918381 | 0.07233004 | -0.002150335
[5 empty] | 0.07000131 | 0.07219862 | -0.002162657 |  | 0.1384441 | 0.07288829 | -0.002148458 | 0.3147518 | 0.07415551 | -0.001862265 | 0.4917986 | 0.07304618 | -0.002150335
[5 empty] | 0.06992004 | 0.07290645 | -0.002139494 |  | 0.1383272 | 0.07360288 | -0.002148458 | 0.31474 | 0.07488252 | -0.001862265 | 0.4916897 | 0.07376232 | -0.002098779
[5 empty] | 0.06985562 | 0.07361428 | -0.00213928 |  | 0.1382794 | 0.07431747 | -0.002148458 | 0.3145818 | 0.07560954 | -0.001862265 | 0.4914372 | 0.07447846 | -0.002098779
[5 empty] | 0.06976963 | 0.07432211 | -0.002138853 |  | 0.1381692 | 0.07503206 | -0.002148458 | 0.3144634 | 0.07633655 | -0.001862265 | 0.4911151 | 0.0751946 | -0.002098779
[5 empty] | 0.06970073 | 0.07502993 | -0.002100851 |  | 0.1380534 | 0.07574665 | -0.002148458 | 0.3144316 | 0.07706357 | -0.001862265 | 0.4910195 | 0.07591074 | -0.002098779
[5 empty] | 0.06959133 | 0.07573776 | -0.002100641 |  | 0.1379886 | 0.07646124 | -0.002107107 | 0.3141615 | 0.07779058 | -0.001718068 | 0.4908537 | 0.07662688 | -0.002056999
[5 empty] | 0.0695185 | 0.07644559 | -0.002100221 |  | 0.1378436 | 0.07717583 | -0.002107107 | 0.314025 | 0.0785176 | -0.001718068 | 0.4906915 | 0.07734302 | -0.002056999
[5 empty] | 0.0694247 | 0.07715342 | -0.002100431 |  | 0.1377689 | 0.07789043 | -0.002107107 | 0.3138831 | 0.07924461 | -0.001718068 | 0.4904586 | 0.07805915 | -0.002056999
[5 empty] | 0.06935806 | 0.07786125 | -0.002100221 |  | 0.1376523 | 0.07860502 | -0.002075234 | 0.3137824 | 0.07997163 | -0.001718068 | 0.490451 | 0.07877529 | -0.00202325
[5 empty] | 0.06926115 | 0.07856908 | -0.002048733 |  | 0.1375315 | 0.07931961 | -0.002075234 | 0.3136769 | 0.08069864 | -0.001557859 | 0.4902982 | 0.07949143 | -0.00202325
[5 empty] | 0.0691916 | 0.07927691 | -0.002048528 |  | 0.1374069 | 0.0800342 | -0.002075234 | 0.3134742 | 0.08142566 | -0.001557859 | 0.4901478 | 0.08020757 | -0.00202325
[5 empty] | 0.06908255 | 0.07998474 | -0.002048324 |  | 0.1372787 | 0.08074879 | -0.002075234 | 0.3132673 | 0.08215267 | -0.001557859 | 0.4898519 | 0.08092371 | -0.00202325
[5 empty] | 0.06900111 | 0.08069257 | -0.002048324 |  | 0.1371287 | 0.08146338 | -0.002075234 | 0.3132419 | 0.08287968 | -0.001557859 | 0.4897799 | 0.08163985 | -0.00202325
[5 empty] | 0.06889006 | 0.0814004 | -0.001984433 |  | 0.1369944 | 0.08217797 | -0.002049662 | 0.3130738 | 0.0836067 | -0.001385417 | 0.4897837 | 0.08235599 | -0.001995167
[5 empty] | 0.06879729 | 0.08210823 | -0.001983838 |  | 0.1368388 | 0.08289256 | -0.002049662 | 0.3127637 | 0.08433371 | -0.001385417 | 0.4895671 | 0.08307213 | -0.001995167
[5 empty] | 0.06871336 | 0.08281606 | -0.001984036 |  | 0.1367369 | 0.08360715 | -0.002049662 | 0.3127283 | 0.08506073 | -0.001385417 | 0.4894256 | 0.08378827 | -0.001995167
[5 empty] | 0.06862885 | 0.08352389 | -0.001984234 |  | 0.1365957 | 0.08432175 | -0.002028908 | 0.3125052 | 0.08578774 | -0.001385417 | 0.4892852 | 0.08450441 | -0.001995167
[5 empty] | 0.06854391 | 0.08423172 | -0.001906664 |  | 0.1364341 | 0.08503634 | -0.002028908 | 0.312326 | 0.08651476 | -0.001206139 | 0.4891455 | 0.08522054 | -0.001971987
[5 empty] | 0.06844917 | 0.08493955 | -0.001907236 |  | 0.1363271 | 0.08575093 | -0.002028908 | 0.3120986 | 0.08724177 | -0.001206139 | 0.4888585 | 0.08593668 | -0.001971987
[5 empty] | 0.06833531 | 0.08564738 | -0.001907236 |  | 0.136163 | 0.08646552 | -0.002028908 | 0.3118695 | 0.08796879 | -0.001206139 | 0.4888672 | 0.08665282 | -0.001971987
[5 empty] | 0.06825937 | 0.08635521 | -0.001907045 |  | 0.1360354 | 0.08718011 | -0.002028908 | 0.3117775 | 0.0886958 | -0.001206139 | 0.4885803 | 0.08736896 | -0.001971987
[5 empty] | 0.06814565 | 0.08706304 | -0.001817558 |  | 0.1358701 | 0.0878947 | -0.002011481 | 0.3115921 | 0.08942282 | -0.001024204 | 0.4885886 | 0.0880851 | -0.001950744
[5 empty] | 0.06805113 | 0.08777087 | -0.001817558 |  | 0.1357046 | 0.08860929 | -0.002011481 | 0.3113136 | 0.09014983 | -0.001024204 | 0.4884485 | 0.08880124 | -0.001950744
[5 empty] | 0.0679759 | 0.0884787 | -0.001817921 |  | 0.1355764 | 0.08932388 | -0.002011481 | 0.3111731 | 0.09087685 | -0.001024204 | 0.4883814 | 0.08951738 | -0.001950744
[5 empty] | 0.06787283 | 0.08918653 | -0.001817376 |  | 0.1354485 | 0.09003847 | -0.00199648 | 0.3110324 | 0.09160386 | -0.001024204 | 0.4881655 | 0.09023352 | -0.001950744
[5 empty] | 0.06777987 | 0.08989436 | -0.001718663 |  | 0.1352473 | 0.09075306 | -0.00199648 | 0.3108917 | 0.09233088 | -0.0008431971 | 0.4878744 | 0.09094966 | -0.001929096
[5 empty] | 0.06769712 | 0.09060219 | -0.001718147 |  | 0.1351212 | 0.09146766 | -0.00199648 | 0.3107055 | 0.09305789 | -0.0008431971 | 0.4877293 | 0.0916658 | -0.001929096
[5 empty] | 0.06758704 | 0.09131002 | -0.001718147 |  | 0.134978 | 0.09218225 | -0.00199648 | 0.3104279 | 0.09378491 | -0.0008431971 | 0.4877298 | 0.09238193 | -0.001929096
[5 empty] | 0.06751566 | 0.09201784 | -0.001718319 |  | 0.1348364 | 0.09289684 | -0.00199648 | 0.3101974 | 0.09451192 | -0.0006680049 | 0.4875805 | 0.09309807 | -0.001929096
[5 empty] | 0.06740787 | 0.09272567 | -0.001608245 |  | 0.1347336 | 0.09361143 | -0.001980205 | 0.3101064 | 0.09523894 | -0.0006680049 | 0.4875025 | 0.09381421 | -0.001906054
[5 empty] | 0.06731083 | 0.0934335 | -0.001608406 |  | 0.1345408 | 0.09432602 | -0.001980205 | 0.3098331 | 0.09596595 | -0.0006680049 | 0.487348 | 0.09453035 | -0.001906054
[5 empty] | 0.06723402 | 0.09414133 | -0.001608567 |  | 0.1344059 | 0.09504061 | -0.001980205 | 0.3097457 | 0.09669297 | -0.0006680049 | 0.4871906 | 0.09524649 | -0.001906054
[5 empty] | 0.06714005 | 0.09484916 | -0.001489076 |  | 0.1342923 | 0.0957552 | -0.001980205 | 0.3096146 | 0.09741998 | -0.0006680049 | 0.4868825 | 0.09596263 | -0.001906054
[5 empty] | 0.06706655 | 0.09555699 | -0.001488927 |  | 0.1341635 | 0.09646979 | -0.001962755 | 0.3093942 | 0.098147 | -0.0005028645 | 0.4867183 | 0.09667877 | -0.001879265
[5 empty] | 0.06698554 | 0.09626482 | -0.001489374 |  | 0.1340196 | 0.09718438 | -0.001962755 | 0.3092686 | 0.09887401 | -0.0005028645 | 0.4866239 | 0.09739491 | -0.001879265
[5 empty] | 0.06691588 | 0.09697265 | -0.001489225 |  | 0.133898 | 0.09789898 | -0.001962755 | 0.3091003 | 0.09960102 | -0.0005028645 | 0.4864519 | 0.09811105 | -0.001879265
[5 empty] | 0.06684834 | 0.09768048 | -0.001489225 |  | 0.1338172 | 0.09861357 | -0.001962755 | 0.3088438 | 0.100328 | -0.0003521502 | 0.4862019 | 0.09882719 | -0.001879265
[5 empty] | 0.06677372 | 0.09838831 | -0.001361586 |  | 0.1336856 | 0.09932816 | -0.001941832 | 0.3086829 | 0.1010551 | -0.0003521502 | 0.4860946 | 0.09954333 | -0.00184695
[5 empty] | 0.06669218 | 0.09909614 | -0.00136145 |  | 0.1335771 | 0.1000427 | -0.001941832 | 0.3084804 | 0.1017821 | -0.0003521502 | 0.4859824 | 0.1002595 | -0.00184695
[5 empty] | 0.06660388 | 0.09980397 | -0.001361314 |  | 0.1335103 | 0.1007573 | -0.001941832 | 0.3083281 | 0.1025091 | -0.0003521502 | 0.4855708 | 0.1009756 | -0.00184695
[5 empty] | 0.06656481 | 0.1005118 | -0.001361586 |  | 0.1333753 | 0.1014719 | -0.001941832 | 0.3083182 | 0.1032361 | -0.0003521502 | 0.4853746 | 0.1016917 | -0.00184695
[5 empty] | 0.06649131 | 0.1012196 | -0.001225258 |  | 0.1333193 | 0.1021865 | -0.001915928 | 0.3080383 | 0.1039631 | -0.0002200733 | 0.4852462 | 0.1024079 | -0.001806414
[5 empty] | 0.06643006 | 0.1019275 | -0.001225258 |  | 0.1331959 | 0.1029011 | -0.001915928 | 0.307993 | 0.1046901 | -0.0002200733 | 0.4850384 | 0.103124 | -0.001806414
[5 empty] | 0.0663533 | 0.1026353 | -0.001225258 |  | 0.1331153 | 0.1036157 | -0.001915928 | 0.3078159 | 0.1054171 | -0.0002200733 | 0.484751 | 0.1038402 | -0.001806414
[5 empty] | 0.0663169 | 0.1033431 | -0.001225503 |  | 0.1330229 | 0.1043303 | -0.001915928 | 0.3076449 | 0.1061442 | -0.0001097696 | 0.4846041 | 0.1045563 | -0.001806414
[5 empty] | 0.06624672 | 0.1040509 | -0.001082028 |  | 0.1329922 | 0.1050449 | -0.001882959 | 0.3076172 | 0.1068712 | -0.0001097696 | 0.4843036 | 0.1052724 | -0.00175714
[5 empty] | 0.06622639 | 0.1047588 | -0.001082028 |  | 0.1329321 | 0.1057595 | -0.001882959 | 0.307454 | 0.1075982 | -0.0001097696 | 0.4840696 | 0.1059886 | -0.00175714
[5 empty] | 0.06615404 | 0.1054666 | -0.001082136 |  | 0.132861 | 0.1064741 | -0.001882959 | 0.3072912 | 0.1083252 | -0.0001097696 | 0.4840485 | 0.1067047 | -0.00175714
[5 empty] | 0.06614105 | 0.1061744 | -0.001082136 |  | 0.1327977 | 0.1071887 | -0.001882959 | 0.307312 | 0.1090522 | -0.0001097696 | 0.483653 | 0.1074209 | -0.00175714
[5 empty] | 0.06608561 | 0.1068823 | -0.0009322883 |  | 0.1327607 | 0.1079033 | -0.001841235 | 0.3071503 | 0.1097792 | -6.808036e-06 | 0.4834698 | 0.108137 | -0.001695554
[5 empty] | 0.06606197 | 0.1075901 | -0.0009321019 |  | 0.1327686 | 0.1086178 | -0.001841235 | 0.3069891 | 0.1105062 | -6.808036e-06 | 0.4832052 | 0.1088531 | -0.001695554
[5 empty] | 0.06602397 | 0.1082979 | -0.0009321019 |  | 0.132712 | 0.1093324 | -0.001841235 | 0.3069656 | 0.1112333 | -6.808036e-06 | 0.4829279 | 0.1095693 | -0.001695554
[5 empty] | 0.06600876 | 0.1090058 | -0.0009323815 |  | 0.1327008 | 0.110047 | -0.001784266 | 0.3067142 | 0.1119603 | -6.808036e-06 | 0.4826332 | 0.1102854 | -0.001695554
[5 empty] | 0.06597946 | 0.1097136 | -0.0007767803 |  | 0.1327168 | 0.1107616 | -0.001784266 | 0.3067374 | 0.1126873 | 9.357036e-05 | 0.4822483 | 0.1110015 | -0.00157282
[5 empty] | 0.06597321 | 0.1104214 | -0.000776858 |  | 0.1327351 | 0.1114762 | -0.001784266 | 0.3066241 | 0.1134143 | 9.357036e-05 | 0.481993 | 0.1117177 | -0.00157282
[5 empty] | 0.06594391 | 0.1111292 | -0.0007767803 |  | 0.132717 | 0.1121908 | -0.001784266 | 0.3065113 | 0.1141413 | 9.357036e-05 | 0.4817212 | 0.1124338 | -0.00157282
[5 empty] | 0.06596566 | 0.1118371 | -0.0007767803 |  | 0.1327356 | 0.1129054 | -0.001784266 | 0.3063991 | 0.1148683 | 9.357036e-05 | 0.481287 | 0.11315 | -0.00157282
[5 empty] | 0.06596449 | 0.1125449 | -0.0006121919 |  | 0.1327545 | 0.11362 | -0.001634791 | 0.3061962 | 0.1155953 | 0.0001910919 | 0.480764 | 0.1138661 | -0.001347153
[5 empty] | 0.06596606 | 0.1132527 | -0.0006123143 |  | 0.1327373 | 0.1143346 | -0.001634791 | 0.3060851 | 0.1163224 | 0.0001910919 | 0.4805178 | 0.1145822 | -0.001347153
[5 empty] | 0.06596037 | 0.1139606 | -0.0006123143 |  | 0.1327022 | 0.1150492 | -0.001634791 | 0.3059746 | 0.1170494 | 0.0001910919 | 0.4799642 | 0.1152984 | -0.001347153
[5 empty] | 0.06596591 | 0.1146684 | -0.0006122531 |  | 0.1327042 | 0.1157638 | -0.001634791 | 0.3058191 | 0.1177764 | 0.0002854803 | 0.4796148 | 0.1160145 | -0.001347153
[5 empty] | 0.06596421 | 0.1153762 | -0.0003936915 |  | 0.1327069 | 0.1164783 | -0.001379342 | 0.3058465 | 0.1185034 | 0.0002854803 | 0.4791779 | 0.1167307 | -0.001027505
[5 empty] | 0.06597375 | 0.1160841 | -0.0003938096 |  | 0.1327286 | 0.1171929 | -0.001379342 | 0.3057378 | 0.1192304 | 0.0002854803 | 0.4787267 | 0.1174468 | -0.001027505
[5 empty] | 0.06597606 | 0.1167919 | -0.0003937702 |  | 0.1327328 | 0.1179075 | -0.001379342 | 0.3054929 | 0.1199574 | 0.0002854803 | 0.4782616 | 0.1181629 | -0.001027505
[5 empty] | 0.0660174 | 0.1174997 | -0.0003936915 |  | 0.1327197 | 0.1186221 | -0.001379342 | 0.305522 | 0.1206845 | 0.0002854803 | 0.4778556 | 0.1188791 | -0.001027505
[5 empty] | 0.0660145 | 0.1182075 | -0.0001125499 |  | 0.1327623 | 0.1193367 | -0.00102849 | 0.3053695 | 0.1214115 | 0.0003764597 | 0.4772181 | 0.1195952 | -0.0006236215
[5 empty] | 0.0660414 | 0.1189154 | -0.0001125612 |  | 0.1327513 | 0.1200513 | -0.00102849 | 0.3052631 | 0.1221385 | 0.0003764597 | 0.4768585 | 0.1203114 | -0.0006236215
[5 empty] | 0.06605182 | 0.1196232 | -0.0001125387 |  | 0.1327596 | 0.1207659 | -0.00102849 | 0.3052028 | 0.1228655 | 0.0003764597 | 0.4764133 | 0.1210275 | -0.0006236215
[5 empty] | 0.06606429 | 0.120331 | 0.000224099 |  | 0.1327693 | 0.1214805 | -0.0005938721 | 0.3050522 | 0.1235925 | 0.0003764597 | 0.475738 | 0.1217436 | -0.0006236215
[5 empty] | 0.06609734 | 0.1210389 | 0.000224099 |  | 0.1327802 | 0.1221951 | -0.0005938721 | 0.3049932 | 0.1243195 | 0.0004637081 | 0.4751233 | 0.1224598 | -0.0001450806
[5 empty] | 0.06611393 | 0.1217467 | 0.0002240766 |  | 0.1328109 | 0.1229097 | -0.0005938721 | 0.3048893 | 0.1250465 | 0.0004637081 | 0.4745695 | 0.1231759 | -0.0001450806
[5 empty] | 0.06616965 | 0.1224545 | 0.000224099 |  | 0.1328431 | 0.1236243 | -0.0005938721 | 0.3047405 | 0.1257736 | 0.0004637081 | 0.4740767 | 0.1238921 | -0.0001450806
[5 empty] | 0.06617184 | 0.1231623 | 0.000224099 |  | 0.1328587 | 0.1243388 | -0.0005938721 | 0.304547 | 0.1265006 | 0.0004637081 | 0.4734279 | 0.1246082 | -0.0001450806
[5 empty] | 0.06620392 | 0.1238702 | 0.0006090862 |  | 0.1328759 | 0.1250534 | -8.633643e-05 | 0.3045814 | 0.1272276 | 0.0005470889 | 0.472913 | 0.1253243 | 0.0003984437
[5 empty] | 0.06624737 | 0.124578 | 0.0006090253 |  | 0.1328949 | 0.125768 | -8.633643e-05 | 0.30448 | 0.1279546 | 0.0005470889 | 0.4723875 | 0.1260405 | 0.0003984437
[5 empty] | 0.06630221 | 0.1252858 | 0.0006091471 |  | 0.1329158 | 0.1264826 | -8.633643e-05 | 0.3042885 | 0.1286816 | 0.0005470889 | 0.4716352 | 0.1267566 | 0.0003984437
[5 empty] | 0.06632203 | 0.1259937 | 0.0006090253 |  | 0.1329204 | 0.1271972 | -8.633643e-05 | 0.3042339 | 0.1294086 | 0.0005470889 | 0.4711617 | 0.1274727 | 0.0003984437
[5 empty] | 0.06636253 | 0.1267015 | 0.001034728 |  | 0.1329635 | 0.1279118 | 0.0004828232 | 0.3041345 | 0.1301356 | 0.0006263124 | 0.4705344 | 0.1281889 | 0.000997623
[5 empty] | 0.06639586 | 0.1274093 | 0.001034935 |  | 0.1329357 | 0.1286264 | 0.0004828232 | 0.3040813 | 0.1308627 | 0.0006263124 | 0.4698977 | 0.128905 | 0.000997623
[5 empty] | 0.0664592 | 0.1281172 | 0.001035038 |  | 0.1329832 | 0.129341 | 0.0004828232 | 0.3038925 | 0.1315897 | 0.0006263124 | 0.4692522 | 0.1296212 | 0.000997623
[5 empty] | 0.06650608 | 0.128825 | 0.001035038 |  | 0.1330331 | 0.1300556 | 0.0004828232 | 0.3037952 | 0.1323167 | 0.0006263124 | 0.4684543 | 0.1303373 | 0.000997623
[5 empty] | 0.06656442 | 0.1295328 | 0.001494797 |  | 0.1330305 | 0.1307702 | 0.001102468 | 0.3037439 | 0.1330437 | 0.0007007037 | 0.4680074 | 0.1310534 | 0.001642762
[5 empty] | 0.06659699 | 0.1302406 | 0.001494947 |  | 0.1330669 | 0.1314848 | 0.001102468 | 0.3036933 | 0.1337707 | 0.0007007037 | 0.4671217 | 0.1317696 | 0.001642762
[5 empty] | 0.066641 | 0.1309485 | 0.001495096 |  | 0.1331609 | 0.1321993 | 0.001102468 | 0.3035527 | 0.1344977 | 0.0007007037 | 0.466587 | 0.1324857 | 0.001642762
[5 empty] | 0.0666965 | 0.1316563 | 0.001494947 |  | 0.1331476 | 0.1329139 | 0.001761247 | 0.3034128 | 0.1352247 | 0.0007007037 | 0.4659731 | 0.1332019 | 0.001642762
[5 empty] | 0.06678215 | 0.1323641 | 0.001981363 |  | 0.1331921 | 0.1336285 | 0.001761247 | 0.303319 | 0.1359518 | 0.0007706498 | 0.4652089 | 0.133918 | 0.002324087
[5 empty] | 0.06681401 | 0.133072 | 0.001981363 |  | 0.1332577 | 0.1343431 | 0.001761247 | 0.3031805 | 0.1366788 | 0.0007706498 | 0.4644382 | 0.1346341 | 0.002324087
[5 empty] | 0.06690406 | 0.1337798 | 0.001981363 |  | 0.1333445 | 0.1350577 | 0.001761247 | 0.3032241 | 0.1374058 | 0.0007706498 | 0.4638753 | 0.1353503 | 0.002324087
[5 empty] | 0.06694961 | 0.1344876 | 0.001981165 |  | 0.1333611 | 0.1357723 | 0.001761247 | 0.3029965 | 0.1381328 | 0.0008354756 | 0.4629495 | 0.1360664 | 0.002324087
[5 empty] | 0.0670254 | 0.1351954 | 0.002486943 |  | 0.1334358 | 0.1364869 | 0.002448035 | 0.3029961 | 0.1388598 | 0.0008354756 | 0.4623033 | 0.1367826 | 0.003031802
[5 empty] | 0.06708469 | 0.1359033 | 0.002487689 |  | 0.1334586 | 0.1372015 | 0.002448035 | 0.3029512 | 0.1395868 | 0.0008354756 | 0.4615802 | 0.1374987 | 0.003031802
[5 empty] | 0.06715555 | 0.1366111 | 0.002487441 |  | 0.1335397 | 0.1379161 | 0.002448035 | 0.3027711 | 0.1403139 | 0.0008354756 | 0.4609231 | 0.1382148 | 0.003031802
[5 empty] | 0.06721925 | 0.1373189 | 0.002487192 |  | 0.1336243 | 0.1386307 | 0.002448035 | 0.3026371 | 0.1410409 | 0.0008354756 | 0.4600479 | 0.138931 | 0.003031802
[5 empty] | 0.06730394 | 0.1380268 | 0.003006141 |  | 0.1336939 | 0.1393453 | 0.003152291 | 0.3025944 | 0.1417679 | 0.0008947055 | 0.4593104 | 0.1396471 | 0.003756097
[5 empty] | 0.06740027 | 0.1387346 | 0.003005841 |  | 0.1337854 | 0.1400598 | 0.003152291 | 0.3025524 | 0.1424949 | 0.0008947055 | 0.4585686 | 0.1403632 | 0.003756097
[5 empty] | 0.06748008 | 0.1394424 | 0.00300554 |  | 0.1338622 | 0.1407744 | 0.003152291 | 0.3025112 | 0.1432219 | 0.0008947055 | 0.4579645 | 0.1410794 | 0.003756097
[5 empty] | 0.06754333 | 0.1401503 | 0.003398402 |  | 0.133906 | 0.141489 | 0.00368399 | 0.3022897 | 0.1439489 | 0.0009355836 | 0.4571443 | 0.1417955 | 0.004306084
[5 empty] | 0.06764646 | 0.1408581 | 0.003398402 |  | 0.1340087 | 0.1422036 | 0.00368399 | 0.3022048 | 0.1446759 | 0.0009355836 | 0.4565329 | 0.1425117 | 0.004306084