## 1
Общество с ограниченной ответственностью "Инженерная геология" (ООО "ИнжГео") | [10 empty] | Общество с ограниченной ответственностью "Инженерная геология" (ООО "ИнжГео")
Юр. адрес: 117279, г. Москва, ул. Миклухо-Маклая, 36 а, этаж 5, пом. XXIII к. 76-84 | [10 empty] | Юр. адрес: 117279, г. Москва, ул. Миклухо-Маклая, 36 а, этаж 5, пом. XXIII к. 76-84 | [8 empty] | нагр |  |  | X0 | Y0 | R |  | нагр |  |  |  | X0 | Y0 | R | нагр |  |  |  | X0 | Y0 | R |  | нагр |  |  |  | X0 | Y0 | R
Телефон/факс +7 (495) 132-30-00, Адрес электронной почты inbox@inj-geo.ru | [10 empty] | Телефон/факс +7 (495) 132-30-00, Адрес электронной почты inbox@inj-geo.ru | [12 empty] | 0 | [7 empty] | 0 | [6 empty] | 0 | [7 empty] | 0
[20 empty] | девиатор | [6 empty] | девиатор | [6 empty] | девиатор | [7 empty] | девиатор
Испытательная лаборатория ООО «ИнжГео» | [10 empty] | Испытательная лаборатория ООО «ИнжГео» | [8 empty] | x0 | Угол | X | Y |  |  |  | x0 |  | Угол | X | Y |  |  | x0 |  | Угол | X | Y |  |  |  | x0 |  | Угол | X | Y
Адрес места осуществления деятельности лаборатории: г. Москва, просп. Вернадского, д. 51, стр. 1 | [10 empty] | Адрес места осуществления деятельности лаборатории: г. Москва, просп. Вернадского, д. 51, стр. 1 | [9 empty] | 0 | [7 empty] | 0 | [6 empty] | 0 | [7 empty] | 0
Телефон +7(910)4557682, E-mail: slg85@mail.ru | [10 empty] | Телефон +7(910)4557682, E-mail: slg85@mail.ru | [9 empty] | 5 | [7 empty] | 5 | [6 empty] | 5 | [7 empty] | 5
[21 empty] | 10 | [7 empty] | 10 | [6 empty] | 10 | [7 empty] | 10
Протокол испытаний № 13-63/31 от 29-11-2022 | [20 empty] | 15 | [7 empty] | 15 | [6 empty] | 15 | [7 empty] | 15
Наименование и адрес заказчика: ООО Регионстрой | [20 empty] | 20 | [7 empty] | 20 | [6 empty] | 20 | [7 empty] | 20
Наименование объекта: Переход трубопровода через р. Енисей | [20 empty] | 25 | [7 empty] | 25 | [6 empty] | 25 | [7 empty] | 25
Наименование используемого метода/методики: ГОСТ 12248.4-2020 | [20 empty] | 30 | [7 empty] | 30 | [6 empty] | 30 | [7 empty] | 30
Условия проведения испытания: температура окружающей среды (18 - 25)0С, влажность воздуха (40 - 75)% | [20 empty] | 35 | [7 empty] | 35 | [6 empty] | 35 | [7 empty] | 35
Дата получение объекта подлежащего испытаниям: 02-11-2022 | [20 empty] | 40 | [7 empty] | 40 | [6 empty] | 40 | [7 empty] | 40
Дата испытания: 25.10.2022-19.11.2031 | [20 empty] | 45 | [7 empty] | 45 | [6 empty] | 45 | [7 empty] | 45
Испытание грунтов методом трехосного сжатия | [10 empty] | Испытание грунтов методом трехосного сжатия | [9 empty] | 50 | [7 empty] | 50 | [6 empty] | 50 | [7 empty] | 50
Лабораторный номер: |  | 1066 | [5 empty] | We, % = | 0.386134585 |  | Лабораторный номер: | [6 empty] | We, % = |  |  | 55 | [7 empty] | 55 | [6 empty] | 55 | [7 empty] | 55
Номер скважины: |  | BH-102 | [5 empty] | ρ, г/см3 = | 1.9 |  | Номер скважины: | [6 empty] | ρ, г/см3 = |  |  | 60 | [7 empty] | 60 | [6 empty] | 60 | [7 empty] | 60
Глубина отбора, м: |  | 1.4 | [5 empty] | ρs, г/см3 = | 2.71 |  | Глубина отбора, м: | [6 empty] | ρs, г/см3 = |  |  | 65 | [7 empty] | 65 | [6 empty] | 65 | [7 empty] | 65
Наименование грунта: |  | Суглинок, после оттаивания текучепластичный, легкий пылеватый | [5 empty] | e, д.е. = | 1.1 |  | Наименование грунта: | [6 empty] | e, д.е. = |  |  | 70 | [7 empty] | 70 | [6 empty] | 70 | [7 empty] | 70
Схема проведения опыта: |  | КД | [5 empty] | IL, д.е. = | 0.977 |  | Схема проведения опыта: | [6 empty] | IL, д.е. = |  |  | 75 | [7 empty] | 75 | [6 empty] | 75 | [7 empty] | 75
Результаты испытаний | [10 empty] | Результаты испытаний | [9 empty] | 80 | [7 empty] | 80 | [6 empty] | 80 | [7 empty] | 80
[21 empty] | 85 | [7 empty] | 85 | [6 empty] | 85 | [7 empty] | 85
[21 empty] | 90 | [7 empty] | 90 | [6 empty] | 90 | [7 empty] | 90
[21 empty] | 95 | [7 empty] | 95 | [6 empty] | 95 | [7 empty] | 95
[21 empty] | 100 | [7 empty] | 100 | [6 empty] | 100 | [7 empty] | 100
[21 empty] | 105 | [7 empty] | 105 | [6 empty] | 105 | [7 empty] | 105
[21 empty] | 110 | [7 empty] | 110 | [6 empty] | 110 | [7 empty] | 110
[21 empty] | 115 | [7 empty] | 115 | [6 empty] | 115 | [7 empty] | 115
[21 empty] | 120 | [7 empty] | 120 | [6 empty] | 120 | [7 empty] | 120
[21 empty] | 125 | [7 empty] | 125 | [6 empty] | 125 | [7 empty] | 125
[21 empty] | 130 | [7 empty] | 130 | [6 empty] | 130 | [7 empty] | 130
[21 empty] | 135 | [7 empty] | 135 | [6 empty] | 135 | [7 empty] | 135
[21 empty] | 140 | [7 empty] | 140 | [6 empty] | 140 | [7 empty] | 140
[21 empty] | 145 | [7 empty] | 145 | [6 empty] | 145 | [7 empty] | 145
[21 empty] | 150 | [7 empty] | 150 | [6 empty] | 150 | [7 empty] | 150
[21 empty] | 155 | [7 empty] | 155 | [6 empty] | 155 | [7 empty] | 155
[21 empty] | 160 | [7 empty] | 160 | [6 empty] | 160 | [7 empty] | 160
[21 empty] | 165 | [7 empty] | 165 | [6 empty] | 165 | [7 empty] | 165
[21 empty] | 170 | [7 empty] | 170 | [6 empty] | 170 | [7 empty] | 170
[21 empty] | 175 | [7 empty] | 175 | [6 empty] | 175 | [7 empty] | 175
[21 empty] | 180 | [7 empty] | 180 | [6 empty] | 180 | [7 empty] | 180
[13 empty] | Давление в камере, Мпа σ3 | Вертикальная нагрузка, Мпа σ1 | Поровое давление, Мпа u
[13 empty] | 0.05 | 0.1950329 |  |  |  |  | 1 | [6 empty] | σ3,кПа | σ1,кПа | u, кПа |  |  |  | 4
[13 empty] | 0.15 | 0.4832389 | [26 empty] | δ3, Мпа | δ1-δ3, МПа | δ1, МПа | δ1, КПа
[13 empty] | 0.25 | 0.7714449 | [20 empty] | С, МПа:
φ, град:
E, Мпа
[26 empty] | x | 0
[26 empty] | y |  |  |  | С, кПа | φ,°
Эффективные значения угла внутреннего трения и удельного сцепления ϕ', С'
[13 empty] | ϕ', град. = | 29
[13 empty] | С', МПа = | 0.015
|  | K0, д.е. | 0.5151904 | Эффективное напряжение, Мпа: |  |  |  |  | 0.02575952
|  | Модуль деформации E0, МПа: |  | Точки нахождения модуля Е0, Мпа (полное напряжение): |  |  |  |  | 0.02575952 | 0.04121523
|  | Модуль деформации E50, МПа: |  | qmax Давление при разрушении образца, Мпа (девиатор): |  |  |  |  | 0.06895625
|  | Коэф. Поперечной деформации, ϑ: |  | 0,5 qmax, Мпа (девиатор): |  |  |  |  | 0.03447813
| Начальник исп. лаборатории: | [6 empty] | Семиколенова Л.Г. |  |  |  |  | Начальник исп. лаборатории: |  |  |  |  | Семиколенова Л.Г.
Лист 1 , всего листов 2 | [11 empty] | Лист 2 , всего листов 2
Частичное воспроизведение протокола испытаний без письменного разрешения ООО «ИнжГео» ЗАПРЕЩАЕТСЯ | [11 empty] | Частичное воспроизведение протокола испытаний без письменного разрешения ООО «ИнжГео» ЗАПРЕЩАЕТСЯ
E0 |  |  | E50 |  | Деформация |  |  |  | Первая прочность |  |  | Вторая прочность |  |  | Третья прочность
devE0 | epsE0 |  | dev50 | epsE50 | dev | eps | ev |  | dev1 | eps1 | ev1 | dev1 | eps1 | ev2 | dev1 | eps1 | ev3
0.01545571 | 0.0003959808 |  | 0.03447813 | 0.001187942 | 0.01545571 | 0.0003959808 | 0 |  | 0 | 0 | 0 | 0 | 0 | 0 | 0 | 0 | 0
[5 empty] | 0.03447813 | 0.001187942 | 0 |  | 0.03 | 0.0007686106 | 0 | 0.09 | 0.0007251043 | 0 | 0.15 | 0.000826463 | 0
Секущая модуля Е0 |  |  | Линия Q max |  | 0.03554784 | 0.001632411 | 0 |  | 0.05606848 | 0.001601807 | 0 | 0.1666195 | 0.001805304 | 0 | 0.2607225 | 0.001931867 | 0
| 0 |  |  | 0 | 0.03738841 | 0.002448616 | -0.002885229 |  | 0.07251645 | 0.002498551 | -0.002537173 | 0.1724914 | 0.002396803 | -0.003085155 | 0.2699461 | 0.002400529 | -0.004320428
[5 empty] | 0.03906893 | 0.003264821 | -0.002886095 |  | 0.07573247 | 0.003203613 | -0.002537173 | 0.1796776 | 0.003195737 | -0.003085155 | 0.2847718 | 0.003200705 | -0.004320428
[5 empty] | 0.04061677 | 0.004081027 | -0.002885229 |  | 0.07916673 | 0.004004516 | -0.002537173 | 0.1864147 | 0.003994672 | -0.003085155 | 0.2984786 | 0.004000881 | -0.004320428
|  |  | Линия 0,5 Q max |  | 0.04202042 | 0.004897232 | -0.002885518 |  | 0.08228694 | 0.00480542 | -0.002537173 | 0.1924382 | 0.004793606 | -0.003085155 | 0.3111741 | 0.004801058 | -0.004320428
|  |  |  | 0 | 0.0432874 | 0.005713437 | -0.002909016 |  | 0.08518384 | 0.005606323 | -0.00271552 | 0.198088 | 0.005592541 | -0.003660837 | 0.3226844 | 0.005601234 | -0.003982253
[5 empty] | 0.04445336 | 0.006529643 | -0.002909598 |  | 0.08785866 | 0.006407226 | -0.00271552 | 0.2030175 | 0.006391475 | -0.003660837 | 0.3334595 | 0.00640141 | -0.003982253
[5 empty] | 0.04547735 | 0.007345848 | -0.002909307 |  | 0.09029731 | 0.007208129 | -0.00271552 | 0.2076811 | 0.007190409 | -0.003660837 | 0.3431481 | 0.007201586 | -0.003982253
[5 empty] | 0.04641663 | 0.008162053 | -0.002909307 |  | 0.09255509 | 0.008009033 | -0.00271552 | 0.2117587 | 0.007989344 | -0.003660837 | 0.3521545 | 0.008001763 | -0.003982253
[5 empty] | 0.04726536 | 0.008978259 | -0.002921836 |  | 0.09457419 | 0.008809936 | -0.002822742 | 0.2154255 | 0.008788278 | -0.004091108 | 0.3602328 | 0.008801939 | -0.003397701
Коэфф. Точки |  |  |  |  | 0.04799478 | 0.009794464 | -0.002921836 |  | 0.09643931 | 0.009610839 | -0.002822742 | 0.2188262 | 0.009587212 | -0.004091108 | 0.3674914 | 0.009602115 | -0.003397701
[5 empty] | 0.04867152 | 0.01061067 | -0.002921252 |  | 0.09812035 | 0.01041174 | -0.002822742 | 0.2217743 | 0.01038615 | -0.004091108 | 0.3741672 | 0.01040229 | -0.003397701
[5 empty] | 0.04925176 | 0.01142687 | -0.002921544 |  | 0.09963005 | 0.01121265 | -0.002822742 | 0.2244882 | 0.01118508 | -0.004091108 | 0.3799375 | 0.01120247 | -0.003397701
[5 empty] | 0.04976558 | 0.01224308 | -0.00292677 |  | 0.1009964 | 0.01201355 | -0.002886564 | 0.2268527 | 0.01198402 | -0.004396271 | 0.3853557 | 0.01200264 | -0.002710237
[5 empty] | 0.05024374 | 0.01305929 | -0.002927355 |  | 0.1022631 | 0.01281445 | -0.002886564 | 0.2289382 | 0.01278295 | -0.004396271 | 0.3900955 | 0.01280282 | -0.002710237
[5 empty] | 0.05064871 | 0.01387549 | -0.002927648 |  | 0.1034134 | 0.01361536 | -0.002886564 | 0.2309303 | 0.01358188 | -0.004396271 | 0.394528 | 0.013603 | -0.002710237
[5 empty] | 0.05100343 | 0.0146917 | -0.002927063 |  | 0.1043989 | 0.01441626 | -0.002886564 | 0.2326733 | 0.01438082 | -0.004396271 | 0.3983843 | 0.01440317 | -0.002710237
[5 empty] | 0.05135429 | 0.0155079 | -0.00293216 |  | 0.1053559 | 0.01521716 | -0.002931391 | 0.2343152 | 0.01517975 | -0.00459373 | 0.4019091 | 0.01520335 | -0.002066037
[5 empty] | 0.05167091 | 0.01632411 | -0.002932747 |  | 0.1062051 | 0.01601807 | -0.002931391 | 0.2358519 | 0.01597869 | -0.00459373 | 0.4050241 | 0.01600353 | -0.002066037
[5 empty] | 0.05194558 | 0.01714031 | -0.002932747 |  | 0.107022 | 0.01681897 | -0.002931391 | 0.2373947 | 0.01677762 | -0.00459373 | 0.4076483 | 0.0168037 | -0.002066037
[5 empty] | 0.05223277 | 0.01795652 | -0.00293216 |  | 0.1077573 | 0.01761987 | -0.002982426 | 0.2387839 | 0.01757656 | -0.00459373 | 0.4104254 | 0.01760388 | -0.002066037
[5 empty] | 0.05250155 | 0.01877272 | -0.002942261 |  | 0.108503 | 0.01842078 | -0.002982426 | 0.2402081 | 0.01837549 | -0.004706635 | 0.4128148 | 0.01840405 | -0.001610105
[5 empty] | 0.05277538 | 0.01958893 | -0.002941966 |  | 0.1091934 | 0.01922168 | -0.002982426 | 0.2417016 | 0.01917442 | -0.004706635 | 0.4150657 | 0.01920423 | -0.001610105
[5 empty] | 0.05307796 | 0.02040513 | -0.002942261 |  | 0.1098573 | 0.02002258 | -0.002982426 | 0.2431808 | 0.01997336 | -0.004706635 | 0.4172296 | 0.02000441 | -0.001610105
[5 empty] | 0.05338575 | 0.02122134 | -0.002941672 |  | 0.110556 | 0.02082349 | -0.002982426 | 0.2448365 | 0.02077229 | -0.004706635 | 0.4192912 | 0.02080458 | -0.001610105
[5 empty] | 0.05373828 | 0.02203754 | -0.002962045 |  | 0.1112225 | 0.02162439 | -0.003065769 | 0.2465846 | 0.02157123 | -0.004752261 | 0.4215028 | 0.02160476 | -0.001481129
[5 empty] | 0.054118 | 0.02285375 | -0.002961453 |  | 0.1119504 | 0.02242529 | -0.003065769 | 0.2484585 | 0.02237016 | -0.004752261 | 0.4235884 | 0.02240494 | -0.001481129
[5 empty] | 0.05449655 | 0.02366995 | -0.002961453 |  | 0.1127534 | 0.0232262 | -0.003065769 | 0.2506115 | 0.0231691 | -0.004752261 | 0.4255764 | 0.02320511 | -0.001481129
[5 empty] | 0.05489354 | 0.02448616 | -0.003029226 |  | 0.1135063 | 0.0240271 | -0.003065769 | 0.2528774 | 0.02396803 | -0.004752261 | 0.4276022 | 0.02400529 | -0.001481129
[5 empty] | 0.05526864 | 0.02530237 | -0.003028317 |  | 0.1142657 | 0.024828 | -0.003205061 | 0.2553564 | 0.02476697 | -0.004724884 | 0.4293318 | 0.02480546 | -0.001625256
[5 empty] | 0.05562144 | 0.02611857 | -0.003028317 |  | 0.1150494 | 0.0256289 | -0.003205061 | 0.2578468 | 0.0255659 | -0.004724884 | 0.4313126 | 0.02560564 | -0.001625256
[5 empty] | 0.05600877 | 0.02693478 | -0.003028317 |  | 0.1157099 | 0.02642981 | -0.003205061 | 0.2603852 | 0.02636483 | -0.004724884 | 0.4328005 | 0.02640582 | -0.001625256
[5 empty] | 0.05634888 | 0.02775098 | -0.003155973 |  | 0.1164133 | 0.02723071 | -0.003205061 | 0.2628438 | 0.02716377 | -0.004724884 | 0.4344813 | 0.02720599 | -0.00193951
[5 empty] | 0.05671529 | 0.02856719 | -0.003156288 |  | 0.1170611 | 0.02803161 | -0.003402938 | 0.2653825 | 0.0279627 | -0.004495982 | 0.4359496 | 0.02800617 | -0.00193951
[5 empty] | 0.05705855 | 0.02938339 | -0.003156604 |  | 0.1177041 | 0.02883252 | -0.003402938 | 0.267831 | 0.02876164 | -0.004495982 | 0.4374838 | 0.02880635 | -0.00193951
[5 empty] | 0.05736996 | 0.0301996 | -0.003156288 |  | 0.1183268 | 0.02963342 | -0.003402938 | 0.2703094 | 0.02956057 | -0.004495982 | 0.4388824 | 0.02960652 | -0.00193951
[5 empty] | 0.05772417 | 0.0310158 | -0.003155973 |  | 0.1189806 | 0.03043432 | -0.003402938 | 0.2728983 | 0.03035951 | -0.004495982 | 0.4402875 | 0.0304067 | -0.00193951
[5 empty] | 0.05803781 | 0.03183201 | -0.003325394 |  | 0.1195485 | 0.03123523 | -0.003638581 | 0.2753401 | 0.03115844 | -0.004101319 | 0.4414961 | 0.03120687 | -0.002377742
[5 empty] | 0.05833554 | 0.03264821 | -0.003325394 |  | 0.1201156 | 0.03203613 | -0.003638581 | 0.2777134 | 0.03195737 | -0.004101319 | 0.4427199 | 0.03200705 | -0.002377742
[5 empty] | 0.05865087 | 0.03346442 | -0.003325062 |  | 0.1206491 | 0.03283703 | -0.003638581 | 0.280013 | 0.03275631 | -0.004101319 | 0.4438245 | 0.03280723 | -0.002377742
[5 empty] | 0.05896694 | 0.03428062 | -0.003324729 |  | 0.1211668 | 0.03363794 | -0.003638581 | 0.2824064 | 0.03355524 | -0.004101319 | 0.4450226 | 0.0336074 | -0.002892931
[5 empty] | 0.05924116 | 0.03509683 | -0.003516396 |  | 0.1217383 | 0.03443884 | -0.00389126 | 0.2847606 | 0.03435418 | -0.003611455 | 0.4461102 | 0.03440758 | -0.002892931
[5 empty] | 0.05953272 | 0.03591303 | -0.003515693 |  | 0.1222275 | 0.03523974 | -0.00389126 | 0.28694 | 0.03515311 | -0.003611455 | 0.4470914 | 0.03520776 | -0.002892931
[5 empty] | 0.05979892 | 0.03672924 | -0.003516748 |  | 0.1227383 | 0.03604065 | -0.00389126 | 0.2892893 | 0.03595205 | -0.003611455 | 0.4481099 | 0.03600793 | -0.002892931
[5 empty] | 0.06008231 | 0.03754545 | -0.003712102 |  | 0.1231854 | 0.03684155 | -0.00389126 | 0.2914539 | 0.03675098 | -0.003611455 | 0.4491702 | 0.03680811 | -0.002892931
[5 empty] | 0.06032272 | 0.03836165 | -0.003711731 |  | 0.1236734 | 0.03764245 | -0.004140967 | 0.2935159 | 0.03754992 | -0.003095032 | 0.450137 | 0.03760828 | -0.003440023
[5 empty] | 0.06056281 | 0.03917786 | -0.00371136 |  | 0.1241167 | 0.03844336 | -0.004140967 | 0.2956038 | 0.03834885 | -0.003095032 | 0.4511544 | 0.03840846 | -0.003440023
[5 empty] | 0.06081981 | 0.03999406 | -0.003712102 |  | 0.1245684 | 0.03924426 | -0.004140967 | 0.2975799 | 0.03914778 | -0.003095032 | 0.4520867 | 0.03920864 | -0.003440023
[5 empty] | 0.06104167 | 0.04081027 | -0.003712473 |  | 0.1250469 | 0.04004516 | -0.004140967 | 0.299394 | 0.03994672 | -0.003095032 | 0.4528677 | 0.04000881 | -0.003440023
[5 empty] | 0.06128023 | 0.04162647 | -0.003892506 |  | 0.1254659 | 0.04084607 | -0.00436735 | 0.3012208 | 0.04074565 | -0.002620924 | 0.4539233 | 0.04080899 | -0.003970678
[5 empty] | 0.0614657 | 0.04244268 | -0.003893284 |  | 0.1259138 | 0.04164697 | -0.00436735 | 0.3029662 | 0.04154459 | -0.002620924 | 0.4547658 | 0.04160917 | -0.003970678
[5 empty] | 0.06168505 | 0.04325888 | -0.003892506 |  | 0.126286 | 0.04244787 | -0.00436735 | 0.3045801 | 0.04234352 | -0.002620924 | 0.4556808 | 0.04240934 | -0.003970678
[5 empty] | 0.06188581 | 0.04407509 | -0.003892895 |  | 0.1267067 | 0.04324878 | -0.00436735 | 0.3061486 | 0.04314246 | -0.002620924 | 0.4567437 | 0.04320952 | -0.003970678
[5 empty] | 0.0620502 | 0.04489129 | -0.004041393 |  | 0.1271241 | 0.04404968 | -0.004549607 | 0.3076676 | 0.04394139 | -0.002257384 | 0.4576055 | 0.04400969 | -0.00444113
[5 empty] | 0.06223945 | 0.0457075 | -0.004042606 |  | 0.1275568 | 0.04485058 | -0.004549607 | 0.3090409 | 0.04474032 | -0.002257384 | 0.4585531 | 0.04480987 | -0.00444113
[5 empty] | 0.06237428 | 0.0465237 | -0.004041797 |  | 0.1279882 | 0.04565149 | -0.004549607 | 0.3102635 | 0.04553926 | -0.002257384 | 0.4594493 | 0.04561005 | -0.00444113
[5 empty] | 0.06254255 | 0.04733991 | -0.004042606 |  | 0.1283656 | 0.04645239 | -0.004549607 | 0.3115151 | 0.04633819 | -0.002257384 | 0.4605111 | 0.04641022 | -0.00444113
[5 empty] | 0.06268242 | 0.04815611 | -0.004140393 |  | 0.128797 | 0.04725329 | -0.004667351 | 0.3125144 | 0.04713713 | -0.002069937 | 0.4613878 | 0.0472104 | -0.004802076
[5 empty] | 0.06280247 | 0.04897232 | -0.004139979 |  | 0.129212 | 0.0480542 | -0.004667351 | 0.3134689 | 0.04793606 | -0.002069937 | 0.4625103 | 0.04801058 | -0.004802076
[5 empty] | 0.0629291 | 0.04978853 | -0.004140393 |  | 0.1296472 | 0.0488551 | -0.004667351 | 0.3143653 | 0.048735 | -0.002069937 | 0.4635984 | 0.04881075 | -0.004802076
[5 empty] | 0.06304445 | 0.05060473 | -0.004140393 |  | 0.1300499 | 0.049656 | -0.004667351 | 0.3154405 | 0.04953393 | -0.002069937 | 0.464799 | 0.04961093 | -0.004802076
[5 empty] | 0.06311278 | 0.05142094 | -0.004167709 |  | 0.1305109 | 0.05045691 | -0.004701964 | 0.3163685 | 0.05033287 | -0.001961017 | 0.4660453 | 0.0504111 | -0.005008309
[5 empty] | 0.06321529 | 0.05223714 | -0.004167709 |  | 0.1308877 | 0.05125781 | -0.004701964 | 0.317241 | 0.0511318 | -0.001961017 | 0.4671981 | 0.05121128 | -0.005008309
[5 empty] | 0.06329569 | 0.05305335 | -0.004167709 |  | 0.1313835 | 0.05205871 | -0.004701964 | 0.3181037 | 0.05193073 | -0.001961017 | 0.4684766 | 0.05201146 | -0.005008309
[5 empty] | 0.06338146 | 0.05386955 | -0.004168125 |  | 0.1318166 | 0.05285962 | -0.004701964 | 0.3189558 | 0.05272967 | -0.001961017 | 0.4697415 | 0.05281163 | -0.005008309
[5 empty] | 0.0634282 | 0.05468576 | -0.004093155 |  | 0.1322584 | 0.05366052 | -0.004574098 | 0.3198906 | 0.0535286 | -0.001859532 | 0.4710814 | 0.05361181 | -0.005038143
[5 empty] | 0.06352522 | 0.05550196 | -0.004093564 |  | 0.1327625 | 0.05446142 | -0.004574098 | 0.3207664 | 0.05432754 | -0.001859532 | 0.4726593 | 0.05441199 | -0.005038143
[5 empty] | 0.06357453 | 0.05631817 | -0.004093155 |  | 0.1331815 | 0.05526233 | -0.004574098 | 0.3216767 | 0.05512647 | -0.001859532 | 0.474252 | 0.05521216 | -0.005038143
[5 empty] | 0.06364771 | 0.05713437 | -0.003922095 |  | 0.1336974 | 0.05606323 | -0.004281913 | 0.3224317 | 0.05592541 | -0.001859532 | 0.4759244 | 0.05601234 | -0.005038143
[5 empty] | 0.06369129 | 0.05795058 | -0.003922487 |  | 0.1341624 | 0.05686413 | -0.004281913 | 0.3232666 | 0.05672434 | -0.001766312 | 0.4775965 | 0.05681251 | -0.005029715
[5 empty] | 0.06375012 | 0.05876678 | -0.003921702 |  | 0.1346488 | 0.05766504 | -0.004281913 | 0.3241337 | 0.05752327 | -0.001766312 | 0.4795522 | 0.05761269 | -0.005029715
[5 empty] | 0.06380648 | 0.05958299 | -0.00392131 |  | 0.1351185 | 0.05846594 | -0.004281913 | 0.3249374 | 0.05832221 | -0.001766312 | 0.4812742 | 0.05841287 | -0.005029715
[5 empty] | 0.06386948 | 0.06039919 | -0.003922095 |  | 0.135663 | 0.05926684 | -0.004281913 | 0.3257718 | 0.05912114 | -0.001766312 | 0.4834128 | 0.05921304 | -0.005029715
[5 empty] | 0.06392134 | 0.0612154 | -0.003677577 |  | 0.1361144 | 0.06006775 | -0.003869677 | 0.3264935 | 0.05992008 | -0.00168218 | 0.485302 | 0.06001322 | -0.005009765
[5 empty] | 0.06398015 | 0.06203161 | -0.003677577 |  | 0.1366387 | 0.06086865 | -0.003869677 | 0.3272442 | 0.06071901 | -0.00168218 | 0.4873008 | 0.0608134 | -0.005009765
[5 empty] | 0.06401915 | 0.06284781 | -0.003677577 |  | 0.1370856 | 0.06166955 | -0.003869677 | 0.3279278 | 0.06151795 | -0.00168218 | 0.4892548 | 0.06161357 | -0.005009765
[5 empty] | 0.06405641 | 0.06366402 | -0.003677945 |  | 0.1376035 | 0.06247046 | -0.003378815 | 0.3287826 | 0.06231688 | -0.00168218 | 0.4912302 | 0.06241375 | -0.005009765
[5 empty] | 0.06411905 | 0.06448022 | -0.003383535 |  | 0.1380602 | 0.06327136 | -0.003378815 | 0.3293773 | 0.06311581 | -0.0016086 | 0.4934429 | 0.06321392 | -0.004982133
[5 empty] | 0.06416231 | 0.06529643 | -0.003384211 |  | 0.1385484 | 0.06407226 | -0.003378815 | 0.329998 | 0.06391475 | -0.0016086 | 0.4955147 | 0.0640141 | -0.004982133
[5 empty] | 0.0642043 | 0.06611263 | -0.003383535 |  | 0.1389916 | 0.06487317 | -0.003378815 | 0.3306441 | 0.06471368 | -0.0016086 | 0.4974372 | 0.06481428 | -0.004982133
[5 empty] | 0.06422717 | 0.06692884 | -0.00338455 |  | 0.1394263 | 0.06567407 | -0.003378815 | 0.3312669 | 0.06551262 | -0.0016086 | 0.4996516 | 0.06561445 | -0.004982133
[5 empty] | 0.06427607 | 0.06774504 | -0.003064229 |  | 0.1398514 | 0.06647497 | -0.002853723 | 0.3320101 | 0.06631155 | -0.001545687 | 0.5016271 | 0.06641463 | -0.00494515
[5 empty] | 0.06433316 | 0.06856125 | -0.003063923 |  | 0.1403418 | 0.06727588 | -0.002853723 | 0.3325839 | 0.06711049 | -0.001545687 | 0.5038068 | 0.06721481 | -0.00494515
[5 empty] | 0.06437159 | 0.06937745 | -0.003064842 |  | 0.1407634 | 0.06807678 | -0.002853723 | 0.3332389 | 0.06790942 | -0.001545687 | 0.5055807 | 0.06801498 | -0.00494515
[5 empty] | 0.06440048 | 0.07019366 | -0.003063923 |  | 0.1411529 | 0.06887768 | -0.002853723 | 0.3335084 | 0.06870836 | -0.001545687 | 0.5076205 | 0.06881516 | -0.00494515
[5 empty] | 0.06444703 | 0.07100986 | -0.002744345 |  | 0.1415091 | 0.06967859 | -0.002338174 | 0.3340023 | 0.06950729 | -0.001494261 | 0.5095416 | 0.06961533 | -0.004903111
[5 empty] | 0.06446631 | 0.07182607 | -0.002744345 |  | 0.1419075 | 0.07047949 | -0.002338174 | 0.3345165 | 0.07030622 | -0.001494261 | 0.5115645 | 0.07041551 | -0.004903111
[5 empty] | 0.06451259 | 0.07264227 | -0.002744071 |  | 0.1422895 | 0.07128039 | -0.002338174 | 0.3349533 | 0.07110516 | -0.001494261 | 0.5131489 | 0.07121569 | -0.004903111
[5 empty] | 0.06454993 | 0.07345848 | -0.002743796 |  | 0.1426156 | 0.07208129 | -0.002338174 | 0.3354088 | 0.07190409 | -0.001494261 | 0.5148968 | 0.07201586 | -0.004903111
[5 empty] | 0.06457848 | 0.07427469 | -0.002446242 |  | 0.1429421 | 0.0728822 | -0.001874818 | 0.3358337 | 0.07270303 | -0.001455715 | 0.5166493 | 0.07281604 | -0.004852418
[5 empty] | 0.06461645 | 0.07509089 | -0.002445753 |  | 0.1432876 | 0.0736831 | -0.001874818 | 0.3360815 | 0.07350196 | -0.001455715 | 0.5183229 | 0.07361622 | -0.004852418
[5 empty] | 0.06467304 | 0.0759071 | -0.002446242 |  | 0.1435734 | 0.074484 | -0.001874818 | 0.3364427 | 0.0743009 | -0.001455715 | 0.5198332 | 0.07441639 | -0.004852418
[5 empty] | 0.06469415 | 0.0767233 | -0.002194614 |  | 0.1437985 | 0.07528491 | -0.001874818 | 0.336625 | 0.07509983 | -0.001455715 | 0.5214449 | 0.07521657 | -0.004852418
[5 empty] | 0.06473418 | 0.07753951 | -0.002194614 |  | 0.1440389 | 0.07608581 | -0.001508609 | 0.3369194 | 0.07589876 | -0.001429961 | 0.5224107 | 0.07601674 | -0.004798772
[5 empty] | 0.06477521 | 0.07835571 | -0.002194175 |  | 0.144255 | 0.07688671 | -0.001508609 | 0.3371305 | 0.0766977 | -0.001429961 | 0.5238498 | 0.07681692 | -0.004798772
[5 empty] | 0.06480832 | 0.07917192 | -0.002194175 |  | 0.1444456 | 0.07768762 | -0.001508609 | 0.3372573 | 0.07749663 | -0.001429961 | 0.5247093 | 0.0776171 | -0.004798772
[5 empty] | 0.06487897 | 0.07998812 | -0.002194395 |  | 0.1445901 | 0.07848852 | -0.001281581 | 0.3374453 | 0.07829557 | -0.001429961 | 0.5257558 | 0.07841727 | -0.004798772
[5 empty] | 0.06490575 | 0.08080433 | -0.002012058 |  | 0.1447262 | 0.07928942 | -0.001281581 | 0.3375475 | 0.0790945 | -0.001418386 | 0.5265948 | 0.07921745 | -0.00474007
[5 empty] | 0.06497039 | 0.08162053 | -0.002012461 |  | 0.1448333 | 0.08009033 | -0.001281581 | 0.3376117 | 0.07989344 | -0.001418386 | 0.5274523 | 0.08001763 | -0.00474007
[5 empty] | 0.06501864 | 0.08243674 | -0.002012662 |  | 0.1449494 | 0.08089123 | -0.001281581 | 0.3377347 | 0.08069237 | -0.001418386 | 0.5280099 | 0.0808178 | -0.00474007
[5 empty] | 0.06505063 | 0.08325294 | -0.002012058 |  | 0.1449563 | 0.08169213 | -0.001281581 | 0.3377322 | 0.08149131 | -0.001418386 | 0.5283382 | 0.08161798 | -0.00474007
[5 empty] | 0.06510282 | 0.08406915 | -0.001924713 |  | 0.1449896 | 0.08249304 | -0.001231026 | 0.3377212 | 0.08229024 | -0.001424647 | 0.5286632 | 0.08241815 | -0.004676218
[5 empty] | 0.0651663 | 0.08488535 | -0.001924906 |  | 0.1449718 | 0.08329394 | -0.001231026 | 0.3376537 | 0.08308917 | -0.001424647 | 0.5287444 | 0.08321833 | -0.004676218
[5 empty] | 0.06523213 | 0.08570156 | -0.001924906 |  | 0.1450318 | 0.08409484 | -0.001231026 | 0.3376763 | 0.08388811 | -0.001424647 | 0.5285054 | 0.08401851 | -0.004676218
[5 empty] | 0.06528276 | 0.08651777 | -0.001925291 |  | 0.1449748 | 0.08489575 | -0.001256601 | 0.3375941 | 0.08468704 | -0.001424647 | 0.5284896 | 0.08481868 | -0.004676218
[5 empty] | 0.06535523 | 0.08733397 | -0.001923235 |  | 0.1449957 | 0.08569665 | -0.001256601 | 0.3375051 | 0.08548598 | -0.001455428 | 0.5284637 | 0.08561886 | -0.004576209
[5 empty] | 0.06542202 | 0.08815018 | -0.00192285 |  | 0.1449775 | 0.08649755 | -0.001256601 | 0.3375557 | 0.08628491 | -0.001455428 | 0.5286616 | 0.08641904 | -0.004576209
[5 empty] | 0.06547382 | 0.08896638 | -0.001922658 |  | 0.1450372 | 0.08729846 | -0.001256601 | 0.3373563 | 0.08708385 | -0.001455428 | 0.5286161 | 0.08721921 | -0.004576209
[5 empty] | 0.06554691 | 0.08978259 | -0.00192285 |  | 0.1449798 | 0.08809936 | -0.001256601 | 0.3374433 | 0.08788278 | -0.001455428 | 0.5285612 | 0.08801939 | -0.004576209
[5 empty] | 0.06561373 | 0.09059879 | -0.001936248 |  | 0.1450004 | 0.08890026 | -0.001310058 | 0.3372809 | 0.08868171 | -0.001507382 | 0.5283413 | 0.08881956 | -0.004413929
[5 empty] | 0.06569236 | 0.091415 | -0.001936829 |  | 0.1450404 | 0.08970117 | -0.001310058 | 0.337308 | 0.08948065 | -0.001507382 | 0.5284237 | 0.08961974 | -0.004413929
[5 empty] | 0.06577349 | 0.0922312 | -0.001936636 |  | 0.1450218 | 0.09050207 | -0.001310058 | 0.3372326 | 0.09027958 | -0.001507382 | 0.5283415 | 0.09041992 | -0.004413929
[5 empty] | 0.06585691 | 0.09304741 | -0.001936248 |  | 0.1450032 | 0.09130297 | -0.001310058 | 0.3370549 | 0.09107852 | -0.001507382 | 0.528095 | 0.09122009 | -0.004202747
[5 empty] | 0.06596997 | 0.09386361 | -0.001957899 |  | 0.145004 | 0.09210388 | -0.001386019 | 0.3370674 | 0.09187745 | -0.001575403 | 0.5279179 | 0.09202027 | -0.004202747
[5 empty] | 0.06602993 | 0.09467982 | -0.001957899 |  | 0.1449852 | 0.09290478 | -0.001386019 | 0.336881 | 0.09267639 | -0.001575403 | 0.5278881 | 0.09282045 | -0.004202747
[5 empty] | 0.0661467 | 0.09549602 | -0.001958095 |  | 0.1450445 | 0.09370568 | -0.001386019 | 0.3368366 | 0.09347532 | -0.001575403 | 0.5277724 | 0.09362062 | -0.004202747
[5 empty] | 0.06623749 | 0.09631223 | -0.001957703 |  | 0.1450451 | 0.09450659 | -0.001386019 | 0.3366426 | 0.09427426 | -0.001575403 | 0.5275711 | 0.0944208 | -0.004202747
[5 empty] | 0.06632042 | 0.09712843 | -0.00198658 |  | 0.1450262 | 0.09530749 | -0.001480242 | 0.3366399 | 0.09507319 | -0.00165652 | 0.5274399 | 0.09522097 | -0.003955461
[5 empty] | 0.06641373 | 0.09794464 | -0.001986778 |  | 0.1450463 | 0.09610839 | -0.001480242 | 0.3364395 | 0.09587212 | -0.00165652 | 0.5275344 | 0.09602115 | -0.003955461
[5 empty] | 0.06648957 | 0.09876085 | -0.001986381 |  | 0.1449883 | 0.0969093 | -0.001480242 | 0.3364308 | 0.09667106 | -0.00165652 | 0.5271553 | 0.09682133 | -0.003955461
[5 empty] | 0.06661234 | 0.09957705 | -0.00198658 |  | 0.1449888 | 0.0977102 | -0.001480242 | 0.3362738 | 0.09746999 | -0.00165652 | 0.5271577 | 0.0976215 | -0.003955461
[5 empty] | 0.06668956 | 0.1003933 | -0.002020494 |  | 0.1450283 | 0.0985111 | -0.00158607 | 0.3361147 | 0.09826893 | -0.001745062 | 0.5269201 | 0.09842168 | -0.003683264
[5 empty] | 0.06679491 | 0.1012095 | -0.002020292 |  | 0.1450288 | 0.09931201 | -0.00158607 | 0.336148 | 0.09906786 | -0.001745062 | 0.5269089 | 0.09922186 | -0.003683264
[5 empty] | 0.06687272 | 0.1020257 | -0.002020292 |  | 0.1450487 | 0.1001129 | -0.00158607 | 0.3359854 | 0.0998668 | -0.001745062 | 0.5266582 | 0.100022 | -0.003683264
[5 empty] | 0.06698763 | 0.1028419 | -0.00202009 |  | 0.1450101 | 0.1009138 | -0.00158607 | 0.3359186 | 0.1006657 | -0.001745062 | 0.526479 | 0.1008222 | -0.003683264
[5 empty] | 0.06708386 | 0.1036581 | -0.00205682 |  | 0.1450495 | 0.1017147 | -0.001699645 | 0.335705 | 0.1014647 | -0.001838526 | 0.5261384 | 0.1016224 | -0.003398698
[5 empty] | 0.06717975 | 0.1044743 | -0.002057232 |  | 0.1449914 | 0.1025156 | -0.001699645 | 0.3356365 | 0.1022636 | -0.001838526 | 0.5261024 | 0.1024226 | -0.003398698
[5 empty] | 0.06727511 | 0.1052905 | -0.002056615 |  | 0.1450308 | 0.1033165 | -0.001699645 | 0.3355675 | 0.1030625 | -0.001838526 | 0.5257504 | 0.1032227 | -0.003398698
[5 empty] | 0.06737908 | 0.1061067 | -0.002057026 |  | 0.1450507 | 0.1041174 | -0.001699645 | 0.3353528 | 0.1038615 | -0.001838526 | 0.5255482 | 0.1040229 | -0.003398698
[5 empty] | 0.06747283 | 0.1069229 | -0.002094964 |  | 0.145012 | 0.1049183 | -0.001814793 | 0.3353324 | 0.1046604 | -0.001931688 | 0.5253407 | 0.1048231 | -0.003113693
[5 empty] | 0.06754683 | 0.1077391 | -0.002094545 |  | 0.1450124 | 0.1057192 | -0.001814793 | 0.3350698 | 0.1054593 | -0.001931688 | 0.5251281 | 0.1056233 | -0.003113693
[5 empty] | 0.0676382 | 0.1085553 | -0.002094964 |  | 0.1450518 | 0.1065201 | -0.001814793 | 0.335099 | 0.1062583 | -0.001931688 | 0.5250657 | 0.1064234 | -0.003113693
[5 empty] | 0.06771875 | 0.1093715 | -0.002095173 |  | 0.1450132 | 0.107321 | -0.001814793 | 0.3348383 | 0.1070572 | -0.002019709 | 0.5249211 | 0.1072236 | -0.003113693
[5 empty] | 0.06780697 | 0.1101877 | -0.002132501 |  | 0.1450526 | 0.1081219 | -0.001926222 | 0.3347244 | 0.1078561 | -0.002019709 | 0.5246946 | 0.1080238 | -0.002842664
[5 empty] | 0.06790272 | 0.1110039 | -0.002132288 |  | 0.1450141 | 0.1089228 | -0.001926222 | 0.3346122 | 0.1086551 | -0.002019709 | 0.5244638 | 0.108824 | -0.002842664
[5 empty] | 0.0679777 | 0.1118201 | -0.002132288 |  | 0.1450146 | 0.1097237 | -0.001926222 | 0.3345019 | 0.109454 | -0.002019709 | 0.5240742 | 0.1096241 | -0.002842664
[5 empty] | 0.06808797 | 0.1126363 | -0.002132501 |  | 0.1449955 | 0.1105247 | -0.001926222 | 0.3345391 | 0.1102529 | -0.002019709 | 0.5237582 | 0.1104243 | -0.002842664
[5 empty] | 0.06816771 | 0.1134525 | -0.002168265 |  | 0.1450156 | 0.1113256 | -0.002029459 | 0.3344335 | 0.1110519 | -0.002099758 | 0.5235933 | 0.1112245 | -0.002597836
[5 empty] | 0.06824484 | 0.1142687 | -0.002168265 |  | 0.1450161 | 0.1121265 | -0.002029459 | 0.3343307 | 0.1118508 | -0.002099758 | 0.5234249 | 0.1120247 | -0.002597836
[5 empty] | 0.06831918 | 0.115085 | -0.002167832 |  | 0.1450167 | 0.1129274 | -0.002029459 | 0.334231 | 0.1126497 | -0.002099758 | 0.5232533 | 0.1128249 | -0.002597836
[5 empty] | 0.0683623 | 0.1159012 | -0.002167832 |  | 0.1450369 | 0.1137283 | -0.002029459 | 0.3341347 | 0.1134487 | -0.002167267 | 0.522924 | 0.113625 | -0.002389811
[5 empty] | 0.06844931 | 0.1167174 | -0.002200031 |  | 0.1450181 | 0.1145292 | -0.00211913 | 0.3339937 | 0.1142476 | -0.002167267 | 0.5225147 | 0.1144252 | -0.002389811
[5 empty] | 0.06852357 | 0.1175336 | -0.002199372 |  | 0.1450578 | 0.1153301 | -0.00211913 | 0.3339534 | 0.1150465 | -0.002167267 | 0.5224118 | 0.1152254 | -0.002389811
[5 empty] | 0.068566 | 0.1183498 | -0.002199591 |  | 0.1450001 | 0.116131 | -0.00211913 | 0.3337239 | 0.1158455 | -0.002167267 | 0.522152 | 0.1160256 | -0.002389811
[5 empty] | 0.06862354 | 0.119166 | -0.002199372 |  | 0.1450009 | 0.1169319 | -0.00211913 | 0.3336926 | 0.1166444 | -0.002167267 | 0.5217355 | 0.1168257 | -0.002389811
[5 empty] | 0.06866772 | 0.1199822 | -0.002225101 |  | 0.1450213 | 0.1177328 | -0.002189377 | 0.333666 | 0.1174434 | -0.002217384 | 0.5214715 | 0.1176259 | -0.002231934
[5 empty] | 0.06872668 | 0.1207984 | -0.002225101 |  | 0.1450613 | 0.1185337 | -0.002189377 | 0.3335963 | 0.1182423 | -0.002217384 | 0.5212783 | 0.1184261 | -0.002231934
[5 empty] | 0.06877189 | 0.1216146 | -0.002224878 |  | 0.1450428 | 0.1193346 | -0.002189377 | 0.3334837 | 0.1190412 | -0.002217384 | 0.5210612 | 0.1192263 | -0.002231934
[5 empty] | 0.06882207 | 0.1224308 | -0.002224878 |  | 0.145044 | 0.1201355 | -0.002235389 | 0.3334735 | 0.1198402 | -0.002246556 | 0.5206647 | 0.1200264 | -0.002231934
[5 empty] | 0.06884866 | 0.123247 | -0.002243438 |  | 0.1450256 | 0.1209364 | -0.002235389 | 0.3333726 | 0.1206391 | -0.002246556 | 0.5203204 | 0.1208266 | -0.002095203
[5 empty] | 0.0688893 | 0.1240632 | -0.002243214 |  | 0.1450464 | 0.1217373 | -0.002235389 | 0.3333748 | 0.121438 | -0.002246556 | 0.5201056 | 0.1216268 | -0.002095203
[5 empty] | 0.06890597 | 0.1248794 | -0.002242989 |  | 0.1450673 | 0.1225382 | -0.002235389 | 0.3333353 | 0.122237 | -0.002246556 | 0.5194818 | 0.122427 | -0.002095203
[5 empty] | 0.06892685 | 0.1256956 | -0.002243438 |  | 0.1450492 | 0.1233391 | -0.002235389 | 0.333351 | 0.1230359 | -0.002246556 | 0.519296 | 0.1232271 | -0.002095203
[5 empty] | 0.06896124 | 0.1265118 | -0.002252805 |  | 0.1450312 | 0.12414 | -0.002252853 | 0.333325 | 0.1238348 | -0.002251037 | 0.518856 | 0.1240273 | -0.00196247
[5 empty] | 0.06895625 | 0.127328 | -0.002252129 |  | 0.1450329 | 0.1249409 | -0.002252853 | 0.333252 | 0.1246338 | -0.002251037 | 0.5181626 | 0.1248275 | -0.00196247
[5 empty] | 0.06895616 | 0.1281442 | -0.002252355 |  | 0.1450755 | 0.1257418 | -0.002252853 | 0.3331309 | 0.1254327 | -0.002251037 | 0.5178308 | 0.1256277 | -0.00196247
[5 empty] | 0.0689748 | 0.1289604 | -0.002252805 |  | 0.1450832 | 0.1265427 | -0.002252853 | 0.3332034 | 0.1262316 | -0.002236359 | 0.5173232 | 0.1264278 | -0.00196247
[5 empty] | 0.06895428 | 0.1297766 | -0.002247222 |  | 0.1450951 | 0.1273436 | -0.002242422 | 0.3331312 | 0.1270306 | -0.002236359 | 0.5166405 | 0.127228 | -0.001832915
[5 empty] | 0.06895148 | 0.1305929 | -0.002247222 |  | 0.1450913 | 0.1281445 | -0.002242422 | 0.3331559 | 0.1278295 | -0.002236359 | 0.5161664 | 0.1280282 | -0.001832915
[5 empty] | 0.06896635 | 0.1314091 | -0.002247672 |  | 0.1450914 | 0.1289454 | -0.002242422 | 0.3331809 | 0.1286284 | -0.002236359 | 0.5156712 | 0.1288284 | -0.001832915
[5 empty] | 0.0689515 | 0.1322253 | -0.002247896 |  | 0.1451343 | 0.1297463 | -0.002242422 | 0.3330129 | 0.1294274 | -0.002236359 | 0.5150788 | 0.1296286 | -0.001708911
[5 empty] | 0.06892582 | 0.1330415 | -0.002221966 |  | 0.1451418 | 0.1305472 | -0.002212035 | 0.3331352 | 0.1302263 | -0.002204518 | 0.5144662 | 0.1304287 | -0.001708911
[5 empty] | 0.06894609 | 0.1338577 | -0.002221299 |  | 0.1451722 | 0.1313481 | -0.002212035 | 0.3330645 | 0.1310252 | -0.002204518 | 0.5137573 | 0.1312289 | -0.001708911
[5 empty] | 0.06892706 | 0.1346739 | -0.002221299 |  | 0.1452452 | 0.132149 | -0.002212035 | 0.3330425 | 0.1318242 | -0.002204518 | 0.5132581 | 0.1320291 | -0.001708911
[5 empty] | 0.06891601 | 0.1354901 | -0.002221744 |  | 0.1452824 | 0.1329499 | -0.002212035 | 0.3330692 | 0.1326231 | -0.002155704 | 0.5123583 | 0.1328293 | -0.001708911
[5 empty] | 0.06888452 | 0.1363063 | -0.002177979 |  | 0.1453229 | 0.1337508 | -0.00216242 | 0.3329997 | 0.133422 | -0.002155704 | 0.5117449 | 0.1336294 | -0.001591057
[5 empty] | 0.06889879 | 0.1371225 | -0.002177326 |  | 0.1453664 | 0.1345518 | -0.00216242 | 0.3328823 | 0.134221 | -0.002155704 | 0.511037 | 0.1344296 | -0.001591057
[5 empty] | 0.06886414 | 0.1379387 | -0.002177761 |  | 0.1453934 | 0.1353527 | -0.00216242 | 0.3329585 | 0.1350199 | -0.002155704 | 0.5102352 | 0.1352298 | -0.001591057
[5 empty] | 0.0688657 | 0.1387549 | -0.002177326 |  | 0.1454429 | 0.1361536 | -0.00216242 | 0.3328903 | 0.1358188 | -0.002155704 | 0.5096438 | 0.13603 | -0.001591057
[5 empty] | 0.0688372 | 0.1395711 | -0.00211626 |  | 0.1454951 | 0.1369545 | -0.002094733 | 0.3329191 | 0.1366178 | -0.00209291 | 0.5089591 | 0.1368301 | -0.001479459
[5 empty] | 0.06881644 | 0.1403873 | -0.002116472 |  | 0.14555 | 0.1377554 | -0.002094733 | 0.3329483 | 0.1374167 | -0.00209291 | 0.5079543 | 0.1376303 | -0.001479459
[5 empty] | 0.06878446 | 0.1412035 | -0.002116049 |  | 0.1455684 | 0.1385563 | -0.002094733 | 0.3327849 | 0.1382156 | -0.00209291 | 0.5071608 | 0.1384305 | -0.001479459
[5 empty] | 0.06876013 | 0.1420197 | -0.002116472 |  | 0.1456283 | 0.1393572 | -0.002094733 | 0.3329117 | 0.1390146 | -0.002014421 | 0.5063514 | 0.1392307 | -0.001479459
[5 empty] | 0.06873395 | 0.1428359 | -0.002040574 |  | 0.1457494 | 0.1401581 | -0.002009097 | 0.3328942 | 0.1398135 | -0.002014421 | 0.5055263 | 0.1400308 | -0.001376404
[5 empty] | 0.0687059 | 0.1436521 | -0.002040166 |  | 0.1457748 | 0.140959 | -0.002009097 | 0.3327324 | 0.1406124 | -0.002014421 | 0.504686 | 0.140831 | -0.001376404
[5 empty] | 0.06866647 | 0.1444683 | -0.002039962 |  | 0.1458415 | 0.1417599 | -0.002009097 | 0.3328607 | 0.1414114 | -0.002014421 | 0.503831 | 0.1416312 | -0.001376404
[5 empty] | 0.0686534 | 0.1452845 | -0.00204037 |  | 0.1459103 | 0.1425608 | -0.002009097 | 0.3328449 | 0.1422103 | -0.002014421 | 0.5030368 | 0.1424314 | -0.001376404
[5 empty] | 0.06862887 | 0.1461008 | -0.00194951 |  | 0.1459615 | 0.1433617 | -0.00190731 | 0.332733 | 0.1430093 | -0.001923527 | 0.5021531 | 0.1432316 | -0.001282824
[5 empty] | 0.06858342 | 0.146917 | -0.0019499 |  | 0.1460929 | 0.1441626 | -0.00190731 | 0.3327666 | 0.1438082 | -0.001923527 | 0.5012558 | 0.1440317 | -0.001282824
[5 empty] | 0.06852646 | 0.1477332 | -0.00194951 |  | 0.1461084 | 0.1449635 | -0.00190731 | 0.3328007 | 0.1446071 | -0.001923527 | 0.5003453 | 0.1448319 | -0.001282824
[5 empty] | 0.06848624 | 0.1485494 | -0.001950095 |  | 0.1462236 | 0.1457644 | -0.00190731 | 0.3326424 | 0.1454061 | -0.0018187 | 0.4993469 | 0.1456321 | -0.001198951
[5 empty] | 0.06846268 | 0.1493656 | -0.001848919 |  | 0.1463207 | 0.1465653 | -0.001790475 | 0.3327261 | 0.146205 | -0.0018187 | 0.4985608 | 0.1464323 | -0.001198951
[5 empty] | 0.06840865 | 0.1501818 | -0.001848365 |  | 0.14638 | 0.1473662 | -0.001790475 | 0.3326174 | 0.1470039 | -0.0018187 | 0.4975379 | 0.1472324 | -0.001198951
[5 empty] | 0.06836178 | 0.150998 | -0.001848735 |  | 0.1464603 | 0.1481671 | -0.001790475 | 0.3327507 | 0.1478029 | -0.0018187 | 0.4967275 | 0.1480326 | -0.001198951
[5 empty] | 0.06830321 | 0.1518142 | -0.001848919 |  | 0.1465024 | 0.148968 | -0.001659301 | 0.3326916 | 0.1486018 | -0.0018187 | 0.4956817 | 0.1488328 | -0.001198951
[5 empty] | 0.06827052 | 0.1526304 | -0.001737572 |  | 0.1466439 | 0.1497689 | -0.001659301 | 0.3326332 | 0.1494007 | -0.001702669 | 0.494774 | 0.149633 | -0.001125885
[5 empty] | 0.06821664 | 0.1534466 | -0.001737572 |  | 0.1466882 | 0.1505698 | -0.001659301 | 0.3326238 | 0.1501997 | -0.001702669 | 0.4937812 | 0.1504331 | -0.001125885
[5 empty] | 0.06816035 | 0.1542628 | -0.001737745 |  | 0.1467529 | 0.1513707 | -0.001659301 | 0.3327117 | 0.1509986 | -0.001702669 | 0.492704 | 0.1512333 | -0.001125885
[5 empty] | 0.06809221 | 0.155079 | -0.001618991 |  | 0.1468972 | 0.1521716 | -0.001659301 | 0.3327038 | 0.1517975 | -0.001575649 | 0.4917656 | 0.1520335 | -0.001125885
[5 empty] | 0.06804972 | 0.1558952 | -0.001618991 |  | 0.1469241 | 0.1529725 | -0.001514085 | 0.3326484 | 0.1525965 | -0.001575649 | 0.4906694 | 0.1528337 | -0.001065453
[5 empty] | 0.06797655 | 0.1567114 | -0.001618829 |  | 0.14705 | 0.1537734 | -0.001514085 | 0.3325938 | 0.1533954 | -0.001575649 | 0.4896383 | 0.1536338 | -0.001065453
[5 empty] | 0.06791017 | 0.1575276 | -0.001618991 |  | 0.1471568 | 0.1545743 | -0.001514085 | 0.3326847 | 0.1541943 | -0.001575649 | 0.4885248 | 0.154434 | -0.001065453
[5 empty] | 0.06783181 | 0.1583438 | -0.001618829 |  | 0.1472441 | 0.1553752 | -0.001514085 | 0.3325352 | 0.1549933 | -0.001575649 | 0.4875507 | 0.1552342 | -0.001065453
[5 empty] | 0.06776951 | 0.15916 | -0.001494634 |  | 0.1473121 | 0.1561761 | -0.001356317 | 0.3325795 | 0.1557922 | -0.001437995 | 0.4865686 | 0.1560344 | -0.001018307
[5 empty] | 0.0677045 | 0.1599762 | -0.001494485 |  | 0.1473604 | 0.156977 | -0.001356317 | 0.3326247 | 0.1565911 | -0.001437995 | 0.4852847 | 0.1568345 | -0.001018307
[5 empty] | 0.06762738 | 0.1607925 | -0.001494186 |  | 0.147468 | 0.1577779 | -0.001356317 | 0.3326225 | 0.1573901 | -0.001437995 | 0.4842146 | 0.1576347 | -0.001018307
[5 empty] | 0.06752882 | 0.1616087 | -0.001397673 |  | 0.1475558 | 0.1585788 | -0.001230665 | 0.3325729 | 0.158189 | -0.0013281 | 0.4832112 | 0.1584349 | -0.000991967
[5 empty] | 0.06743679 | 0.1624249 | -0.001397673 |  | 0.1476633 | 0.1593798 | -0.001230665 | 0.3325724 | 0.1589879 | -0.0013281 | 0.4820548 | 0.1592351 | -0.000991967