## 1
Общество с ограниченной ответственностью "Инженерная геология" (ООО "ИнжГео") | [10 empty] | Общество с ограниченной ответственностью "Инженерная геология" (ООО "ИнжГео")
Юр. адрес: 117279, г. Москва, ул. Миклухо-Маклая, 36 а, этаж 5, пом. XXIII к. 76-84 | [10 empty] | Юр. адрес: 117279, г. Москва, ул. Миклухо-Маклая, 36 а, этаж 5, пом. XXIII к. 76-84 | [8 empty] | нагр |  |  | X0 | Y0 | R |  | нагр |  |  |  | X0 | Y0 | R | нагр |  |  |  | X0 | Y0 | R |  | нагр |  |  |  | X0 | Y0 | R
Телефон/факс +7 (495) 132-30-00, Адрес электронной почты inbox@inj-geo.ru | [10 empty] | Телефон/факс +7 (495) 132-30-00, Адрес электронной почты inbox@inj-geo.ru | [12 empty] | 0 | [7 empty] | 0 | [6 empty] | 0 | [7 empty] | 0
[20 empty] | девиатор | [6 empty] | девиатор | [6 empty] | девиатор | [7 empty] | девиатор
Испытательная лаборатория ООО «ИнжГео» | [10 empty] | Испытательная лаборатория ООО «ИнжГео» | [8 empty] | x0 | Угол | X | Y |  |  |  | x0 |  | Угол | X | Y |  |  | x0 |  | Угол | X | Y |  |  |  | x0 |  | Угол | X | Y
Адрес места осуществления деятельности лаборатории: г. Москва, просп. Вернадского, д. 51, стр. 1 | [10 empty] | Адрес места осуществления деятельности лаборатории: г. Москва, просп. Вернадского, д. 51, стр. 1 | [9 empty] | 0 | [7 empty] | 0 | [6 empty] | 0 | [7 empty] | 0
Телефон +7(910)4557682, E-mail: slg85@mail.ru | [10 empty] | Телефон +7(910)4557682, E-mail: slg85@mail.ru | [9 empty] | 5 | [7 empty] | 5 | [6 empty] | 5 | [7 empty] | 5
[21 empty] | 10 | [7 empty] | 10 | [6 empty] | 10 | [7 empty] | 10
Протокол испытаний № 13-63/32 от 30-11-2022 | [20 empty] | 15 | [7 empty] | 15 | [6 empty] | 15 | [7 empty] | 15
Наименование и адрес заказчика: ООО Регионстрой | [20 empty] | 20 | [7 empty] | 20 | [6 empty] | 20 | [7 empty] | 20
Наименование объекта: Переход трубопровода через р. Енисей | [20 empty] | 25 | [7 empty] | 25 | [6 empty] | 25 | [7 empty] | 25
Наименование используемого метода/методики: ГОСТ 12248.4-2020 | [20 empty] | 30 | [7 empty] | 30 | [6 empty] | 30 | [7 empty] | 30
Условия проведения испытания: температура окружающей среды (18 - 25)0С, влажность воздуха (40 - 75)% | [20 empty] | 35 | [7 empty] | 35 | [6 empty] | 35 | [7 empty] | 35
Дата получение объекта подлежащего испытаниям: 03-11-2022 | [20 empty] | 40 | [7 empty] | 40 | [6 empty] | 40 | [7 empty] | 40
Дата испытания: 25.10.2022-19.11.2032 | [20 empty] | 45 | [7 empty] | 45 | [6 empty] | 45 | [7 empty] | 45
Испытание грунтов методом трехосного сжатия | [10 empty] | Испытание грунтов методом трехосного сжатия | [9 empty] | 50 | [7 empty] | 50 | [6 empty] | 50 | [7 empty] | 50
Лабораторный номер: |  | 1067 | [5 empty] | We, % = | 0.337453659 |  | Лабораторный номер: | [6 empty] | We, % = |  |  | 55 | [7 empty] | 55 | [6 empty] | 55 | [7 empty] | 55
Номер скважины: |  | BH-144 | [5 empty] | ρ, г/см3 = | 1.9 |  | Номер скважины: | [6 empty] | ρ, г/см3 = |  |  | 60 | [7 empty] | 60 | [6 empty] | 60 | [7 empty] | 60
Глубина отбора, м: |  | 2.1 | [5 empty] | ρs, г/см3 = | 2.7 |  | Глубина отбора, м: | [6 empty] | ρs, г/см3 = |  |  | 65 | [7 empty] | 65 | [6 empty] | 65 | [7 empty] | 65
Наименование грунта: |  | Суглинок, после оттаивания текучепластичный, легкий пылеватый | [5 empty] | e, д.е. = | 1.1 |  | Наименование грунта: | [6 empty] | e, д.е. = |  |  | 70 | [7 empty] | 70 | [6 empty] | 70 | [7 empty] | 70
Схема проведения опыта: |  | КД | [5 empty] | IL, д.е. = | 0.867 |  | Схема проведения опыта: | [6 empty] | IL, д.е. = |  |  | 75 | [7 empty] | 75 | [6 empty] | 75 | [7 empty] | 75
Результаты испытаний | [10 empty] | Результаты испытаний | [9 empty] | 80 | [7 empty] | 80 | [6 empty] | 80 | [7 empty] | 80
[21 empty] | 85 | [7 empty] | 85 | [6 empty] | 85 | [7 empty] | 85
[21 empty] | 90 | [7 empty] | 90 | [6 empty] | 90 | [7 empty] | 90
[21 empty] | 95 | [7 empty] | 95 | [6 empty] | 95 | [7 empty] | 95
[21 empty] | 100 | [7 empty] | 100 | [6 empty] | 100 | [7 empty] | 100
[21 empty] | 105 | [7 empty] | 105 | [6 empty] | 105 | [7 empty] | 105
[21 empty] | 110 | [7 empty] | 110 | [6 empty] | 110 | [7 empty] | 110
[21 empty] | 115 | [7 empty] | 115 | [6 empty] | 115 | [7 empty] | 115
[21 empty] | 120 | [7 empty] | 120 | [6 empty] | 120 | [7 empty] | 120
[21 empty] | 125 | [7 empty] | 125 | [6 empty] | 125 | [7 empty] | 125
[21 empty] | 130 | [7 empty] | 130 | [6 empty] | 130 | [7 empty] | 130
[21 empty] | 135 | [7 empty] | 135 | [6 empty] | 135 | [7 empty] | 135
[21 empty] | 140 | [7 empty] | 140 | [6 empty] | 140 | [7 empty] | 140
[21 empty] | 145 | [7 empty] | 145 | [6 empty] | 145 | [7 empty] | 145
[21 empty] | 150 | [7 empty] | 150 | [6 empty] | 150 | [7 empty] | 150
[21 empty] | 155 | [7 empty] | 155 | [6 empty] | 155 | [7 empty] | 155
[21 empty] | 160 | [7 empty] | 160 | [6 empty] | 160 | [7 empty] | 160
[21 empty] | 165 | [7 empty] | 165 | [6 empty] | 165 | [7 empty] | 165
[21 empty] | 170 | [7 empty] | 170 | [6 empty] | 170 | [7 empty] | 170
[21 empty] | 175 | [7 empty] | 175 | [6 empty] | 175 | [7 empty] | 175
[21 empty] | 180 | [7 empty] | 180 | [6 empty] | 180 | [7 empty] | 180
[13 empty] | Давление в камере, Мпа σ3 | Вертикальная нагрузка, Мпа σ1 | Поровое давление, Мпа u
[13 empty] | 0.05 | 0.2019615 |  |  |  |  | 1 | [6 empty] | σ3,кПа | σ1,кПа | u, кПа |  |  |  | 4
[13 empty] | 0.15 | 0.5019615 | [26 empty] | δ3, Мпа | δ1-δ3, МПа | δ1, МПа | δ1, КПа
[13 empty] | 0.25 | 0.8019615 | [20 empty] | С, МПа:
φ, град:
E, Мпа
[26 empty] | x | 0
[26 empty] | y |  |  |  | С, кПа | φ,°
Эффективные значения угла внутреннего трения и удельного сцепления ϕ', С'
[13 empty] | ϕ', град. = | 30
[13 empty] | С', МПа = | 0.015
|  | K0, д.е. | 0.5 | Эффективное напряжение, Мпа: |  |  |  |  | 0.025
|  | Модуль деформации E0, МПа: |  | Точки нахождения модуля Е0, Мпа (полное напряжение): |  |  |  |  | 0.025 | 0.04
|  | Модуль деформации E50, МПа: |  | qmax Давление при разрушении образца, Мпа (девиатор): |  |  |  |  | 0.0675
|  | Коэф. Поперечной деформации, ϑ: |  | 0,5 qmax, Мпа (девиатор): |  |  |  |  | 0.03375
| Начальник исп. лаборатории: | [6 empty] | Семиколенова Л.Г. |  |  |  |  | Начальник исп. лаборатории: |  |  |  |  | Семиколенова Л.Г.
Лист 1 , всего листов 2 | [11 empty] | Лист 2 , всего листов 2
Частичное воспроизведение протокола испытаний без письменного разрешения ООО «ИнжГео» ЗАПРЕЩАЕТСЯ | [11 empty] | Частичное воспроизведение протокола испытаний без письменного разрешения ООО «ИнжГео» ЗАПРЕЩАЕТСЯ
E0 |  |  | E50 |  | Деформация |  |  |  | Первая прочность |  |  | Вторая прочность |  |  | Третья прочность
devE0 | epsE0 |  | dev50 | epsE50 | dev | eps | ev |  | dev1 | eps1 | ev1 | dev1 | eps1 | ev2 | dev1 | eps1 | ev3
0.015 | 0.0003746977 |  | 0.03375 | 0.001124093 | 0.015 | 0.0003746977 | 0 |  | 0 | 0 | 0 | 0 | 0 | 0 | 0 | 0 | 0
[5 empty] | 0.03375 | 0.001124093 | 0 |  | 0.03 | 0.0007493953 | 0 | 0.09 | 0.0007972291 | 0 | 0.15 | 0.0006812685 | 0
Секущая модуля Е0 |  |  | Линия Q max |  | 0.03490161 | 0.001628891 | 0 |  | 0.05712537 | 0.001577287 | 0 | 0.1589673 | 0.001639997 | 0 | 0.2759808 | 0.001671262 | 0
| 0 |  |  | 0 | 0.03665165 | 0.002443336 | -0.003276341 |  | 0.07598076 | 0.00253065 | -0.003707054 | 0.1759808 | 0.002078474 | -0.004493442 | 0.2879075 | 0.002375469 | -0.001190038
[5 empty] | 0.03824744 | 0.003257782 | -0.003276669 |  | 0.07922106 | 0.003154575 | -0.003707054 | 0.1892783 | 0.003279995 | -0.004493442 | 0.3003107 | 0.003167293 | -0.001190038
[5 empty] | 0.03968875 | 0.004072227 | -0.003276341 |  | 0.0830376 | 0.003943218 | -0.003707054 | 0.1975826 | 0.004099994 | -0.004493442 | 0.3114809 | 0.003959116 | -0.001190038
|  |  | Линия 0,5 Q max |  | 0.04102124 | 0.004886673 | -0.003276669 |  | 0.08653273 | 0.004731862 | -0.003707054 | 0.2049939 | 0.004919992 | -0.004493442 | 0.3219734 | 0.004750939 | -0.001190038
|  |  |  | 0 | 0.04223985 | 0.005701118 | -0.003594898 |  | 0.08976143 | 0.005520506 | -0.00366381 | 0.2119714 | 0.005739991 | -0.004221213 | 0.3313334 | 0.005542762 | -0.001380251
[5 empty] | 0.0433453 | 0.006515564 | -0.003594898 |  | 0.09273976 | 0.00630915 | -0.00366381 | 0.2181965 | 0.00655999 | -0.004221213 | 0.3401345 | 0.006334585 | -0.001380251
[5 empty] | 0.04432397 | 0.007330009 | -0.003595258 |  | 0.09543996 | 0.007097793 | -0.00366381 | 0.223924 | 0.007379989 | -0.004221213 | 0.3479041 | 0.007126408 | -0.001380251
[5 empty] | 0.04521735 | 0.008144455 | -0.003594539 |  | 0.09790515 | 0.007886437 | -0.00366381 | 0.2290054 | 0.008199987 | -0.004221213 | 0.3550495 | 0.007918231 | -0.001693922
[5 empty] | 0.04601899 | 0.0089589 | -0.003817344 |  | 0.1001805 | 0.008675081 | -0.003576864 | 0.2336659 | 0.009019986 | -0.003736816 | 0.3614446 | 0.008710054 | -0.001693922
Коэфф. Точки |  |  |  |  | 0.04674327 | 0.009773346 | -0.003817344 |  | 0.1022367 | 0.009463724 | -0.003576864 | 0.2379075 | 0.009839985 | -0.003736816 | 0.3670176 | 0.009501878 | -0.001693922
[5 empty] | 0.04737589 | 0.01058779 | -0.003817726 |  | 0.1040728 | 0.01025237 | -0.003576864 | 0.2416123 | 0.01065998 | -0.003736816 | 0.3723772 | 0.0102937 | -0.001693922
[5 empty] | 0.04795287 | 0.01140224 | -0.003818107 |  | 0.105812 | 0.01104101 | -0.003576864 | 0.2450519 | 0.01147998 | -0.003736816 | 0.3768333 | 0.01108552 | -0.001693922
[5 empty] | 0.04846706 | 0.01221668 | -0.003963637 |  | 0.1073143 | 0.01182966 | -0.003469729 | 0.2480681 | 0.01229998 | -0.003158661 | 0.3811256 | 0.01187735 | -0.00206682
[5 empty] | 0.04891827 | 0.01303113 | -0.003963241 |  | 0.1087196 | 0.0126183 | -0.003469729 | 0.2509374 | 0.01311998 | -0.003158661 | 0.3849326 | 0.01266917 | -0.00206682
[5 empty] | 0.04930613 | 0.01384557 | -0.003964033 |  | 0.1099803 | 0.01340694 | -0.003469729 | 0.2533377 | 0.01393998 | -0.003158661 | 0.3881149 | 0.01346099 | -0.00206682
[5 empty] | 0.04967499 | 0.01466002 | -0.003962844 |  | 0.111127 | 0.01419559 | -0.003363094 | 0.255668 | 0.01475998 | -0.003158661 | 0.3913635 | 0.01425282 | -0.00206682
[5 empty] | 0.04999488 | 0.01547446 | -0.004045702 |  | 0.1121588 | 0.01498423 | -0.003363094 | 0.2577244 | 0.01557998 | -0.002602465 | 0.3940929 | 0.01504464 | -0.002436251
[5 empty] | 0.05031046 | 0.01628891 | -0.004046916 |  | 0.1131555 | 0.01577287 | -0.003363094 | 0.2595022 | 0.01639997 | -0.002602465 | 0.3967411 | 0.01583646 | -0.002436251
[5 empty] | 0.05058387 | 0.01710336 | -0.004046916 |  | 0.1140184 | 0.01656152 | -0.003363094 | 0.2614079 | 0.01721997 | -0.002602465 | 0.3991685 | 0.01662829 | -0.002436251
[5 empty] | 0.05086757 | 0.0179178 | -0.004046511 |  | 0.1148768 | 0.01735016 | -0.003363094 | 0.2629869 | 0.01803997 | -0.002185225 | 0.4013625 | 0.01742011 | -0.002737038
[5 empty] | 0.05110812 | 0.01873225 | -0.004084933 |  | 0.1156637 | 0.0181388 | -0.003279811 | 0.2647714 | 0.01885997 | -0.002185225 | 0.4036366 | 0.01821193 | -0.002737038
[5 empty] | 0.05137345 | 0.01954669 | -0.004086158 |  | 0.1164603 | 0.01892745 | -0.003279811 | 0.2663859 | 0.01967997 | -0.002185225 | 0.4060455 | 0.01900376 | -0.002737038
[5 empty] | 0.05167102 | 0.02036114 | -0.004084933 |  | 0.1171986 | 0.01971609 | -0.003279811 | 0.268117 | 0.02049997 | -0.002185225 | 0.4083149 | 0.01979558 | -0.002737038
[5 empty] | 0.05194673 | 0.02117558 | -0.004086158 |  | 0.1179937 | 0.02050474 | -0.003279811 | 0.2698356 | 0.02131997 | -0.002185225 | 0.4108265 | 0.0205874 | -0.002737038
[5 empty] | 0.05226144 | 0.02199003 | -0.00409677 |  | 0.1187939 | 0.02129338 | -0.003243656 | 0.2717049 | 0.02213997 | -0.002024196 | 0.4133697 | 0.02137922 | -0.00290566
[5 empty] | 0.05261478 | 0.02280447 | -0.00409677 |  | 0.1196649 | 0.02208202 | -0.003243656 | 0.273678 | 0.02295996 | -0.002024196 | 0.4162628 | 0.02217105 | -0.00290566
[5 empty] | 0.05300546 | 0.02361892 | -0.00409636 |  | 0.1204859 | 0.02287067 | -0.003243656 | 0.2758142 | 0.02377996 | -0.002024196 | 0.4192264 | 0.02296287 | -0.00290566
[5 empty] | 0.05338893 | 0.02443336 | -0.004095951 |  | 0.121392 | 0.02365931 | -0.003243656 | 0.2777131 | 0.02459996 | -0.002069181 | 0.4225366 | 0.02375469 | -0.00290566
[5 empty] | 0.05377934 | 0.02524781 | -0.00409556 |  | 0.1222251 | 0.02444795 | -0.003275289 | 0.2796755 | 0.02541996 | -0.002069181 | 0.4259001 | 0.02454652 | -0.002894638
[5 empty] | 0.05413753 | 0.02606226 | -0.004095969 |  | 0.1230196 | 0.0252366 | -0.003275289 | 0.2814897 | 0.02623996 | -0.002069181 | 0.4293894 | 0.02533834 | -0.002894638
[5 empty] | 0.05449516 | 0.0268767 | -0.00409515 |  | 0.123793 | 0.02602524 | -0.003275289 | 0.2832871 | 0.02705996 | -0.002069181 | 0.4325998 | 0.02613016 | -0.002894638
[5 empty] | 0.05487648 | 0.02769115 | -0.004094741 |  | 0.1245982 | 0.02681389 | -0.003275289 | 0.2851142 | 0.02787996 | -0.002069181 | 0.4356674 | 0.02692199 | -0.002894638
[5 empty] | 0.05521795 | 0.02850559 | -0.004092939 |  | 0.1253311 | 0.02760253 | -0.003375095 | 0.2867997 | 0.02869996 | -0.00219017 | 0.4387308 | 0.02771381 | -0.002752705
[5 empty] | 0.05555155 | 0.02932004 | -0.004092939 |  | 0.126062 | 0.02839117 | -0.003375095 | 0.2884328 | 0.02951995 | -0.00219017 | 0.4415855 | 0.02850563 | -0.002752705
[5 empty] | 0.05587748 | 0.03013448 | -0.00409212 |  | 0.1267738 | 0.02917982 | -0.003375095 | 0.2899719 | 0.03033995 | -0.00219017 | 0.4446481 | 0.02929746 | -0.002752705
[5 empty] | 0.05622841 | 0.03094893 | -0.004092939 |  | 0.1274315 | 0.02996846 | -0.003375095 | 0.2914631 | 0.03115995 | -0.00219017 | 0.4473663 | 0.03008928 | -0.002752705
[5 empty] | 0.05652339 | 0.03176337 | -0.004089853 |  | 0.1281065 | 0.0307571 | -0.003525562 | 0.2929532 | 0.03197995 | -0.002367102 | 0.4502285 | 0.0308811 | -0.002526856
[5 empty] | 0.05686025 | 0.03257782 | -0.004090671 |  | 0.1287995 | 0.03154575 | -0.003525562 | 0.2944895 | 0.03279995 | -0.002367102 | 0.4530986 | 0.03167293 | -0.002526856
[5 empty] | 0.05714115 | 0.03339226 | -0.004089853 |  | 0.1294576 | 0.03233439 | -0.003525562 | 0.2957633 | 0.03361995 | -0.002367102 | 0.4557675 | 0.03246475 | -0.002526856
[5 empty] | 0.0574482 | 0.03420671 | -0.004085046 |  | 0.130081 | 0.03312303 | -0.003525562 | 0.297222 | 0.03443995 | -0.002367102 | 0.4581646 | 0.03325657 | -0.002526856
[5 empty] | 0.05775711 | 0.03502116 | -0.004085454 |  | 0.1306882 | 0.03391168 | -0.00370952 | 0.2986011 | 0.03525995 | -0.002582429 | 0.4607162 | 0.03404839 | -0.002259836
[5 empty] | 0.05804325 | 0.0358356 | -0.004084638 |  | 0.1312432 | 0.03470032 | -0.00370952 | 0.2997676 | 0.03607994 | -0.002582429 | 0.4632122 | 0.03484022 | -0.002259836
[5 empty] | 0.05832329 | 0.03665005 | -0.004085046 |  | 0.1318371 | 0.03548897 | -0.00370952 | 0.3011736 | 0.03689994 | -0.002582429 | 0.4656546 | 0.03563204 | -0.002259836
[5 empty] | 0.05858073 | 0.03746449 | -0.004084229 |  | 0.1324163 | 0.03627761 | -0.00370952 | 0.3023713 | 0.03771994 | -0.002582429 | 0.4681171 | 0.03642386 | -0.002259836
[5 empty] | 0.05884911 | 0.03827894 | -0.00408176 |  | 0.1329627 | 0.03706625 | -0.003907162 | 0.303634 | 0.03853994 | -0.002818624 | 0.4705302 | 0.03721569 | -0.001992874
[5 empty] | 0.05912879 | 0.03909338 | -0.004080535 |  | 0.1334768 | 0.0378549 | -0.003907162 | 0.3047373 | 0.03935994 | -0.002818624 | 0.4726789 | 0.03800751 | -0.001992874
[5 empty] | 0.05938637 | 0.03990783 | -0.004080943 |  | 0.134014 | 0.03864354 | -0.003907162 | 0.3060019 | 0.04017994 | -0.002818624 | 0.4749981 | 0.03879933 | -0.001992874
[5 empty] | 0.05962188 | 0.04072227 | -0.00408176 |  | 0.1344828 | 0.03943218 | -0.003907162 | 0.3071116 | 0.04099994 | -0.002818624 | 0.4772008 | 0.03959116 | -0.001992874
[5 empty] | 0.05988629 | 0.04153672 | -0.004074661 |  | 0.1349758 | 0.04022083 | -0.004103131 | 0.3082053 | 0.04181994 | -0.003056012 | 0.479434 | 0.04038298 | -0.00176991
[5 empty] | 0.06010348 | 0.04235116 | -0.004075069 |  | 0.135438 | 0.04100947 | -0.004103131 | 0.3092854 | 0.04263993 | -0.003056012 | 0.481554 | 0.0411748 | -0.00176991
[5 empty] | 0.06035008 | 0.04316561 | -0.004074661 |  | 0.135907 | 0.04179812 | -0.004103131 | 0.3104004 | 0.04345993 | -0.003056012 | 0.483562 | 0.04196663 | -0.00176991
[5 empty] | 0.06057524 | 0.04398006 | -0.004069845 |  | 0.136402 | 0.04258676 | -0.004103131 | 0.311507 | 0.04427993 | -0.003056012 | 0.4857536 | 0.04275845 | -0.00176991
[5 empty] | 0.06083048 | 0.0447945 | -0.004069845 |  | 0.1368489 | 0.0433754 | -0.004279102 | 0.3126538 | 0.04509993 | -0.003276416 | 0.4877635 | 0.04355027 | -0.001633402
[5 empty] | 0.06103022 | 0.04560895 | -0.004069845 |  | 0.1372855 | 0.04416405 | -0.004279102 | 0.3137972 | 0.04591993 | -0.003276416 | 0.4895925 | 0.0443421 | -0.001633402
[5 empty] | 0.06126915 | 0.04642339 | -0.004070252 |  | 0.137731 | 0.04495269 | -0.004279102 | 0.3148003 | 0.04673993 | -0.003276416 | 0.4915379 | 0.04513392 | -0.001633402
[5 empty] | 0.06146995 | 0.04723784 | -0.004069438 |  | 0.1381107 | 0.04574133 | -0.004418819 | 0.3158975 | 0.04755993 | -0.003276416 | 0.493454 | 0.04592574 | -0.001633402
[5 empty] | 0.06168456 | 0.04805228 | -0.004067277 |  | 0.1385377 | 0.04652998 | -0.004418819 | 0.3170047 | 0.04837993 | -0.003472336 | 0.4952822 | 0.04671756 | -0.001614438
[5 empty] | 0.06189593 | 0.04886673 | -0.004066464 |  | 0.1389563 | 0.04731862 | -0.004418819 | 0.3181759 | 0.04919992 | -0.003472336 | 0.4972808 | 0.04750939 | -0.001614438
[5 empty] | 0.06213037 | 0.04968117 | -0.004066057 |  | 0.1393101 | 0.04810727 | -0.004418819 | 0.3193625 | 0.05001992 | -0.003472336 | 0.499375 | 0.04830121 | -0.001614438
[5 empty] | 0.06232714 | 0.05049562 | -0.004066057 |  | 0.139694 | 0.04889591 | -0.004418819 | 0.3204687 | 0.05083992 | -0.003472336 | 0.5011121 | 0.04909303 | -0.001614438
[5 empty] | 0.06252995 | 0.05131007 | -0.004062461 |  | 0.1400708 | 0.04968455 | -0.004500723 | 0.3217276 | 0.05165992 | -0.003689678 | 0.503164 | 0.04988486 | -0.001652606
[5 empty] | 0.06273903 | 0.05212451 | -0.004062461 |  | 0.1404218 | 0.0504732 | -0.004500723 | 0.3229021 | 0.05247992 | -0.003689678 | 0.5050772 | 0.05067668 | -0.001652606
[5 empty] | 0.06292828 | 0.05293896 | -0.004062867 |  | 0.1408238 | 0.05126184 | -0.004500723 | 0.3239422 | 0.05329992 | -0.003689678 | 0.5072264 | 0.0514685 | -0.001652606
[5 empty] | 0.06311537 | 0.0537534 | -0.004062461 |  | 0.1411436 | 0.05205048 | -0.004500723 | 0.3252725 | 0.05411992 | -0.003689678 | 0.5091549 | 0.05226033 | -0.001652606
[5 empty] | 0.06330933 | 0.05456785 | -0.004062281 |  | 0.1415353 | 0.05283913 | -0.00451679 | 0.3263693 | 0.05493991 | -0.003929874 | 0.5113149 | 0.05305215 | -0.001725468
[5 empty] | 0.06351042 | 0.05538229 | -0.004062687 |  | 0.1418899 | 0.05362777 | -0.00451679 | 0.3276587 | 0.05575991 | -0.003929874 | 0.5131712 | 0.05384397 | -0.001725468
[5 empty] | 0.06368339 | 0.05619674 | -0.004062281 |  | 0.1422462 | 0.05441641 | -0.00451679 | 0.3287095 | 0.05657991 | -0.003929874 | 0.5151776 | 0.0546358 | -0.001725468
[5 empty] | 0.06389048 | 0.05701118 | -0.004061875 |  | 0.1425844 | 0.05520506 | -0.00451679 | 0.3299979 | 0.05739991 | -0.003929874 | 0.5171792 | 0.05542762 | -0.001725468
[5 empty] | 0.0640629 | 0.05782563 | -0.004070436 |  | 0.1429617 | 0.0559937 | -0.004510309 | 0.3310907 | 0.05821991 | -0.004182408 | 0.5192499 | 0.05621944 | -0.001824981
[5 empty] | 0.06425674 | 0.05864007 | -0.00407125 |  | 0.1433005 | 0.05678235 | -0.004510309 | 0.3323706 | 0.05903991 | -0.004182408 | 0.5211564 | 0.05701127 | -0.001824981
[5 empty] | 0.06445364 | 0.05945452 | -0.00407125 |  | 0.1436775 | 0.05757099 | -0.004510309 | 0.3335953 | 0.05985991 | -0.004182408 | 0.5232037 | 0.05780309 | -0.001824981
[5 empty] | 0.06467091 | 0.06026897 | -0.00414359 |  | 0.1439954 | 0.05835963 | -0.004510309 | 0.3347141 | 0.06067991 | -0.004182408 | 0.5250028 | 0.05859491 | -0.001824981
[5 empty] | 0.06486314 | 0.06108341 | -0.004142762 |  | 0.1443894 | 0.05914828 | -0.004494541 | 0.3358217 | 0.0614999 | -0.004440892 | 0.5269376 | 0.05938674 | -0.001942853
[5 empty] | 0.06506554 | 0.06189786 | -0.004142762 |  | 0.1447035 | 0.05993692 | -0.004494541 | 0.3369647 | 0.0623199 | -0.004440892 | 0.5290065 | 0.06017856 | -0.001942853
[5 empty] | 0.06526853 | 0.0627123 | -0.004143176 |  | 0.1450929 | 0.06072556 | -0.004494541 | 0.3381418 | 0.0631399 | -0.004440892 | 0.5308173 | 0.06097038 | -0.001942853
[5 empty] | 0.0654896 | 0.06352675 | -0.004142762 |  | 0.1454011 | 0.06151421 | -0.004494541 | 0.3393023 | 0.0639599 | -0.004693556 | 0.5328352 | 0.0617622 | -0.001942853
[5 empty] | 0.06569198 | 0.06434119 | -0.004270743 |  | 0.1457446 | 0.06230285 | -0.004472431 | 0.3403954 | 0.0647799 | -0.004693556 | 0.5346668 | 0.06255403 | -0.00207189
[5 empty] | 0.06586583 | 0.06515564 | -0.004270316 |  | 0.1461035 | 0.0630915 | -0.004472431 | 0.3414681 | 0.0655999 | -0.004693556 | 0.5364654 | 0.06334585 | -0.00207189
[5 empty] | 0.06609234 | 0.06597008 | -0.00427117 |  | 0.1464773 | 0.06388014 | -0.004472431 | 0.3425184 | 0.0664199 | -0.004693556 | 0.5379918 | 0.06413767 | -0.00207189
[5 empty] | 0.06627083 | 0.06678453 | -0.004270743 |  | 0.1467475 | 0.06466878 | -0.004472431 | 0.3434952 | 0.0672399 | -0.004693556 | 0.5397156 | 0.0649295 | -0.00207189
[5 empty] | 0.06647359 | 0.06759897 | -0.004432426 |  | 0.1471102 | 0.06545743 | -0.004443319 | 0.3444456 | 0.06805989 | -0.004932966 | 0.5415562 | 0.06572132 | -0.002204827
[5 empty] | 0.06667265 | 0.06841342 | -0.004431983 |  | 0.1473877 | 0.06624607 | -0.004443319 | 0.3453678 | 0.06887989 | -0.004932966 | 0.5431947 | 0.06651314 | -0.002204827
[5 empty] | 0.06685823 | 0.06922787 | -0.004432869 |  | 0.1476977 | 0.06703471 | -0.004443319 | 0.3464585 | 0.06969989 | -0.004932966 | 0.5448656 | 0.06730497 | -0.002204827
[5 empty] | 0.06703885 | 0.07004231 | -0.004432869 |  | 0.1480002 | 0.06782336 | -0.004443319 | 0.3472694 | 0.07051989 | -0.004932966 | 0.5461686 | 0.06809679 | -0.002204827
[5 empty] | 0.06718624 | 0.07085676 | -0.004606199 |  | 0.1483343 | 0.068612 | -0.004408347 | 0.3481459 | 0.07133989 | -0.005147937 | 0.5478169 | 0.06888861 | -0.002332405
[5 empty] | 0.06738275 | 0.0716712 | -0.004606199 |  | 0.1486004 | 0.06940064 | -0.004408347 | 0.348937 | 0.07215989 | -0.005147937 | 0.5491705 | 0.06968044 | -0.002332405
[5 empty] | 0.0675 | 0.07248565 | -0.004606199 |  | 0.1488972 | 0.07018929 | -0.004408347 | 0.3497905 | 0.07297989 | -0.005147937 | 0.5505458 | 0.07047226 | -0.002332405
[5 empty] | 0.06768087 | 0.07330009 | -0.004605738 |  | 0.1491644 | 0.07097793 | -0.004408347 | 0.3506549 | 0.07379989 | -0.005147937 | 0.5519615 | 0.07126408 | -0.002332405
[5 empty] | 0.06784598 | 0.07411454 | -0.004770854 |  | 0.1494414 | 0.07176658 | -0.00436733 | 0.3513782 | 0.07461988 | -0.005331225 | 0.5530299 | 0.07205591 | -0.002448199
[5 empty] | 0.06798389 | 0.07492898 | -0.0047699 |  | 0.1496877 | 0.07255522 | -0.00436733 | 0.3519615 | 0.07543988 | -0.005331225 | 0.5542939 | 0.07284773 | -0.002448199
[5 empty] | 0.06811252 | 0.07574343 | -0.004770377 |  | 0.1499228 | 0.07334386 | -0.00436733 | 0.3526937 | 0.07625988 | -0.005331225 | 0.5554887 | 0.07363955 | -0.002448199
[5 empty] | 0.06821262 | 0.07655787 | -0.004770854 |  | 0.150106 | 0.07413251 | -0.00436733 | 0.3531816 | 0.07707988 | -0.005331225 | 0.5566113 | 0.07443137 | -0.002448199
[5 empty] | 0.06832083 | 0.07737232 | -0.004906176 |  | 0.150337 | 0.07492115 | -0.004323149 | 0.3536709 | 0.07789988 | -0.005472022 | 0.5573361 | 0.0752232 | -0.002543002
[5 empty] | 0.06841791 | 0.07818677 | -0.004905194 |  | 0.1504949 | 0.07570979 | -0.004323149 | 0.3542104 | 0.07871988 | -0.005472022 | 0.5583058 | 0.07601502 | -0.002543002
[5 empty] | 0.06852195 | 0.07900121 | -0.004905194 |  | 0.1507397 | 0.07649844 | -0.004323149 | 0.3545967 | 0.07953988 | -0.005472022 | 0.5591141 | 0.07680684 | -0.002543002
[5 empty] | 0.06859494 | 0.07981566 | -0.004990547 |  | 0.1508902 | 0.07728708 | -0.004323149 | 0.354979 | 0.08035988 | -0.005562139 | 0.5600008 | 0.07759867 | -0.002610807
[5 empty] | 0.06865495 | 0.0806301 | -0.004991046 |  | 0.1510062 | 0.07807573 | -0.004274314 | 0.3554062 | 0.08117987 | -0.005562139 | 0.5605583 | 0.07839049 | -0.002610807
[5 empty] | 0.068692 | 0.08144455 | -0.004990048 |  | 0.1511875 | 0.07886437 | -0.004274314 | 0.3556743 | 0.08199987 | -0.005562139 | 0.5611888 | 0.07918231 | -0.002610807
[5 empty] | 0.06871483 | 0.08225899 | -0.004991545 |  | 0.1512727 | 0.07965301 | -0.004274314 | 0.355933 | 0.08281987 | -0.005562139 | 0.5616462 | 0.07997414 | -0.002610807
[5 empty] | 0.06875094 | 0.08307344 | -0.004991046 |  | 0.1514023 | 0.08044166 | -0.004274314 | 0.3560286 | 0.08363987 | -0.005562139 | 0.5617654 | 0.08076596 | -0.002610807
[5 empty] | 0.06873496 | 0.08388788 | -0.004999964 |  | 0.1515151 | 0.0812303 | -0.004223659 | 0.3560605 | 0.08445987 | -0.00559119 | 0.5621929 | 0.08155778 | -0.002643931
[5 empty] | 0.06874076 | 0.08470233 | -0.004999964 |  | 0.1515705 | 0.08201894 | -0.004223659 | 0.3561806 | 0.08527987 | -0.00559119 | 0.5624389 | 0.08234961 | -0.002643931
[5 empty] | 0.06873328 | 0.08551678 | -0.005000964 |  | 0.1516686 | 0.08280759 | -0.004223659 | 0.3560257 | 0.08609987 | -0.00559119 | 0.562338 | 0.08314143 | -0.002643931
[5 empty] | 0.06873147 | 0.08633122 | -0.004999964 |  | 0.1516476 | 0.08359623 | -0.004223659 | 0.3560693 | 0.08691987 | -0.00559119 | 0.5622544 | 0.08393325 | -0.002643994
[5 empty] | 0.06871678 | 0.08714567 | -0.004906684 |  | 0.1516683 | 0.08438487 | -0.004167742 | 0.3560078 | 0.08773986 | -0.005548291 | 0.5624074 | 0.08472508 | -0.002643994
[5 empty] | 0.06869879 | 0.08796011 | -0.004906684 |  | 0.15172 | 0.08517352 | -0.004167742 | 0.3560942 | 0.08855986 | -0.005548291 | 0.5622289 | 0.0855169 | -0.002643994
[5 empty] | 0.06864958 | 0.08877456 | -0.004905703 |  | 0.1517307 | 0.08596216 | -0.004167742 | 0.3559745 | 0.08937986 | -0.005548291 | 0.5624499 | 0.08630872 | -0.002643994
[5 empty] | 0.0686443 | 0.089589 | -0.004906684 |  | 0.1517004 | 0.08675081 | -0.004167742 | 0.3559522 | 0.09019986 | -0.005436746 | 0.5621769 | 0.08710054 | -0.002643994
[5 empty] | 0.06861758 | 0.09040345 | -0.004718068 |  | 0.1517097 | 0.08753945 | -0.004077916 | 0.3560276 | 0.09101986 | -0.005436746 | 0.5623035 | 0.08789237 | -0.002638297
[5 empty] | 0.06856962 | 0.09121789 | -0.004717124 |  | 0.1517386 | 0.08832809 | -0.004077916 | 0.3560489 | 0.09183986 | -0.005436746 | 0.5623423 | 0.08868419 | -0.002638297
[5 empty] | 0.06855677 | 0.09203234 | -0.004717596 |  | 0.1517266 | 0.08911674 | -0.004077916 | 0.3558643 | 0.09265986 | -0.005436746 | 0.5622934 | 0.08947601 | -0.002638297
[5 empty] | 0.0685231 | 0.09284678 | -0.004717124 |  | 0.1517745 | 0.08990538 | -0.004077916 | 0.3558281 | 0.09347986 | -0.005436746 | 0.562238 | 0.09026784 | -0.002627765
[5 empty] | 0.06849685 | 0.09366123 | -0.004453907 |  | 0.1517614 | 0.09069402 | -0.00394845 | 0.3558392 | 0.09429985 | -0.005267708 | 0.5620949 | 0.09105966 | -0.002627765
[5 empty] | 0.06845018 | 0.09447568 | -0.004454798 |  | 0.1517881 | 0.09148267 | -0.00394845 | 0.355847 | 0.09511985 | -0.005267708 | 0.5619454 | 0.09185148 | -0.002627765
[5 empty] | 0.06841134 | 0.09529012 | -0.004454352 |  | 0.1518144 | 0.09227131 | -0.00394845 | 0.3558012 | 0.09593985 | -0.005267708 | 0.562033 | 0.09264331 | -0.002627765
[5 empty] | 0.06836183 | 0.09610457 | -0.004453907 |  | 0.1517797 | 0.09305996 | -0.00394845 | 0.3557523 | 0.09675985 | -0.005267708 | 0.5617895 | 0.09343513 | -0.002627765
[5 empty] | 0.0683392 | 0.09691901 | -0.00413806 |  | 0.1517648 | 0.0938486 | -0.00378827 | 0.3555992 | 0.09757985 | -0.005048022 | 0.5618643 | 0.09422695 | -0.002612403
[5 empty] | 0.06828764 | 0.09773346 | -0.004139302 |  | 0.1517899 | 0.09463724 | -0.00378827 | 0.3555949 | 0.09839985 | -0.005048022 | 0.5617705 | 0.09501878 | -0.002612403
[5 empty] | 0.068254 | 0.0985479 | -0.004138888 |  | 0.1517742 | 0.09542589 | -0.00378827 | 0.3555373 | 0.09921985 | -0.005048022 | 0.5615891 | 0.0958106 | -0.002612403
[5 empty] | 0.06818255 | 0.09936235 | -0.003789707 |  | 0.1518391 | 0.09621453 | -0.00378827 | 0.3554263 | 0.1000398 | -0.005048022 | 0.5614827 | 0.09660242 | -0.002593519
[5 empty] | 0.06813873 | 0.1001768 | -0.003790086 |  | 0.1518431 | 0.09700317 | -0.003602832 | 0.3554643 | 0.1008598 | -0.004788806 | 0.561451 | 0.09739425 | -0.002593519
[5 empty] | 0.06810408 | 0.1009912 | -0.003789328 |  | 0.1517863 | 0.09779182 | -0.003602832 | 0.3552975 | 0.1016798 | -0.004788806 | 0.561332 | 0.09818607 | -0.002593519
[5 empty] | 0.06805088 | 0.1018057 | -0.003789328 |  | 0.1517898 | 0.09858046 | -0.003602832 | 0.3553808 | 0.1024998 | -0.004788806 | 0.5612068 | 0.09897789 | -0.002593519
[5 empty] | 0.06800724 | 0.1026201 | -0.003789328 |  | 0.1517932 | 0.0993691 | -0.003602832 | 0.3552596 | 0.1033198 | -0.004788806 | 0.5608321 | 0.09976971 | -0.002593519
[5 empty] | 0.06796406 | 0.1034346 | -0.003429784 |  | 0.1517965 | 0.1001577 | -0.003401448 | 0.3550854 | 0.1041398 | -0.00449728 | 0.5609377 | 0.1005615 | -0.00257085
[5 empty] | 0.06794942 | 0.104249 | -0.003428755 |  | 0.15184 | 0.1009464 | -0.003401448 | 0.3551111 | 0.1049598 | -0.00449728 | 0.560794 | 0.1013534 | -0.00257085
[5 empty] | 0.06788916 | 0.1050635 | -0.003429784 |  | 0.1518633 | 0.101735 | -0.003401448 | 0.3550335 | 0.1057798 | -0.00449728 | 0.5604009 | 0.1021452 | -0.00257085
[5 empty] | 0.06784853 | 0.1058779 | -0.003429441 |  | 0.1518663 | 0.1025237 | -0.003401448 | 0.3549537 | 0.1065998 | -0.00449728 | 0.5604881 | 0.102937 | -0.00257085
[5 empty] | 0.06780916 | 0.1066924 | -0.003079087 |  | 0.1518491 | 0.1033123 | -0.003191196 | 0.3549224 | 0.1074198 | -0.004186294 | 0.560326 | 0.1037288 | -0.002545167
[5 empty] | 0.06776196 | 0.1075068 | -0.003078472 |  | 0.1518118 | 0.104101 | -0.003191196 | 0.3547881 | 0.1082398 | -0.004186294 | 0.5599149 | 0.1045207 | -0.002545167
[5 empty] | 0.0677535 | 0.1083212 | -0.003078472 |  | 0.1518755 | 0.1048896 | -0.003191196 | 0.3546519 | 0.1090598 | -0.004186294 | 0.5599028 | 0.1053125 | -0.002545167
[5 empty] | 0.06769125 | 0.1091357 | -0.003078164 |  | 0.1518181 | 0.1056783 | -0.003191196 | 0.3546148 | 0.1098798 | -0.004186294 | 0.5598036 | 0.1061043 | -0.002545167
[5 empty] | 0.0676774 | 0.1099501 | -0.002756098 |  | 0.1518215 | 0.1064669 | -0.002980516 | 0.3545759 | 0.1106998 | -0.00386435 | 0.5596175 | 0.1068961 | -0.002514951
[5 empty] | 0.06763798 | 0.1107646 | -0.002755822 |  | 0.1518451 | 0.1072555 | -0.002980516 | 0.3543336 | 0.1115198 | -0.00386435 | 0.5593445 | 0.1076879 | -0.002514951
[5 empty] | 0.06762879 | 0.111579 | -0.002756098 |  | 0.151869 | 0.1080442 | -0.002980516 | 0.3542914 | 0.1123398 | -0.00386435 | 0.5592274 | 0.1084798 | -0.002514951
[5 empty] | 0.06759445 | 0.1123935 | -0.002483356 |  | 0.1518325 | 0.1088328 | -0.002980516 | 0.3542477 | 0.1131598 | -0.00386435 | 0.5589426 | 0.1092716 | -0.002514951
[5 empty] | 0.0675722 | 0.1132079 | -0.002482859 |  | 0.1518972 | 0.1096215 | -0.0027774 | 0.3541017 | 0.1139798 | -0.003539839 | 0.5585711 | 0.1100634 | -0.002482497
[5 empty] | 0.06756225 | 0.1140224 | -0.002483107 |  | 0.1519016 | 0.1104101 | -0.0027774 | 0.3541056 | 0.1147998 | -0.003539839 | 0.5584363 | 0.1108552 | -0.002482497
[5 empty] | 0.06751851 | 0.1148368 | -0.002482859 |  | 0.1518861 | 0.1111988 | -0.0027774 | 0.3540073 | 0.1156198 | -0.003539839 | 0.558134 | 0.1116471 | -0.002482497
[5 empty] | 0.06753371 | 0.1156513 | -0.002483356 |  | 0.151871 | 0.1119874 | -0.0027774 | 0.3539078 | 0.1164398 | -0.003539839 | 0.5579876 | 0.1124389 | -0.002482497
[5 empty] | 0.06750629 | 0.1164657 | -0.002280904 |  | 0.1518765 | 0.112776 | -0.002587959 | 0.3538072 | 0.1172598 | -0.003224117 | 0.5579161 | 0.1132307 | -0.002447303
[5 empty] | 0.06750119 | 0.1172801 | -0.002280904 |  | 0.1518622 | 0.1135647 | -0.002587959 | 0.3537055 | 0.1180798 | -0.003224117 | 0.557435 | 0.1140225 | -0.002447303
[5 empty] | 0.0675 | 0.1180946 | -0.00228136 |  | 0.1519089 | 0.1143533 | -0.002587959 | 0.3534517 | 0.1188998 | -0.003224117 | 0.5572713 | 0.1148144 | -0.002447303
[5 empty] | 0.06751851 | 0.118909 | -0.00228136 |  | 0.1518753 | 0.115142 | -0.002587959 | 0.3534992 | 0.1197198 | -0.003224117 | 0.557021 | 0.1156062 | -0.002447303
[5 empty] | 0.06751854 | 0.1197235 | -0.00213805 |  | 0.1519432 | 0.1159306 | -0.00242188 | 0.3533947 | 0.1205398 | -0.002925 | 0.5569265 | 0.116398 | -0.002410354
[5 empty] | 0.06750013 | 0.1205379 | -0.00213805 |  | 0.1519309 | 0.1167193 | -0.00242188 | 0.3531889 | 0.1213598 | -0.002925 | 0.5565036 | 0.1171898 | -0.002410354
[5 empty] | 0.06749103 | 0.1213524 | -0.002138264 |  | 0.151899 | 0.1175079 | -0.00242188 | 0.3531333 | 0.1221798 | -0.002925 | 0.5561557 | 0.1179816 | -0.002410354
[5 empty] | 0.06750978 | 0.1221668 | -0.00213805 |  | 0.1519282 | 0.1182966 | -0.00242188 | 0.3530269 | 0.1229998 | -0.002925 | 0.5560441 | 0.1187735 | -0.002370452
[5 empty] | 0.06749164 | 0.1229813 | -0.001997097 |  | 0.1519783 | 0.1190852 | -0.002286345 | 0.3528696 | 0.1238198 | -0.002652485 | 0.5556046 | 0.1195653 | -0.002370452
[5 empty] | 0.0675014 | 0.1237957 | -0.001997497 |  | 0.1519483 | 0.1198738 | -0.002286345 | 0.3527118 | 0.1246398 | -0.002652485 | 0.5553206 | 0.1203571 | -0.002370452
[5 empty] | 0.06751131 | 0.1246102 | -0.001996898 |  | 0.1519615 | 0.1206625 | -0.002286345 | 0.3527046 | 0.1254598 | -0.002652485 | 0.5552727 | 0.1211489 | -0.002370452
[5 empty] | 0.06749365 | 0.1254246 | -0.001997297 |  | 0.1519759 | 0.1214511 | -0.00217839 | 0.3525462 | 0.1262798 | -0.002652485 | 0.5549776 | 0.1219408 | -0.002370452
[5 empty] | 0.0674947 | 0.126239 | -0.001859198 |  | 0.1520277 | 0.1222398 | -0.00217839 | 0.3524881 | 0.1270998 | -0.002416436 | 0.5545162 | 0.1227326 | -0.002328594
[5 empty] | 0.06749597 | 0.1270535 | -0.001858826 |  | 0.1520943 | 0.1230284 | -0.00217839 | 0.3523796 | 0.1279198 | -0.002416436 | 0.5542907 | 0.1235244 | -0.002328594
[5 empty] | 0.06750675 | 0.1278679 | -0.001859384 |  | 0.1521148 | 0.1238171 | -0.00217839 | 0.3522711 | 0.1287398 | -0.002416436 | 0.5538988 | 0.1243162 | -0.002328594
[5 empty] | 0.06750854 | 0.1286824 | -0.00172583 |  | 0.1522304 | 0.1246057 | -0.00217839 | 0.3522127 | 0.1295598 | -0.002416436 | 0.553582 | 0.1251081 | -0.002328594
[5 empty] | 0.06751063 | 0.1294968 | -0.001726002 |  | 0.1522588 | 0.1253943 | -0.002075206 | 0.3521043 | 0.1303798 | -0.002226047 | 0.5534205 | 0.1258999 | -0.002284354
[5 empty] | 0.06752228 | 0.1303113 | -0.001726002 |  | 0.1523614 | 0.126183 | -0.002075206 | 0.3519949 | 0.1311998 | -0.002226047 | 0.5529323 | 0.1266917 | -0.002284354
[5 empty] | 0.06750651 | 0.1311257 | -0.001726002 |  | 0.1525177 | 0.1269716 | -0.002075206 | 0.3518305 | 0.1320198 | -0.002226047 | 0.5526796 | 0.1274835 | -0.002284354
[5 empty] | 0.06752811 | 0.1319402 | -0.001725657 |  | 0.1526058 | 0.1277603 | -0.0019752 | 0.3517111 | 0.1328398 | -0.002226047 | 0.5521809 | 0.1282753 | -0.002284354
[5 empty] | 0.06754084 | 0.1327546 | -0.001598154 |  | 0.1528078 | 0.1285489 | -0.0019752 | 0.3515865 | 0.1336598 | -0.002057702 | 0.5520772 | 0.1290672 | -0.002239315
[5 empty] | 0.06751696 | 0.1335691 | -0.001598154 |  | 0.1529613 | 0.1293376 | -0.0019752 | 0.3513567 | 0.1344798 | -0.002057702 | 0.5515808 | 0.129859 | -0.002239315
[5 empty] | 0.06753051 | 0.1343835 | -0.001597994 |  | 0.1531266 | 0.1301262 | -0.0019752 | 0.3512224 | 0.1352998 | -0.002057702 | 0.5508941 | 0.1306508 | -0.002239315
[5 empty] | 0.06754452 | 0.1351979 | -0.001597834 |  | 0.1532628 | 0.1309149 | -0.0019752 | 0.3511835 | 0.1361198 | -0.002057702 | 0.5505011 | 0.1314426 | -0.002239315
[5 empty] | 0.06754974 | 0.1360124 | -0.001477876 |  | 0.1534305 | 0.1317035 | -0.001878756 | 0.3510397 | 0.1369398 | -0.001895516 | 0.5497644 | 0.1322345 | -0.002178535
[5 empty] | 0.06755545 | 0.1368268 | -0.001477729 |  | 0.1536701 | 0.1324921 | -0.001878756 | 0.3508414 | 0.1377598 | -0.001895516 | 0.5486881 | 0.1330263 | -0.002178535
[5 empty] | 0.06754316 | 0.1376413 | -0.001477729 |  | 0.1538796 | 0.1332808 | -0.001878756 | 0.3507888 | 0.1385798 | -0.001895516 | 0.5477552 | 0.1338181 | -0.002178535
[5 empty] | 0.06757768 | 0.1384557 | -0.001478024 |  | 0.1541197 | 0.1340694 | -0.001787935 | 0.3505818 | 0.1393998 | -0.001895516 | 0.5467291 | 0.1346099 | -0.002178535
[5 empty] | 0.06755723 | 0.1392702 | -0.001366379 |  | 0.1543288 | 0.1348581 | -0.001787935 | 0.3504707 | 0.1402198 | -0.001739758 | 0.5456135 | 0.1354018 | -0.002101917
[5 empty] | 0.06757438 | 0.1400846 | -0.001366243 |  | 0.154527 | 0.1356467 | -0.001787935 | 0.3502055 | 0.1410398 | -0.001739758 | 0.5444116 | 0.1361936 | -0.002101917
[5 empty] | 0.06758288 | 0.1408991 | -0.001366379 |  | 0.1547957 | 0.1364354 | -0.001787935 | 0.3500864 | 0.1418598 | -0.001739758 | 0.5431269 | 0.1369854 | -0.002101917
[5 empty] | 0.06761052 | 0.1417135 | -0.00136597 |  | 0.1550939 | 0.137224 | -0.001787935 | 0.3499634 | 0.1426798 | -0.001739758 | 0.541842 | 0.1377772 | -0.002101917
[5 empty] | 0.06759251 | 0.142528 | -0.00126534 |  | 0.1553391 | 0.1380126 | -0.001702337 | 0.3496868 | 0.1434998 | -0.001590918 | 0.5404809 | 0.138569 | -0.002009712
[5 empty] | 0.06760294 | 0.1433424 | -0.001265213 |  | 0.1555719 | 0.1388013 | -0.001702337 | 0.3495066 | 0.1443198 | -0.001590918 | 0.5388892 | 0.1393609 | -0.002009712
[5 empty] | 0.06762332 | 0.1441568 | -0.001265087 |  | 0.1558536 | 0.1395899 | -0.001702337 | 0.349273 | 0.1451398 | -0.001590918 | 0.5373862 | 0.1401527 | -0.002009712
[5 empty] | 0.06762589 | 0.1449713 | -0.001176155 |  | 0.1561429 | 0.1403786 | -0.001702337 | 0.3491859 | 0.1459598 | -0.001590918 | 0.5357386 | 0.1409445 | -0.002009712
[5 empty] | 0.06765699 | 0.1457857 | -0.001176155 |  | 0.1564806 | 0.1411672 | -0.001623714 | 0.3489956 | 0.1467798 | -0.001449051 | 0.5341071 | 0.1417363 | -0.001904404
[5 empty] | 0.06765179 | 0.1466002 | -0.001176273 |  | 0.1567634 | 0.1419559 | -0.001623714 | 0.3487523 | 0.1475998 | -0.001449051 | 0.5321036 | 0.1425282 | -0.001904404
[5 empty] | 0.06768442 | 0.1474146 | -0.001176508 |  | 0.157094 | 0.1427445 | -0.001623714 | 0.3486058 | 0.1484198 | -0.001449051 | 0.530514 | 0.14332 | -0.001904404
[5 empty] | 0.06769933 | 0.1482291 | -0.00117639 |  | 0.1574308 | 0.1435332 | -0.001623714 | 0.3483069 | 0.1492398 | -0.001449051 | 0.5284042 | 0.1441118 | -0.001904404
[5 empty] | 0.06772433 | 0.1490435 | -0.001101024 |  | 0.1577321 | 0.1443218 | -0.00155131 | 0.3482045 | 0.1500598 | -0.001315293 | 0.5266353 | 0.1449036 | -0.001788809
[5 empty] | 0.06771308 | 0.149858 | -0.001100804 |  | 0.1580805 | 0.1451104 | -0.00155131 | 0.3480496 | 0.1508798 | -0.001315293 | 0.5245107 | 0.1456955 | -0.001788809
[5 empty] | 0.06774907 | 0.1506724 | -0.001100914 |  | 0.1583716 | 0.1458991 | -0.00155131 | 0.3477926 | 0.1516998 | -0.001315293 | 0.5227315 | 0.1464873 | -0.001788809
[5 empty] | 0.06774884 | 0.1514869 | -0.00104043 |  | 0.1587509 | 0.1466877 | -0.00155131 | 0.3476327 | 0.1525198 | -0.001315293 | 0.5206046 | 0.1472791 | -0.001788809
[5 empty] | 0.06779591 | 0.1523013 | -0.00104043 |  | 0.1590722 | 0.1474764 | -0.001487295 | 0.347371 | 0.1533398 | -0.001190091 | 0.5185201 | 0.1480709 | -0.00166544
[5 empty] | 0.06779752 | 0.1531157 | -0.001040326 |  | 0.1594185 | 0.148265 | -0.001487295 | 0.3471071 | 0.1541598 | -0.001190091 | 0.516251 | 0.1488627 | -0.00166544
[5 empty] | 0.06783721 | 0.1539302 | -0.001040222 |  | 0.1597268 | 0.1490537 | -0.001487295 | 0.3469903 | 0.1549798 | -0.001190091 | 0.5141076 | 0.1496546 | -0.00166544
[5 empty] | 0.06784074 | 0.1547446 | -0.00104043 |  | 0.1601225 | 0.1498423 | -0.001487295 | 0.3466728 | 0.1557998 | -0.001190091 | 0.5121682 | 0.1504464 | -0.00166544
[5 empty] | 0.06786384 | 0.1555591 | -0.0009963581 |  | 0.1604584 | 0.1506309 | -0.001431467 | 0.3465521 | 0.1566198 | -0.00107411 | 0.5097506 | 0.1512382 | -0.001535623
[5 empty] | 0.06789725 | 0.1563735 | -0.0009965573 |  | 0.1608182 | 0.1514196 | -0.001431467 | 0.3462807 | 0.1574398 | -0.00107411 | 0.5075438 | 0.15203 | -0.001535623
[5 empty] | 0.06791313 | 0.157188 | -0.0009962584 |  | 0.1612017 | 0.1522082 | -0.001431467 | 0.3459582 | 0.1582598 | -0.00107411 | 0.5055494 | 0.1528219 | -0.001535623
[5 empty] | 0.06794865 | 0.1580024 | -0.0009962584 |  | 0.1615662 | 0.1529969 | -0.001431467 | 0.3458325 | 0.1590798 | -0.00107411 | 0.5032416 | 0.1536137 | -0.001535623
[5 empty] | 0.06795738 | 0.1588169 | -0.0009703215 |  | 0.1619539 | 0.1537855 | -0.001384727 | 0.3456559 | 0.1598998 | -0.0009670639 | 0.5008517 | 0.1544055 | -0.001401927
[5 empty] | 0.0680044 | 0.1596313 | -0.0009706127 |  | 0.1622582 | 0.1545742 | -0.001384727 | 0.3452798 | 0.1607198 | -0.0009670639 | 0.4986833 | 0.1551973 | -0.001401927
[5 empty] | 0.06804326 | 0.1604458 | -0.0009703215 |  | 0.1626273 | 0.1553628 | -0.001384727 | 0.3451008 | 0.1615398 | -0.0009670639 | 0.4965139 | 0.1559892 | -0.001401927
[5 empty] | 0.06805536 | 0.1612602 | -0.0009637091 |  | 0.1630185 | 0.1561515 | -0.001356271 | 0.3449207 | 0.1623597 | -0.0008933148 | 0.4941981 | 0.156781 | -0.00130057
[5 empty] | 0.06807794 | 0.1620746 | -0.0009637091 |  | 0.1633677 | 0.1569401 | -0.001356271 | 0.3446902 | 0.1631797 | -0.0008933148 | 0.4918891 | 0.1575728 | -0.00130057