## 1
Общество с ограниченной ответственностью "Инженерная геология" (ООО "ИнжГео") | [10 empty] | Общество с ограниченной ответственностью "Инженерная геология" (ООО "ИнжГео")
Юр. адрес: 117279, г. Москва, ул. Миклухо-Маклая, 36 а, этаж 5, пом. XXIII к. 76-84 | [10 empty] | Юр. адрес: 117279, г. Москва, ул. Миклухо-Маклая, 36 а, этаж 5, пом. XXIII к. 76-84 | [8 empty] | нагр |  |  | X0 | Y0 | R |  | нагр |  |  |  | X0 | Y0 | R | нагр |  |  |  | X0 | Y0 | R |  | нагр |  |  |  | X0 | Y0 | R
Телефон/факс +7 (495) 132-30-00, Адрес электронной почты inbox@inj-geo.ru | [10 empty] | Телефон/факс +7 (495) 132-30-00, Адрес электронной почты inbox@inj-geo.ru | [12 empty] | 0 | [7 empty] | 0 | [6 empty] | 0 | [7 empty] | 0
[20 empty] | девиатор | [6 empty] | девиатор | [6 empty] | девиатор | [7 empty] | девиатор
Испытательная лаборатория ООО «ИнжГео» | [10 empty] | Испытательная лаборатория ООО «ИнжГео» | [8 empty] | x0 | Угол | X | Y |  |  |  | x0 |  | Угол | X | Y |  |  | x0 |  | Угол | X | Y |  |  |  | x0 |  | Угол | X | Y
Адрес места осуществления деятельности лаборатории: г. Москва, просп. Вернадского, д. 51, стр. 1 | [10 empty] | Адрес места осуществления деятельности лаборатории: г. Москва, просп. Вернадского, д. 51, стр. 1 | [9 empty] | 0 | [7 empty] | 0 | [6 empty] | 0 | [7 empty] | 0
Телефон +7(910)4557682, E-mail: slg85@mail.ru | [10 empty] | Телефон +7(910)4557682, E-mail: slg85@mail.ru | [9 empty] | 5 | [7 empty] | 5 | [6 empty] | 5 | [7 empty] | 5
[21 empty] | 10 | [7 empty] | 10 | [6 empty] | 10 | [7 empty] | 10
Протокол испытаний № 13-63/33 от 01-12-2022 | [20 empty] | 15 | [7 empty] | 15 | [6 empty] | 15 | [7 empty] | 15
Наименование и адрес заказчика: ООО Регионстрой | [20 empty] | 20 | [7 empty] | 20 | [6 empty] | 20 | [7 empty] | 20
Наименование объекта: Переход трубопровода через р. Енисей | [20 empty] | 25 | [7 empty] | 25 | [6 empty] | 25 | [7 empty] | 25
Наименование используемого метода/методики: ГОСТ 12248.4-2020 | [20 empty] | 30 | [7 empty] | 30 | [6 empty] | 30 | [7 empty] | 30
Условия проведения испытания: температура окружающей среды (18 - 25)0С, влажность воздуха (40 - 75)% | [20 empty] | 35 | [7 empty] | 35 | [6 empty] | 35 | [7 empty] | 35
Дата получение объекта подлежащего испытаниям: 04-11-2022 | [20 empty] | 40 | [7 empty] | 40 | [6 empty] | 40 | [7 empty] | 40
Дата испытания: 25.10.2022-19.11.2033 | [20 empty] | 45 | [7 empty] | 45 | [6 empty] | 45 | [7 empty] | 45
Испытание грунтов методом трехосного сжатия | [10 empty] | Испытание грунтов методом трехосного сжатия | [9 empty] | 50 | [7 empty] | 50 | [6 empty] | 50 | [7 empty] | 50
Лабораторный номер: |  | 1068 | [5 empty] | We, % = | 0.59878421 |  | Лабораторный номер: | [6 empty] | We, % = |  |  | 55 | [7 empty] | 55 | [6 empty] | 55 | [7 empty] | 55
Номер скважины: |  | BH-002 | [5 empty] | ρ, г/см3 = | 1.9 |  | Номер скважины: | [6 empty] | ρ, г/см3 = |  |  | 60 | [7 empty] | 60 | [6 empty] | 60 | [7 empty] | 60
Глубина отбора, м: |  | 1.3 | [5 empty] | ρs, г/см3 = | 2.74 |  | Глубина отбора, м: | [6 empty] | ρs, г/см3 = |  |  | 65 | [7 empty] | 65 | [6 empty] | 65 | [7 empty] | 65
Наименование грунта: |  | Суглинок, после оттаивания текучий, легкий пылеватый | [5 empty] | e, д.е. = | 1.1 |  | Наименование грунта: | [6 empty] | e, д.е. = |  |  | 70 | [7 empty] | 70 | [6 empty] | 70 | [7 empty] | 70
Схема проведения опыта: |  | КД | [5 empty] | IL, д.е. = | 3.69 |  | Схема проведения опыта: | [6 empty] | IL, д.е. = |  |  | 75 | [7 empty] | 75 | [6 empty] | 75 | [7 empty] | 75
Результаты испытаний | [10 empty] | Результаты испытаний | [9 empty] | 80 | [7 empty] | 80 | [6 empty] | 80 | [7 empty] | 80
[21 empty] | 85 | [7 empty] | 85 | [6 empty] | 85 | [7 empty] | 85
[21 empty] | 90 | [7 empty] | 90 | [6 empty] | 90 | [7 empty] | 90
[21 empty] | 95 | [7 empty] | 95 | [6 empty] | 95 | [7 empty] | 95
[21 empty] | 100 | [7 empty] | 100 | [6 empty] | 100 | [7 empty] | 100
[21 empty] | 105 | [7 empty] | 105 | [6 empty] | 105 | [7 empty] | 105
[21 empty] | 110 | [7 empty] | 110 | [6 empty] | 110 | [7 empty] | 110
[21 empty] | 115 | [7 empty] | 115 | [6 empty] | 115 | [7 empty] | 115
[21 empty] | 120 | [7 empty] | 120 | [6 empty] | 120 | [7 empty] | 120
[21 empty] | 125 | [7 empty] | 125 | [6 empty] | 125 | [7 empty] | 125
[21 empty] | 130 | [7 empty] | 130 | [6 empty] | 130 | [7 empty] | 130
[21 empty] | 135 | [7 empty] | 135 | [6 empty] | 135 | [7 empty] | 135
[21 empty] | 140 | [7 empty] | 140 | [6 empty] | 140 | [7 empty] | 140
[21 empty] | 145 | [7 empty] | 145 | [6 empty] | 145 | [7 empty] | 145
[21 empty] | 150 | [7 empty] | 150 | [6 empty] | 150 | [7 empty] | 150
[21 empty] | 155 | [7 empty] | 155 | [6 empty] | 155 | [7 empty] | 155
[21 empty] | 160 | [7 empty] | 160 | [6 empty] | 160 | [7 empty] | 160
[21 empty] | 165 | [7 empty] | 165 | [6 empty] | 165 | [7 empty] | 165
[21 empty] | 170 | [7 empty] | 170 | [6 empty] | 170 | [7 empty] | 170
[21 empty] | 175 | [7 empty] | 175 | [6 empty] | 175 | [7 empty] | 175
[21 empty] | 180 | [7 empty] | 180 | [6 empty] | 180 | [7 empty] | 180
[13 empty] | Давление в камере, Мпа σ3 | Вертикальная нагрузка, Мпа σ1 | Поровое давление, Мпа u
[13 empty] | 0.05 | 0.2092266 |  |  |  |  | 1 | [6 empty] | σ3,кПа | σ1,кПа | u, кПа |  |  |  | 4
[13 empty] | 0.15 | 0.5216301 | [26 empty] | δ3, Мпа | δ1-δ3, МПа | δ1, МПа | δ1, КПа
[13 empty] | 0.25 | 0.8340336 | [20 empty] | С, МПа:
φ, град:
E, Мпа
[26 empty] | x | 0
[26 empty] | y |  |  |  | С, кПа | φ,°
Эффективные значения угла внутреннего трения и удельного сцепления ϕ', С'
[13 empty] | ϕ', град. = | 31
[13 empty] | С', МПа = | 0.015
|  | K0, д.е. | 0.4849619 | Эффективное напряжение, Мпа: |  |  |  |  | 0.0242481
|  | Модуль деформации E0, МПа: |  | Точки нахождения модуля Е0, Мпа (полное напряжение): |  |  |  |  | 0.0242481 | 0.03879695
|  | Модуль деформации E50, МПа: |  | qmax Давление при разрушении образца, Мпа (девиатор): |  |  |  |  | 0.06600214
|  | Коэф. Поперечной деформации, ϑ: |  | 0,5 qmax, Мпа (девиатор): |  |  |  |  | 0.03300107
| Начальник исп. лаборатории: | [6 empty] | Семиколенова Л.Г. |  |  |  |  | Начальник исп. лаборатории: |  |  |  |  | Семиколенова Л.Г.
Лист 1 , всего листов 2 | [11 empty] | Лист 2 , всего листов 2
Частичное воспроизведение протокола испытаний без письменного разрешения ООО «ИнжГео» ЗАПРЕЩАЕТСЯ | [11 empty] | Частичное воспроизведение протокола испытаний без письменного разрешения ООО «ИнжГео» ЗАПРЕЩАЕТСЯ
E0 |  |  | E50 |  | Деформация |  |  |  | Первая прочность |  |  | Вторая прочность |  |  | Третья прочность
devE0 | epsE0 |  | dev50 | epsE50 | dev | eps | ev |  | dev1 | eps1 | ev1 | dev1 | eps1 | ev2 | dev1 | eps1 | ev3
0.01454886 | 0.0003545641 |  | 0.03300107 | 0.001063692 | 0.01454886 | 0.0003545641 | 0 |  | 0 | 0 | 0 | 0 | 0 | 0 | 0 | 0 | 0
[5 empty] | 0.03300107 | 0.001063692 | 0 |  | 0.03 | 0.0007311174 | 0 | 0.09 | 0.0007777845 | 0 | 0.15 | 0.0006832873 | 0
Секущая модуля Е0 |  |  | Линия Q max |  | 0.03421783 | 0.001613288 | 0 |  | 0.06054317 | 0.00162248 | 0 | 0.161178 | 0.00158774 | 0 | 0.2920168 | 0.001759309 | 0
| 0 |  |  | 0 | 0.0358693 | 0.002419932 | -0.002011785 |  | 0.07961329 | 0.0025661 | -0.001362065 | 0.185815 | 0.00212383 | -0.003082819 | 0.3037294 | 0.002355439 | -0.003856637
[5 empty] | 0.03738113 | 0.003226576 | -0.002011583 |  | 0.08301354 | 0.00324496 | -0.001362065 | 0.1998206 | 0.003175481 | -0.003082819 | 0.3178342 | 0.003140585 | -0.003856637
[5 empty] | 0.03873147 | 0.00403322 | -0.002011382 |  | 0.08674881 | 0.0040562 | -0.001362065 | 0.2095402 | 0.003969351 | -0.003082819 | 0.3311819 | 0.003925731 | -0.003856637
|  |  | Линия 0,5 Q max |  | 0.03996002 | 0.004839864 | -0.002011382 |  | 0.09017523 | 0.00486744 | -0.001362065 | 0.2183992 | 0.004763221 | -0.003082819 | 0.3433142 | 0.004710878 | -0.003856637
|  |  |  | 0 | 0.04105673 | 0.005646508 | -0.00241851 |  | 0.09335018 | 0.00567868 | -0.001494847 | 0.2265784 | 0.005557091 | -0.002921569 | 0.3544542 | 0.005496024 | -0.003833185
[5 empty] | 0.0420367 | 0.006453152 | -0.002418026 |  | 0.09627621 | 0.00648992 | -0.001494847 | 0.2341182 | 0.006350961 | -0.002921569 | 0.3646548 | 0.00628117 | -0.003833185
[5 empty] | 0.04290202 | 0.007259796 | -0.002418026 |  | 0.09895445 | 0.00730116 | -0.001494847 | 0.2408629 | 0.007144831 | -0.002921569 | 0.3738438 | 0.007066317 | -0.003833185
[5 empty] | 0.04366807 | 0.00806644 | -0.002418026 |  | 0.1013547 | 0.0081124 | -0.001494847 | 0.2472004 | 0.007938701 | -0.002921569 | 0.3824485 | 0.007851463 | -0.003833185
[5 empty] | 0.04435741 | 0.008873084 | -0.002681773 |  | 0.1035976 | 0.00892364 | -0.001625054 | 0.2529359 | 0.008732571 | -0.002627381 | 0.3899553 | 0.008636609 | -0.003793607
Коэфф. Точки |  |  |  |  | 0.04496539 | 0.009679728 | -0.002682041 |  | 0.1056076 | 0.00973488 | -0.001625054 | 0.2581054 | 0.009526442 | -0.002627381 | 0.3971178 | 0.009421755 | -0.003793607
[5 empty] | 0.04549384 | 0.01048637 | -0.002682309 |  | 0.1074146 | 0.01054612 | -0.001625054 | 0.2626626 | 0.01032031 | -0.002627381 | 0.4032167 | 0.0102069 | -0.003793607
[5 empty] | 0.0459514 | 0.01129302 | -0.002682309 |  | 0.1090809 | 0.01135736 | -0.001625054 | 0.267017 | 0.01111418 | -0.002627381 | 0.409019 | 0.01099205 | -0.003793607
[5 empty] | 0.04636089 | 0.01209966 | -0.002846666 |  | 0.1105586 | 0.0121686 | -0.001758278 | 0.270751 | 0.01190805 | -0.002272316 | 0.4140543 | 0.01177719 | -0.00374582
[5 empty] | 0.04673124 | 0.0129063 | -0.002846951 |  | 0.1118944 | 0.01297984 | -0.001758278 | 0.2741937 | 0.01270192 | -0.002272316 | 0.4185715 | 0.01256234 | -0.00374582
[5 empty] | 0.04705711 | 0.01371295 | -0.002846666 |  | 0.1131199 | 0.01379108 | -0.001758278 | 0.2773853 | 0.01349579 | -0.002272316 | 0.4228254 | 0.01334749 | -0.00374582
[5 empty] | 0.04734004 | 0.01451959 | -0.002846951 |  | 0.1142837 | 0.01460232 | -0.001758278 | 0.2801072 | 0.01428966 | -0.002272316 | 0.4264664 | 0.01413263 | -0.00374582
[5 empty] | 0.04761744 | 0.01532624 | -0.00295737 |  | 0.1152696 | 0.01541356 | -0.001897972 | 0.2827402 | 0.01508353 | -0.001930546 | 0.4298159 | 0.01491778 | -0.003699627
[5 empty] | 0.04787664 | 0.01613288 | -0.002956483 |  | 0.1161911 | 0.0162248 | -0.001897972 | 0.2849337 | 0.0158774 | -0.001930546 | 0.4328594 | 0.01570293 | -0.003699627
[5 empty] | 0.04815532 | 0.01693952 | -0.002957074 |  | 0.1170972 | 0.01703604 | -0.001897972 | 0.287072 | 0.01667127 | -0.001930546 | 0.4356497 | 0.01648807 | -0.003699627
[5 empty] | 0.04843349 | 0.01774617 | -0.002956483 |  | 0.1179368 | 0.01784728 | -0.001897972 | 0.2891071 | 0.01746514 | -0.001930546 | 0.4381708 | 0.01727322 | -0.003699627
[5 empty] | 0.04870527 | 0.01855281 | -0.003057651 |  | 0.1186911 | 0.01865852 | -0.002050258 | 0.2910775 | 0.01825901 | -0.001671984 | 0.440751 | 0.01805836 | -0.00366185
[5 empty] | 0.04902318 | 0.01935946 | -0.003058262 |  | 0.1194933 | 0.01946976 | -0.002050258 | 0.2928002 | 0.01905288 | -0.001671984 | 0.44296 | 0.01884351 | -0.00366185
[5 empty] | 0.04935214 | 0.0201661 | -0.003057345 |  | 0.1202404 | 0.020281 | -0.002050258 | 0.2945332 | 0.01984675 | -0.001671984 | 0.4453346 | 0.01962866 | -0.00366185
[5 empty] | 0.04973763 | 0.02097274 | -0.003057345 |  | 0.1210153 | 0.02109224 | -0.002050258 | 0.296315 | 0.02064062 | -0.001569781 | 0.4475808 | 0.0204138 | -0.003643374
[5 empty] | 0.05016597 | 0.02177939 | -0.003190166 |  | 0.1217821 | 0.02190348 | -0.00221799 | 0.2981391 | 0.02143449 | -0.001569781 | 0.4500301 | 0.02119895 | -0.003643374
[5 empty] | 0.05061289 | 0.02258603 | -0.003189847 |  | 0.1226762 | 0.02271472 | -0.00221799 | 0.3000886 | 0.02222836 | -0.001569781 | 0.4526663 | 0.0219841 | -0.003643374
[5 empty] | 0.05104148 | 0.02339268 | -0.003190166 |  | 0.1235199 | 0.02352596 | -0.00221799 | 0.3020298 | 0.02302223 | -0.001569781 | 0.4551199 | 0.02276924 | -0.003643374
[5 empty] | 0.05145871 | 0.02419932 | -0.003189847 |  | 0.1244482 | 0.0243372 | -0.00221799 | 0.3038925 | 0.0238161 | -0.001569781 | 0.4579029 | 0.02355439 | -0.003643374
[5 empty] | 0.05188692 | 0.02500596 | -0.00333013 |  | 0.1253164 | 0.02514844 | -0.002432371 | 0.3057666 | 0.02460997 | -0.001634541 | 0.4605925 | 0.02433953 | -0.003643086
[5 empty] | 0.05230304 | 0.02581261 | -0.00333113 |  | 0.1261424 | 0.02595968 | -0.002432371 | 0.3076064 | 0.02540384 | -0.001634541 | 0.4631205 | 0.02512468 | -0.003643086
[5 empty] | 0.05269888 | 0.02661925 | -0.003330463 |  | 0.1269971 | 0.02677092 | -0.002432371 | 0.3094571 | 0.02619771 | -0.001634541 | 0.4654896 | 0.02590983 | -0.003643086
[5 empty] | 0.05310478 | 0.0274259 | -0.00333113 |  | 0.1277576 | 0.02758216 | -0.002432371 | 0.3112264 | 0.02699158 | -0.001634541 | 0.4679894 | 0.02669497 | -0.003643086
[5 empty] | 0.05350509 | 0.02823254 | -0.003469028 |  | 0.1285664 | 0.0283934 | -0.002721029 | 0.3129134 | 0.02778545 | -0.001810372 | 0.4701214 | 0.02748012 | -0.003644321
[5 empty] | 0.05391505 | 0.02903918 | -0.003469721 |  | 0.1292637 | 0.02920464 | -0.002721029 | 0.3147026 | 0.02857932 | -0.001810372 | 0.4723917 | 0.02826527 | -0.003644321
[5 empty] | 0.05430313 | 0.02984583 | -0.003469721 |  | 0.1299929 | 0.03001588 | -0.002721029 | 0.3163618 | 0.02937319 | -0.001810372 | 0.474371 | 0.02905041 | -0.003644321
[5 empty] | 0.05467662 | 0.03065247 | -0.003469374 |  | 0.1307012 | 0.03082712 | -0.002721029 | 0.3178895 | 0.03016707 | -0.002069908 | 0.476424 | 0.02983556 | -0.003645879
[5 empty] | 0.05505885 | 0.03145912 | -0.003600052 |  | 0.1314254 | 0.03163836 | -0.003054291 | 0.3195658 | 0.03096094 | -0.002069908 | 0.4785552 | 0.03062071 | -0.003645879
[5 empty] | 0.05543373 | 0.03226576 | -0.003599692 |  | 0.1320938 | 0.0324496 | -0.003054291 | 0.3211094 | 0.03175481 | -0.002069908 | 0.480477 | 0.03140585 | -0.003645879
[5 empty] | 0.05578491 | 0.0330724 | -0.003598972 |  | 0.1327248 | 0.03326084 | -0.003054291 | 0.3225659 | 0.03254868 | -0.002069908 | 0.4821915 | 0.032191 | -0.003645879
[5 empty] | 0.0561359 | 0.03387905 | -0.003598972 |  | 0.1333557 | 0.03407208 | -0.003054291 | 0.324124 | 0.03334255 | -0.002069908 | 0.484068 | 0.03297614 | -0.003645879
[5 empty] | 0.05646226 | 0.03468569 | -0.003717085 |  | 0.133987 | 0.03488332 | -0.003397618 | 0.3254516 | 0.03413642 | -0.002387046 | 0.4857435 | 0.03376129 | -0.003647753
[5 empty] | 0.05682014 | 0.03549234 | -0.003717829 |  | 0.1345645 | 0.03569456 | -0.003397618 | 0.3267847 | 0.03493029 | -0.002387046 | 0.4875891 | 0.03454644 | -0.003647753
[5 empty] | 0.0571283 | 0.03629898 | -0.003717457 |  | 0.1351437 | 0.0365058 | -0.003397618 | 0.3282189 | 0.03572416 | -0.002387046 | 0.4890922 | 0.03533158 | -0.003647753
[5 empty] | 0.05745943 | 0.03710562 | -0.003717829 |  | 0.135707 | 0.03731704 | -0.003397618 | 0.3294191 | 0.03651803 | -0.002387046 | 0.4907726 | 0.03611673 | -0.003647753
[5 empty] | 0.05774793 | 0.03791227 | -0.003818766 |  | 0.136255 | 0.03812828 | -0.003717432 | 0.3307196 | 0.0373119 | -0.002733331 | 0.4924868 | 0.03690188 | -0.003650665
[5 empty] | 0.05804245 | 0.03871891 | -0.003818002 |  | 0.1367697 | 0.03893952 | -0.003717432 | 0.3319283 | 0.03810577 | -0.002733331 | 0.4939408 | 0.03768702 | -0.003650665
[5 empty] | 0.05831805 | 0.03952556 | -0.003818766 |  | 0.1373263 | 0.03975076 | -0.003717432 | 0.3331407 | 0.03889964 | -0.002733331 | 0.4954348 | 0.03847217 | -0.003650665
[5 empty] | 0.05859085 | 0.0403322 | -0.003818384 |  | 0.1378322 | 0.040562 | -0.003717432 | 0.3342599 | 0.03969351 | -0.002733331 | 0.4969727 | 0.03925731 | -0.003650665
[5 empty] | 0.05886056 | 0.04113884 | -0.003898587 |  | 0.1383253 | 0.04137324 | -0.003979742 | 0.3353818 | 0.04048738 | -0.003083811 | 0.4983335 | 0.04004246 | -0.003653515
[5 empty] | 0.05910189 | 0.04194549 | -0.003898197 |  | 0.1387873 | 0.04218448 | -0.003979742 | 0.336409 | 0.04128125 | -0.003083811 | 0.4998198 | 0.04082761 | -0.003653515
[5 empty] | 0.05935613 | 0.04275213 | -0.003898587 |  | 0.1392756 | 0.04299572 | -0.003979742 | 0.3372918 | 0.04207512 | -0.003083811 | 0.5009849 | 0.04161275 | -0.003653515
[5 empty] | 0.05956446 | 0.04355877 | -0.003897418 |  | 0.139753 | 0.04380696 | -0.003979742 | 0.3382731 | 0.04286899 | -0.003083811 | 0.5024327 | 0.0423979 | -0.003653515
[5 empty] | 0.05980187 | 0.04436542 | -0.003953823 |  | 0.1402011 | 0.0446182 | -0.00415006 | 0.3390598 | 0.04366286 | -0.003408136 | 0.5037156 | 0.04318305 | -0.003658854
[5 empty] | 0.05999251 | 0.04517206 | -0.003953823 |  | 0.1406396 | 0.04542944 | -0.00415006 | 0.3398955 | 0.04445673 | -0.003408136 | 0.5052138 | 0.04396819 | -0.003658854
[5 empty] | 0.0601611 | 0.04597871 | -0.003953823 |  | 0.1410691 | 0.04624068 | -0.00415006 | 0.3406818 | 0.0452506 | -0.003408136 | 0.5064024 | 0.04475334 | -0.003658854
[5 empty] | 0.0603326 | 0.04678535 | -0.003953428 |  | 0.1414519 | 0.04705192 | -0.00415006 | 0.3414674 | 0.04604447 | -0.003408136 | 0.5078892 | 0.04553848 | -0.003658854
[5 empty] | 0.06050677 | 0.04759199 | -0.003981044 |  | 0.141865 | 0.04786316 | -0.004198034 | 0.3422026 | 0.04683834 | -0.003682716 | 0.5092997 | 0.04632363 | -0.003663385
[5 empty] | 0.06064936 | 0.04839864 | -0.003981044 |  | 0.1422528 | 0.0486744 | -0.004198034 | 0.342739 | 0.04763221 | -0.003682716 | 0.5104086 | 0.04710878 | -0.003663385
[5 empty] | 0.06076844 | 0.04920528 | -0.003980646 |  | 0.142657 | 0.04948564 | -0.004198034 | 0.3434702 | 0.04842608 | -0.003682716 | 0.5119032 | 0.04789392 | -0.003663385
[5 empty] | 0.06088423 | 0.05001193 | -0.003981442 |  | 0.1431164 | 0.05029688 | -0.004198034 | 0.3439024 | 0.04921995 | -0.003682716 | 0.5131784 | 0.04867907 | -0.003663385
[5 empty] | 0.06099609 | 0.05081857 | -0.003960446 |  | 0.1434957 | 0.05110812 | -0.004116534 | 0.3444793 | 0.05001382 | -0.003877704 | 0.5146185 | 0.04946422 | -0.003669298
[5 empty] | 0.06111296 | 0.05162521 | -0.003960842 |  | 0.1438525 | 0.05191936 | -0.004116534 | 0.344805 | 0.05080769 | -0.003877704 | 0.515998 | 0.05024936 | -0.003669298
[5 empty] | 0.06122643 | 0.05243186 | -0.003960842 |  | 0.1442447 | 0.0527306 | -0.004116534 | 0.3451259 | 0.05160156 | -0.003877704 | 0.5173964 | 0.05103451 | -0.003669298
[5 empty] | 0.06131948 | 0.0532385 | -0.003960842 |  | 0.1446529 | 0.05354184 | -0.004116534 | 0.3455903 | 0.05239543 | -0.003877704 | 0.518817 | 0.05181966 | -0.003669298
[5 empty] | 0.06141786 | 0.05404515 | -0.00386359 |  | 0.1450771 | 0.05435308 | -0.003930473 | 0.3458602 | 0.0531893 | -0.003978641 | 0.5201093 | 0.0526048 | -0.003675487
[5 empty] | 0.06150456 | 0.05485179 | -0.003863203 |  | 0.1454587 | 0.05516432 | -0.003930473 | 0.3460626 | 0.05398317 | -0.003978641 | 0.5216614 | 0.05338995 | -0.003675487
[5 empty] | 0.06161399 | 0.05565843 | -0.003862817 |  | 0.145797 | 0.05597556 | -0.003930473 | 0.3463493 | 0.05477704 | -0.003978641 | 0.5233233 | 0.05417509 | -0.003675487
[5 empty] | 0.06169478 | 0.05646508 | -0.003862817 |  | 0.14619 | 0.0567868 | -0.003930473 | 0.3464728 | 0.05557091 | -0.00405678 | 0.5247912 | 0.05496024 | -0.003675487
[5 empty] | 0.06178137 | 0.05727172 | -0.003705363 |  | 0.1465394 | 0.05759804 | -0.003664493 | 0.3466325 | 0.05636478 | -0.00405678 | 0.5263011 | 0.05574539 | -0.003702124
[5 empty] | 0.06185666 | 0.05807837 | -0.003704622 |  | 0.1469236 | 0.05840928 | -0.003664493 | 0.3469286 | 0.05715865 | -0.00405678 | 0.5278493 | 0.05653053 | -0.003702124
[5 empty] | 0.06195521 | 0.05888501 | -0.003705363 |  | 0.147244 | 0.05922052 | -0.003664493 | 0.3471633 | 0.05795252 | -0.00405678 | 0.5295095 | 0.05731568 | -0.003702124
[5 empty] | 0.06202544 | 0.05969165 | -0.003500657 |  | 0.1476187 | 0.06003176 | -0.003664493 | 0.3472877 | 0.05874639 | -0.00405678 | 0.5314344 | 0.05810083 | -0.003702124
[5 empty] | 0.06209328 | 0.0604983 | -0.003501007 |  | 0.1479687 | 0.060843 | -0.003341683 | 0.3475013 | 0.05954026 | -0.004129029 | 0.5329951 | 0.05888597 | -0.003802988
[5 empty] | 0.06217614 | 0.06130494 | -0.003499957 |  | 0.1482937 | 0.06165424 | -0.003341683 | 0.3476061 | 0.06033413 | -0.004129029 | 0.5348127 | 0.05967112 | -0.003802988
[5 empty] | 0.0622309 | 0.06211159 | -0.003501007 |  | 0.148633 | 0.06246548 | -0.003341683 | 0.3476526 | 0.061128 | -0.004129029 | 0.5365701 | 0.06045626 | -0.003802988
[5 empty] | 0.06230091 | 0.06291823 | -0.003501007 |  | 0.1489668 | 0.06327672 | -0.003341683 | 0.3478406 | 0.06192187 | -0.004129029 | 0.5382627 | 0.06124141 | -0.003802988
[5 empty] | 0.06238629 | 0.06372487 | -0.003271706 |  | 0.1493547 | 0.06408796 | -0.002985397 | 0.3479222 | 0.06271574 | -0.004195055 | 0.5401228 | 0.06202656 | -0.003963174
[5 empty] | 0.06244386 | 0.06453152 | -0.003271379 |  | 0.149677 | 0.0648992 | -0.002985397 | 0.3481969 | 0.06350961 | -0.004195055 | 0.5419891 | 0.0628117 | -0.003963174
[5 empty] | 0.06251703 | 0.06533816 | -0.003272033 |  | 0.1499531 | 0.06571044 | -0.002985397 | 0.3481675 | 0.06430348 | -0.004195055 | 0.5437782 | 0.06359685 | -0.003963174
[5 empty] | 0.06256255 | 0.06614481 | -0.003035508 |  | 0.150263 | 0.06652168 | -0.002985397 | 0.3483329 | 0.06509735 | -0.004195055 | 0.5455648 | 0.064382 | -0.003963174
[5 empty] | 0.06263258 | 0.06695145 | -0.003034597 |  | 0.1505664 | 0.06733292 | -0.002621917 | 0.3483949 | 0.06589122 | -0.004254582 | 0.5471059 | 0.06516714 | -0.00416253
[5 empty] | 0.06270991 | 0.06775809 | -0.003035508 |  | 0.1508632 | 0.06814416 | -0.002621917 | 0.348504 | 0.06668509 | -0.004254582 | 0.548955 | 0.06595229 | -0.00416253
[5 empty] | 0.06274245 | 0.06856474 | -0.003035204 |  | 0.1511532 | 0.0689554 | -0.002621917 | 0.348611 | 0.06747896 | -0.004254582 | 0.5507097 | 0.06673743 | -0.00416253
[5 empty] | 0.06280859 | 0.06937138 | -0.003035508 |  | 0.1514362 | 0.06976664 | -0.002621917 | 0.3488166 | 0.06827283 | -0.004254582 | 0.5525259 | 0.06752258 | -0.00438284
[5 empty] | 0.06285621 | 0.07017803 | -0.002809047 |  | 0.1517524 | 0.07057788 | -0.002272744 | 0.348972 | 0.0690667 | -0.004304791 | 0.5543197 | 0.06830773 | -0.00438284
[5 empty] | 0.06292898 | 0.07098467 | -0.002809609 |  | 0.152021 | 0.07138912 | -0.002272744 | 0.3489781 | 0.06986057 | -0.004304791 | 0.5559258 | 0.06909287 | -0.00438284
[5 empty] | 0.06298345 | 0.07179131 | -0.002809047 |  | 0.1522619 | 0.07220036 | -0.002272744 | 0.3490852 | 0.07065444 | -0.004304791 | 0.5574198 | 0.06987802 | -0.00438284
[5 empty] | 0.06304587 | 0.07259796 | -0.002809047 |  | 0.1525355 | 0.0730116 | -0.002272744 | 0.3491943 | 0.07144831 | -0.004346262 | 0.5590399 | 0.07066317 | -0.00438284
[5 empty] | 0.06309016 | 0.0734046 | -0.002612514 |  | 0.1527608 | 0.07382284 | -0.001963013 | 0.3494062 | 0.07224218 | -0.004346262 | 0.5608641 | 0.07144831 | -0.00460606
[5 empty] | 0.06313387 | 0.07421125 | -0.002612776 |  | 0.152978 | 0.07463408 | -0.001963013 | 0.3493721 | 0.07303605 | -0.004346262 | 0.5622399 | 0.07223346 | -0.00460606
[5 empty] | 0.06320334 | 0.07501789 | -0.002612253 |  | 0.1532479 | 0.07544532 | -0.001963013 | 0.3496421 | 0.07382992 | -0.004346262 | 0.5636491 | 0.0730186 | -0.00460606
[5 empty] | 0.06325498 | 0.07582453 | -0.002612776 |  | 0.1534485 | 0.07625656 | -0.001963013 | 0.3496177 | 0.07462379 | -0.004346262 | 0.5652511 | 0.07380375 | -0.00481239
[5 empty] | 0.06329762 | 0.07663118 | -0.002462895 |  | 0.1536608 | 0.0770678 | -0.001715552 | 0.3497493 | 0.07541766 | -0.004376136 | 0.5664716 | 0.0745889 | -0.00481239
[5 empty] | 0.06333135 | 0.07743782 | -0.002462895 |  | 0.1538847 | 0.07787904 | -0.001715552 | 0.3500378 | 0.07621153 | -0.004376136 | 0.5680409 | 0.07537404 | -0.00481239
[5 empty] | 0.06339132 | 0.07824447 | -0.002462895 |  | 0.1540386 | 0.07869028 | -0.001715552 | 0.350084 | 0.0770054 | -0.004376136 | 0.5691376 | 0.07615919 | -0.00481239
[5 empty] | 0.06343382 | 0.07905111 | -0.002462895 |  | 0.1542446 | 0.07950152 | -0.001715552 | 0.3503389 | 0.07779927 | -0.004376136 | 0.5704123 | 0.07694434 | -0.00481239
[5 empty] | 0.06351159 | 0.07985775 | -0.002377689 |  | 0.1544413 | 0.08031276 | -0.001555318 | 0.3504531 | 0.07859314 | -0.004394588 | 0.5713688 | 0.07772948 | -0.00498186
[5 empty] | 0.06353699 | 0.0806644 | -0.002377451 |  | 0.1546082 | 0.081124 | -0.001555318 | 0.3505273 | 0.07938701 | -0.004394588 | 0.572578 | 0.07851463 | -0.00498186
[5 empty] | 0.06359789 | 0.08147104 | -0.002377214 |  | 0.154704 | 0.08193524 | -0.001555318 | 0.3507627 | 0.08018088 | -0.004394588 | 0.5734606 | 0.07929978 | -0.00498186
[5 empty] | 0.06366809 | 0.08227769 | -0.002377451 |  | 0.1548923 | 0.08274648 | -0.001555318 | 0.35101 | 0.08097475 | -0.004394588 | 0.5743412 | 0.08008492 | -0.00498186
[5 empty] | 0.06370369 | 0.08308433 | -0.002356409 |  | 0.1549887 | 0.08355772 | -0.001504913 | 0.3511697 | 0.08176862 | -0.004399302 | 0.5752162 | 0.08087007 | -0.00509746
[5 empty] | 0.0637574 | 0.08389097 | -0.002356409 |  | 0.1551164 | 0.08436896 | -0.001504913 | 0.3513447 | 0.08256249 | -0.004399302 | 0.5758338 | 0.08165521 | -0.00509746
[5 empty] | 0.06381157 | 0.08469762 | -0.002356645 |  | 0.1553001 | 0.0851802 | -0.001504913 | 0.3517036 | 0.08335636 | -0.004399302 | 0.5763549 | 0.08244036 | -0.00509746
[5 empty] | 0.06387497 | 0.08550426 | -0.002356645 |  | 0.1553971 | 0.08599144 | -0.001504913 | 0.3520486 | 0.08415023 | -0.004399302 | 0.5771062 | 0.08322551 | -0.00509746
[5 empty] | 0.06392994 | 0.08631091 | -0.002344052 |  | 0.1554693 | 0.08680268 | -0.001519398 | 0.3522771 | 0.0849441 | -0.004357255 | 0.577505 | 0.08401065 | -0.005138215
[5 empty] | 0.06397639 | 0.08711755 | -0.002343818 |  | 0.1556402 | 0.08761392 | -0.001519398 | 0.3526886 | 0.08573797 | -0.004357255 | 0.5777127 | 0.0847958 | -0.005138215
[5 empty] | 0.06404959 | 0.08792419 | -0.002343818 |  | 0.1557453 | 0.08842516 | -0.001519398 | 0.3530299 | 0.08653184 | -0.004357255 | 0.5778661 | 0.08558095 | -0.005138215
[5 empty] | 0.06407884 | 0.08873084 | -0.002335382 |  | 0.1558056 | 0.0892364 | -0.001519398 | 0.35345 | 0.08732571 | -0.004249545 | 0.578172 | 0.08636609 | -0.005138215
[5 empty] | 0.06416126 | 0.08953748 | -0.002334681 |  | 0.1558827 | 0.09004764 | -0.00155602 | 0.3538966 | 0.08811958 | -0.004249545 | 0.5782171 | 0.08715124 | -0.005093706
[5 empty] | 0.06420844 | 0.09034413 | -0.002335382 |  | 0.1559975 | 0.09085888 | -0.00155602 | 0.3543174 | 0.08891345 | -0.004249545 | 0.5784987 | 0.08793638 | -0.005093706
[5 empty] | 0.06425567 | 0.09115077 | -0.002335148 |  | 0.1560678 | 0.09167012 | -0.00155602 | 0.3549627 | 0.08970733 | -0.004249545 | 0.578769 | 0.08872153 | -0.005093706
[5 empty] | 0.0643206 | 0.09195741 | -0.002335382 |  | 0.1561555 | 0.09248136 | -0.00155602 | 0.3554776 | 0.0905012 | -0.004249545 | 0.5787798 | 0.08950668 | -0.004973426
[5 empty] | 0.06436777 | 0.09276406 | -0.002326917 |  | 0.1562608 | 0.0932926 | -0.001609627 | 0.3560113 | 0.09129507 | -0.004088985 | 0.579029 | 0.09029182 | -0.004973426
[5 empty] | 0.06443257 | 0.0935707 | -0.002327382 |  | 0.1563221 | 0.09410384 | -0.001609627 | 0.3564101 | 0.09208894 | -0.004088985 | 0.5791855 | 0.09107697 | -0.004973426
[5 empty] | 0.06447061 | 0.09437735 | -0.002327382 |  | 0.1564427 | 0.09491508 | -0.001609627 | 0.3570771 | 0.09288281 | -0.004088985 | 0.5792498 | 0.09186212 | -0.004973426
[5 empty] | 0.06454393 | 0.09518399 | -0.002321247 |  | 0.1564781 | 0.09572632 | -0.001609627 | 0.3577067 | 0.09367668 | -0.004088985 | 0.5796373 | 0.09264726 | -0.004973426
[5 empty] | 0.06458149 | 0.09599063 | -0.002320783 |  | 0.1566145 | 0.09653756 | -0.001677238 | 0.3581444 | 0.09447055 | -0.003888256 | 0.5796018 | 0.09343241 | -0.004788012
[5 empty] | 0.06464539 | 0.09679728 | -0.002321247 |  | 0.1566248 | 0.0973488 | -0.001677238 | 0.3587946 | 0.09526442 | -0.003888256 | 0.5797246 | 0.09421755 | -0.004788012
[5 empty] | 0.06470005 | 0.09760392 | -0.002321479 |  | 0.1567158 | 0.09816004 | -0.001677238 | 0.3593504 | 0.09605829 | -0.003888256 | 0.5798404 | 0.0950027 | -0.004788012
[5 empty] | 0.0647454 | 0.09841057 | -0.002321479 |  | 0.1567842 | 0.09897128 | -0.001677238 | 0.3601156 | 0.09685216 | -0.003888256 | 0.5799496 | 0.09578785 | -0.004788012
[5 empty] | 0.064817 | 0.09921721 | -0.002315372 |  | 0.1568716 | 0.09978252 | -0.001753919 | 0.3607316 | 0.09764603 | -0.003658681 | 0.5801358 | 0.09657299 | -0.004551149
[5 empty] | 0.06486137 | 0.1000239 | -0.002315835 |  | 0.1569162 | 0.1005938 | -0.001753919 | 0.361247 | 0.0984399 | -0.003658681 | 0.5801505 | 0.09735814 | -0.004551149
[5 empty] | 0.06491408 | 0.1008305 | -0.002315835 |  | 0.1570008 | 0.101405 | -0.001753919 | 0.3618131 | 0.09923377 | -0.003658681 | 0.5802433 | 0.09814329 | -0.004551149
[5 empty] | 0.06496618 | 0.1016371 | -0.002311628 |  | 0.1570635 | 0.1022162 | -0.001753919 | 0.3625819 | 0.1000276 | -0.003658681 | 0.5804147 | 0.09892843 | -0.004551149
[5 empty] | 0.06501761 | 0.1024438 | -0.002311628 |  | 0.1571252 | 0.1030275 | -0.001837307 | 0.3631417 | 0.1008215 | -0.003409505 | 0.5803332 | 0.09971358 | -0.004274218
[5 empty] | 0.06507725 | 0.1032504 | -0.002311628 |  | 0.1571447 | 0.1038387 | -0.001837307 | 0.363644 | 0.1016154 | -0.003409505 | 0.5806635 | 0.1004987 | -0.004274218
[5 empty] | 0.06513613 | 0.1040571 | -0.002312322 |  | 0.157267 | 0.10465 | -0.001837307 | 0.364344 | 0.1024092 | -0.003409505 | 0.580742 | 0.1012839 | -0.004274218
[5 empty] | 0.06516737 | 0.1048637 | -0.002312091 |  | 0.1572852 | 0.1054612 | -0.001837307 | 0.3648284 | 0.1032031 | -0.003154677 | 0.580652 | 0.102069 | -0.004274218
[5 empty] | 0.06520667 | 0.1056704 | -0.002307719 |  | 0.1573238 | 0.1062724 | -0.001922258 | 0.3654039 | 0.103997 | -0.003154677 | 0.5806434 | 0.1028542 | -0.003973335
[5 empty] | 0.06527188 | 0.106477 | -0.002307488 |  | 0.1574451 | 0.1070837 | -0.001922258 | 0.3661206 | 0.1047909 | -0.003154677 | 0.5808829 | 0.1036393 | -0.003973335
[5 empty] | 0.06532718 | 0.1072836 | -0.002307488 |  | 0.1575042 | 0.1078949 | -0.001922258 | 0.3666154 | 0.1055847 | -0.003154677 | 0.5809555 | 0.1044245 | -0.003973335
[5 empty] | 0.06535458 | 0.1080903 | -0.00230795 |  | 0.1575012 | 0.1087062 | -0.001922258 | 0.3670409 | 0.1063786 | -0.003154677 | 0.580945 | 0.1052096 | -0.003657412
[5 empty] | 0.06540777 | 0.1088969 | -0.002304353 |  | 0.157623 | 0.1095174 | -0.002005001 | 0.3677057 | 0.1071725 | -0.002904251 | 0.5809349 | 0.1059947 | -0.003657412
[5 empty] | 0.06543293 | 0.1097036 | -0.002303893 |  | 0.157683 | 0.1103286 | -0.002005001 | 0.3680904 | 0.1079663 | -0.002904251 | 0.5811751 | 0.1067799 | -0.003657412
[5 empty] | 0.06550176 | 0.1105102 | -0.002303893 |  | 0.1577021 | 0.1111399 | -0.002005001 | 0.3686072 | 0.1087602 | -0.002904251 | 0.5813337 | 0.107565 | -0.003657412
[5 empty] | 0.06552449 | 0.1113169 | -0.002298554 |  | 0.1577428 | 0.1119511 | -0.002005001 | 0.3689953 | 0.1095541 | -0.002904251 | 0.5811619 | 0.1083502 | -0.003657412
[5 empty] | 0.06558184 | 0.1121235 | -0.002299014 |  | 0.1578675 | 0.1127624 | -0.0020818 | 0.3694081 | 0.1103479 | -0.002669742 | 0.581242 | 0.1091353 | -0.003342162
[5 empty] | 0.06560193 | 0.1129302 | -0.002298784 |  | 0.1578895 | 0.1135736 | -0.0020818 | 0.3698959 | 0.1111418 | -0.002669742 | 0.5815746 | 0.1099205 | -0.003342162
[5 empty] | 0.06564757 | 0.1137368 | -0.002298554 |  | 0.1579543 | 0.1143848 | -0.0020818 | 0.370093 | 0.1119357 | -0.002669742 | 0.5814121 | 0.1107056 | -0.003342162
[5 empty] | 0.06568279 | 0.1145434 | -0.002298554 |  | 0.1580622 | 0.1151961 | -0.0020818 | 0.3705173 | 0.1127296 | -0.002669742 | 0.5816695 | 0.1114908 | -0.003342162
[5 empty] | 0.06571651 | 0.1153501 | -0.002294016 |  | 0.1581301 | 0.1160073 | -0.002149166 | 0.3707508 | 0.1135234 | -0.002463392 | 0.581599 | 0.1122759 | -0.003037447
[5 empty] | 0.06573069 | 0.1161567 | -0.002293328 |  | 0.158179 | 0.1168186 | -0.002149166 | 0.3711039 | 0.1143173 | -0.002463392 | 0.5818664 | 0.1130611 | -0.003037447
[5 empty] | 0.06577026 | 0.1169634 | -0.002293328 |  | 0.158209 | 0.1176298 | -0.002149166 | 0.371158 | 0.1151112 | -0.002463392 | 0.5820565 | 0.1138462 | -0.003037447
[5 empty] | 0.0658172 | 0.11777 | -0.002294016 |  | 0.1583036 | 0.118441 | -0.002149166 | 0.3713279 | 0.115905 | -0.002295611 | 0.5820034 | 0.1146314 | -0.003037447
[5 empty] | 0.06583542 | 0.1185767 | -0.002285705 |  | 0.1584213 | 0.1192523 | -0.002202553 | 0.3714555 | 0.1166989 | -0.002295611 | 0.5822899 | 0.1154165 | -0.002757934
[5 empty] | 0.0658609 | 0.1193833 | -0.002286162 |  | 0.158479 | 0.1200635 | -0.002202553 | 0.3716301 | 0.1174928 | -0.002295611 | 0.582251 | 0.1162017 | -0.002757934
[5 empty] | 0.06588457 | 0.12019 | -0.002285933 |  | 0.1585184 | 0.1208748 | -0.002202553 | 0.3717325 | 0.1182866 | -0.002295611 | 0.5823033 | 0.1169868 | -0.002757934
[5 empty] | 0.06590638 | 0.1209966 | -0.002285933 |  | 0.158644 | 0.121686 | -0.002202553 | 0.3716728 | 0.1190805 | -0.002295611 | 0.5825305 | 0.1177719 | -0.002757934
[5 empty] | 0.06591727 | 0.1218032 | -0.002276842 |  | 0.1587099 | 0.1224972 | -0.002238024 | 0.3715246 | 0.1198744 | -0.002166693 | 0.5828501 | 0.1185571 | -0.002516118
[5 empty] | 0.06592619 | 0.1226099 | -0.002276615 |  | 0.158779 | 0.1233085 | -0.002238024 | 0.3714973 | 0.1206683 | -0.002166693 | 0.5827628 | 0.1193422 | -0.002516118
[5 empty] | 0.06596016 | 0.1234165 | -0.002277298 |  | 0.1588722 | 0.1241197 | -0.002238024 | 0.3713303 | 0.1214621 | -0.002166693 | 0.5830188 | 0.1201274 | -0.002516118
[5 empty] | 0.06596501 | 0.1242232 | -0.002276615 |  | 0.1590106 | 0.124931 | -0.002238024 | 0.371337 | 0.122256 | -0.002166693 | 0.5833687 | 0.1209125 | -0.002516118
[5 empty] | 0.06597676 | 0.1250298 | -0.002266288 |  | 0.1591108 | 0.1257422 | -0.002252779 | 0.3711005 | 0.1230499 | -0.002042162 | 0.5833966 | 0.1216977 | -0.002323152
[5 empty] | 0.06597733 | 0.1258365 | -0.002265835 |  | 0.1592266 | 0.1265534 | -0.002252779 | 0.370934 | 0.1238437 | -0.002042162 | 0.5837695 | 0.1224828 | -0.002323152
[5 empty] | 0.0659847 | 0.1266431 | -0.002265608 |  | 0.1593226 | 0.1273647 | -0.002252779 | 0.3706814 | 0.1246376 | -0.002042162 | 0.5838212 | 0.123268 | -0.002323152
[5 empty] | 0.06600214 | 0.1274497 | -0.002265835 |  | 0.1594338 | 0.1281759 | -0.002252779 | 0.370239 | 0.1254315 | -0.002042162 | 0.5840336 | 0.1240531 | -0.002323152
[5 empty] | 0.0660016 | 0.1282564 | -0.002251678 |  | 0.1595693 | 0.1289872 | -0.002244612 | 0.3700755 | 0.1262254 | -0.001921986 | 0.5843265 | 0.1248383 | -0.002184036
[5 empty] | 0.06601936 | 0.129063 | -0.002251453 |  | 0.159666 | 0.1297984 | -0.002244612 | 0.369619 | 0.1270192 | -0.001921986 | 0.5848301 | 0.1256234 | -0.002184036
[5 empty] | 0.06599795 | 0.1298697 | -0.002251678 |  | 0.159745 | 0.1306096 | -0.002244612 | 0.3692857 | 0.1278131 | -0.001921986 | 0.5852283 | 0.1264086 | -0.002184036
[5 empty] | 0.06598001 | 0.1306763 | -0.002251228 |  | 0.1598901 | 0.1314209 | -0.002244612 | 0.3687644 | 0.128607 | -0.001921986 | 0.5854356 | 0.1271937 | -0.002184036
[5 empty] | 0.06593886 | 0.131483 | -0.002217074 |  | 0.1600382 | 0.1322321 | -0.002217553 | 0.3683668 | 0.1294008 | -0.001805036 | 0.5861188 | 0.1279788 | -0.002055718
[5 empty] | 0.06588391 | 0.1322896 | -0.002217074 |  | 0.1601263 | 0.1330434 | -0.002217553 | 0.3679374 | 0.1301947 | -0.001805036 | 0.5867752 | 0.128764 | -0.002055718
[5 empty] | 0.06578854 | 0.1330963 | -0.00221663 |  | 0.1602805 | 0.1338546 | -0.002217553 | 0.3674765 | 0.1309886 | -0.001805036 | 0.5874032 | 0.1295491 | -0.002055718
[5 empty] | 0.0657162 | 0.1339029 | -0.002216852 |  | 0.1603954 | 0.1346658 | -0.002217553 | 0.3668811 | 0.1317824 | -0.001805036 | 0.5878333 | 0.1303343 | -0.002055718
[5 empty] | 0.06563121 | 0.1347095 | -0.002152865 |  | 0.1605764 | 0.1354771 | -0.002172739 | 0.3662551 | 0.1325763 | -0.001693981 | 0.5885666 | 0.1311194 | -0.001932363
[5 empty] | 0.06551602 | 0.1355162 | -0.002152865 |  | 0.1606759 | 0.1362883 | -0.002172739 | 0.3656504 | 0.1333702 | -0.001693981 | 0.5893502 | 0.1319046 | -0.001932363
[5 empty] | 0.06538902 | 0.1363228 | -0.002152434 |  | 0.1608202 | 0.1370996 | -0.002172739 | 0.3649642 | 0.1341641 | -0.001693981 | 0.5902668 | 0.1326897 | -0.001932363
[5 empty] | 0.06526849 | 0.1371295 | -0.00215308 |  | 0.1609884 | 0.1379108 | -0.002172739 | 0.3642998 | 0.1349579 | -0.001693981 | 0.5911467 | 0.1334749 | -0.001932363
[5 empty] | 0.06513687 | 0.1379361 | -0.002062775 |  | 0.1611591 | 0.138722 | -0.002111934 | 0.3637087 | 0.1357518 | -0.001587356 | 0.5922408 | 0.13426 | -0.001815295
[5 empty] | 0.06496778 | 0.1387428 | -0.002062775 |  | 0.1612902 | 0.1395333 | -0.002111934 | 0.3628831 | 0.1365457 | -0.001587356 | 0.5929579 | 0.1350452 | -0.001815295
[5 empty] | 0.06482411 | 0.1395494 | -0.002062568 |  | 0.1614661 | 0.1403445 | -0.002111934 | 0.3621315 | 0.1373395 | -0.001587356 | 0.5940547 | 0.1358303 | -0.001815295
[5 empty] | 0.06465269 | 0.1403561 | -0.001950525 |  | 0.1616021 | 0.1411558 | -0.002111934 | 0.3615048 | 0.1381334 | -0.001587356 | 0.5952772 | 0.1366155 | -0.001815295
[5 empty] | 0.06445404 | 0.1411627 | -0.001950525 |  | 0.1617404 | 0.141967 | -0.002036207 | 0.3606964 | 0.1389273 | -0.001487472 | 0.5962859 | 0.1374006 | -0.001704992
[5 empty] | 0.06426406 | 0.1419693 | -0.001950525 |  | 0.1619446 | 0.1427782 | -0.002036207 | 0.3597583 | 0.1397211 | -0.001487472 | 0.5972475 | 0.1381857 | -0.001704992
[5 empty] | 0.06406535 | 0.142776 | -0.00195111 |  | 0.1621087 | 0.1435895 | -0.002036207 | 0.3588948 | 0.140515 | -0.001487472 | 0.5986693 | 0.1389709 | -0.001704992
[5 empty] | 0.06388476 | 0.1435826 | -0.001950525 |  | 0.1622326 | 0.1444007 | -0.002036207 | 0.3579535 | 0.1413089 | -0.001487472 | 0.5998717 | 0.139756 | -0.001704992
[5 empty] | 0.06366973 | 0.1443893 | -0.001820381 |  | 0.1624223 | 0.145212 | -0.001945832 | 0.3570362 | 0.1421028 | -0.001394287 | 0.6011074 | 0.1405412 | -0.001604221
[5 empty] | 0.06343838 | 0.1451959 | -0.001820927 |  | 0.1625716 | 0.1460232 | -0.001945832 | 0.3562442 | 0.1428966 | -0.001394287 | 0.6022044 | 0.1413263 | -0.001604221
[5 empty] | 0.06320867 | 0.1460026 | -0.001820745 |  | 0.162808 | 0.1468344 | -0.001945832 | 0.3552235 | 0.1436905 | -0.001394287 | 0.6034163 | 0.1421115 | -0.001604221
[5 empty] | 0.06296346 | 0.1468092 | -0.001820927 |  | 0.1629399 | 0.1476457 | -0.001945832 | 0.3541267 | 0.1444844 | -0.001394287 | 0.6048276 | 0.1428966 | -0.001604221
[5 empty] | 0.06272932 | 0.1476158 | -0.001675094 |  | 0.1631377 | 0.1484569 | -0.001842337 | 0.3532061 | 0.1452782 | -0.001308049 | 0.6061805 | 0.1436818 | -0.001513018
[5 empty] | 0.0624718 | 0.1484225 | -0.001675262 |  | 0.1632734 | 0.1492682 | -0.001842337 | 0.3521093 | 0.1460721 | -0.001308049 | 0.6076446 | 0.1444669 | -0.001513018
[5 empty] | 0.06221738 | 0.1492291 | -0.001675094 |  | 0.1634535 | 0.1500794 | -0.001842337 | 0.3509878 | 0.146866 | -0.001308049 | 0.6088753 | 0.1452521 | -0.001513018
[5 empty] | 0.06194914 | 0.1500358 | -0.001674927 |  | 0.1636994 | 0.1508906 | -0.001842337 | 0.350042 | 0.1476598 | -0.001230328 | 0.6104719 | 0.1460372 | -0.001513018
[5 empty] | 0.06168472 | 0.1508424 | -0.001519073 |  | 0.1638616 | 0.1517019 | -0.001727002 | 0.3489217 | 0.1484537 | -0.001230328 | 0.6118313 | 0.1468224 | -0.001433991
[5 empty] | 0.06141588 | 0.1516491 | -0.001519225 |  | 0.1640254 | 0.1525131 | -0.001727002 | 0.347678 | 0.1492476 | -0.001230328 | 0.6134686 | 0.1476075 | -0.001433991
[5 empty] | 0.06114301 | 0.1524557 | -0.001518769 |  | 0.164255 | 0.1533244 | -0.001727002 | 0.3466098 | 0.1500415 | -0.001230328 | 0.6146918 | 0.1483926 | -0.001433991
[5 empty] | 0.06086649 | 0.1532624 | -0.001355391 |  | 0.1644004 | 0.1541356 | -0.001727002 | 0.3454189 | 0.1508353 | -0.001230328 | 0.61645 | 0.1491778 | -0.001367319
[5 empty] | 0.0605952 | 0.154069 | -0.001355256 |  | 0.164633 | 0.1549468 | -0.001600574 | 0.3442051 | 0.1516292 | -0.001160858 | 0.6178765 | 0.1499629 | -0.001367319
[5 empty] | 0.06032945 | 0.1548756 | -0.001354985 |  | 0.1648027 | 0.1557581 | -0.001600574 | 0.3428701 | 0.1524231 | -0.001160858 | 0.6193158 | 0.1507481 | -0.001367319
[5 empty] | 0.06004426 | 0.1556823 | -0.001355391 |  | 0.1650166 | 0.1565693 | -0.001600574 | 0.3416117 | 0.1532169 | -0.001160858 | 0.6209403 | 0.1515332 | -0.001367319
[5 empty] | 0.05974018 | 0.1564889 | -0.001355256 |  | 0.1651458 | 0.1573806 | -0.001600574 | 0.3403313 | 0.1540108 | -0.001160858 | 0.622575 | 0.1523184 | -0.001367319
[5 empty] | 0.0594429 | 0.1572956 | -0.001188218 |  | 0.1653407 | 0.1581918 | -0.001464052 | 0.3390294 | 0.1548047 | -0.001100997 | 0.6239562 | 0.1531035 | -0.00131509
[5 empty] | 0.05917773 | 0.1581022 | -0.001187981 |  | 0.1656014 | 0.159003 | -0.001464052 | 0.3376574 | 0.1555985 | -0.001100997 | 0.6256936 | 0.1538887 | -0.00131509
[5 empty] | 0.05886161 | 0.1589089 | -0.001187981 |  | 0.1657771 | 0.1598143 | -0.001464052 | 0.3363135 | 0.1563924 | -0.001100997 | 0.6269984 | 0.1546738 | -0.00131509
[5 empty] | 0.05857827 | 0.1597155 | -0.001062603 |  | 0.1659537 | 0.1606255 | -0.001356135 | 0.3349974 | 0.1571863 | -0.00106239 | 0.6286574 | 0.155459 | -0.001286599
[5 empty] | 0.05827823 | 0.1605222 | -0.00106239 |  | 0.1661745 | 0.1614368 | -0.001356135 | 0.333709 | 0.1579802 | -0.00106239 | 0.6303187 | 0.1562441 | -0.001286599