## 1
Общество с ограниченной ответственностью "Инженерная геология" (ООО "ИнжГео") | [10 empty] | Общество с ограниченной ответственностью "Инженерная геология" (ООО "ИнжГео")
Юр. адрес: 117279, г. Москва, ул. Миклухо-Маклая, 36 а, этаж 5, пом. XXIII к. 76-84 | [10 empty] | Юр. адрес: 117279, г. Москва, ул. Миклухо-Маклая, 36 а, этаж 5, пом. XXIII к. 76-84 | [8 empty] | нагр |  |  | X0 | Y0 | R |  | нагр |  |  |  | X0 | Y0 | R | нагр |  |  |  | X0 | Y0 | R |  | нагр |  |  |  | X0 | Y0 | R
Телефон/факс +7 (495) 132-30-00, Адрес электронной почты inbox@inj-geo.ru | [10 empty] | Телефон/факс +7 (495) 132-30-00, Адрес электронной почты inbox@inj-geo.ru | [12 empty] | 0 | [7 empty] | 0 | [6 empty] | 0 | [7 empty] | 0
[20 empty] | девиатор | [6 empty] | девиатор | [6 empty] | девиатор | [7 empty] | девиатор
Испытательная лаборатория ООО «ИнжГео» | [10 empty] | Испытательная лаборатория ООО «ИнжГео» | [8 empty] | x0 | Угол | X | Y |  |  |  | x0 |  | Угол | X | Y |  |  | x0 |  | Угол | X | Y |  |  |  | x0 |  | Угол | X | Y
Адрес места осуществления деятельности лаборатории: г. Москва, просп. Вернадского, д. 51, стр. 1 | [10 empty] | Адрес места осуществления деятельности лаборатории: г. Москва, просп. Вернадского, д. 51, стр. 1 | [9 empty] | 0 | [7 empty] | 0 | [6 empty] | 0 | [7 empty] | 0
Телефон +7(910)4557682, E-mail: slg85@mail.ru | [10 empty] | Телефон +7(910)4557682, E-mail: slg85@mail.ru | [9 empty] | 5 | [7 empty] | 5 | [6 empty] | 5 | [7 empty] | 5
[21 empty] | 10 | [7 empty] | 10 | [6 empty] | 10 | [7 empty] | 10
Протокол испытаний № 13-63/34 от 02-12-2022 | [20 empty] | 15 | [7 empty] | 15 | [6 empty] | 15 | [7 empty] | 15
Наименование и адрес заказчика: ООО Регионстрой | [20 empty] | 20 | [7 empty] | 20 | [6 empty] | 20 | [7 empty] | 20
Наименование объекта: Переход трубопровода через р. Енисей | [20 empty] | 25 | [7 empty] | 25 | [6 empty] | 25 | [7 empty] | 25
Наименование используемого метода/методики: ГОСТ 12248.4-2020 | [20 empty] | 30 | [7 empty] | 30 | [6 empty] | 30 | [7 empty] | 30
Условия проведения испытания: температура окружающей среды (18 - 25)0С, влажность воздуха (40 - 75)% | [20 empty] | 35 | [7 empty] | 35 | [6 empty] | 35 | [7 empty] | 35
Дата получение объекта подлежащего испытаниям: 05-11-2022 | [20 empty] | 40 | [7 empty] | 40 | [6 empty] | 40 | [7 empty] | 40
Дата испытания: 25.10.2022-19.11.2034 | [20 empty] | 45 | [7 empty] | 45 | [6 empty] | 45 | [7 empty] | 45
Испытание грунтов методом трехосного сжатия | [10 empty] | Испытание грунтов методом трехосного сжатия | [9 empty] | 50 | [7 empty] | 50 | [6 empty] | 50 | [7 empty] | 50
Лабораторный номер: |  | 1069 | [5 empty] | We, % = | 0.55399932 |  | Лабораторный номер: | [6 empty] | We, % = |  |  | 55 | [7 empty] | 55 | [6 empty] | 55 | [7 empty] | 55
Номер скважины: |  | BH-003 | [5 empty] | ρ, г/см3 = | 1.9 |  | Номер скважины: | [6 empty] | ρ, г/см3 = |  |  | 60 | [7 empty] | 60 | [6 empty] | 60 | [7 empty] | 60
Глубина отбора, м: |  | 2.1 | [5 empty] | ρs, г/см3 = | 2.72 |  | Глубина отбора, м: | [6 empty] | ρs, г/см3 = |  |  | 65 | [7 empty] | 65 | [6 empty] | 65 | [7 empty] | 65
Наименование грунта: |  | Суглинок, после оттаивания текучий, тяжелый песчанистый | [5 empty] | e, д.е. = | 1.1 |  | Наименование грунта: | [6 empty] | e, д.е. = |  |  | 70 | [7 empty] | 70 | [6 empty] | 70 | [7 empty] | 70
Схема проведения опыта: |  | КД | [5 empty] | IL, д.е. = | 2.864 |  | Схема проведения опыта: | [6 empty] | IL, д.е. = |  |  | 75 | [7 empty] | 75 | [6 empty] | 75 | [7 empty] | 75
Результаты испытаний | [10 empty] | Результаты испытаний | [9 empty] | 80 | [7 empty] | 80 | [6 empty] | 80 | [7 empty] | 80
[21 empty] | 85 | [7 empty] | 85 | [6 empty] | 85 | [7 empty] | 85
[21 empty] | 90 | [7 empty] | 90 | [6 empty] | 90 | [7 empty] | 90
[21 empty] | 95 | [7 empty] | 95 | [6 empty] | 95 | [7 empty] | 95
[21 empty] | 100 | [7 empty] | 100 | [6 empty] | 100 | [7 empty] | 100
[21 empty] | 105 | [7 empty] | 105 | [6 empty] | 105 | [7 empty] | 105
[21 empty] | 110 | [7 empty] | 110 | [6 empty] | 110 | [7 empty] | 110
[21 empty] | 115 | [7 empty] | 115 | [6 empty] | 115 | [7 empty] | 115
[21 empty] | 120 | [7 empty] | 120 | [6 empty] | 120 | [7 empty] | 120
[21 empty] | 125 | [7 empty] | 125 | [6 empty] | 125 | [7 empty] | 125
[21 empty] | 130 | [7 empty] | 130 | [6 empty] | 130 | [7 empty] | 130
[21 empty] | 135 | [7 empty] | 135 | [6 empty] | 135 | [7 empty] | 135
[21 empty] | 140 | [7 empty] | 140 | [6 empty] | 140 | [7 empty] | 140
[21 empty] | 145 | [7 empty] | 145 | [6 empty] | 145 | [7 empty] | 145
[21 empty] | 150 | [7 empty] | 150 | [6 empty] | 150 | [7 empty] | 150
[21 empty] | 155 | [7 empty] | 155 | [6 empty] | 155 | [7 empty] | 155
[21 empty] | 160 | [7 empty] | 160 | [6 empty] | 160 | [7 empty] | 160
[21 empty] | 165 | [7 empty] | 165 | [6 empty] | 165 | [7 empty] | 165
[21 empty] | 170 | [7 empty] | 170 | [6 empty] | 170 | [7 empty] | 170
[21 empty] | 175 | [7 empty] | 175 | [6 empty] | 175 | [7 empty] | 175
[21 empty] | 180 | [7 empty] | 180 | [6 empty] | 180 | [7 empty] | 180
[13 empty] | Давление в камере, Мпа σ3 | Вертикальная нагрузка, Мпа σ1 | Поровое давление, Мпа u
[13 empty] | 0.05 | 0.2168508 |  |  |  |  | 1 | [6 empty] | σ3,кПа | σ1,кПа | u, кПа |  |  |  | 4
[13 empty] | 0.15 | 0.5423097 | [26 empty] | δ3, Мпа | δ1-δ3, МПа | δ1, МПа | δ1, КПа
[13 empty] | 0.25 | 0.8677685 | [20 empty] | С, МПа:
φ, град:
E, Мпа
[26 empty] | x | 0
[26 empty] | y |  |  |  | С, кПа | φ,°
Эффективные значения угла внутреннего трения и удельного сцепления ϕ', С'
[13 empty] | ϕ', град. = | 32
[13 empty] | С', МПа = | 0.015
|  | K0, д.е. | 0.4700807 | Эффективное напряжение, Мпа: |  |  |  |  | 0.02350404
|  | Модуль деформации E0, МПа: |  | Точки нахождения модуля Е0, Мпа (полное напряжение): |  |  |  |  | 0.02350404 | 0.03760646
|  | Модуль деформации E50, МПа: |  | qmax Давление при разрушении образца, Мпа (девиатор): |  |  |  |  | 0.06446822
|  | Коэф. Поперечной деформации, ϑ: |  | 0,5 qmax, Мпа (девиатор): |  |  |  |  | 0.03223411
| Начальник исп. лаборатории: | [6 empty] | Семиколенова Л.Г. |  |  |  |  | Начальник исп. лаборатории: |  |  |  |  | Семиколенова Л.Г.
Лист 1 , всего листов 2 | [11 empty] | Лист 2 , всего листов 2
Частичное воспроизведение протокола испытаний без письменного разрешения ООО «ИнжГео» ЗАПРЕЩАЕТСЯ | [11 empty] | Частичное воспроизведение протокола испытаний без письменного разрешения ООО «ИнжГео» ЗАПРЕЩАЕТСЯ
E0 |  |  | E50 |  | Деформация |  |  |  | Первая прочность |  |  | Вторая прочность |  |  | Третья прочность
devE0 | epsE0 |  | dev50 | epsE50 | dev | eps | ev |  | dev1 | eps1 | ev1 | dev1 | eps1 | ev2 | dev1 | eps1 | ev3
0.01410242 | 0.0003355012 |  | 0.03223411 | 0.001006504 | 0.01410242 | 0.0003355012 | 0 |  | 0 | 0 | 0 | 0 | 0 | 0 | 0 | 0 | 0
[5 empty] | 0.03223411 | 0.001006504 | 0 |  | 0.03 | 0.0007137098 | 0 | 0.09 | 0.0007512735 | 0 | 0.15 | 0.0007434478 | 0
Секущая модуля Е0 |  |  | Линия Q max |  | 0.03365234 | 0.001602716 | 0 |  | 0.06134415 | 0.00158788 | 0 | 0.1670331 | 0.001568302 | 0 | 0.2797524 | 0.001600222 | 0
| 0 |  |  | 0 | 0.03543727 | 0.002404074 | -0.002157494 |  | 0.08342542 | 0.002604943 | -0.002257091 | 0.1961548 | 0.002149087 | -0.004873728 | 0.3088843 | 0.002009344 | -0.002885575
[5 empty] | 0.03706485 | 0.003205432 | -0.002157494 |  | 0.08635029 | 0.00317576 | -0.002257091 | 0.2093083 | 0.003136605 | -0.004873728 | 0.3337886 | 0.003200445 | -0.002885575
[5 empty] | 0.0385539 | 0.00400679 | -0.00215771 |  | 0.09020231 | 0.0039697 | -0.002257091 | 0.2189324 | 0.003920756 | -0.004873728 | 0.3490623 | 0.004000556 | -0.002885575
|  |  | Линия 0,5 Q max |  | 0.03989277 | 0.004808148 | -0.002157278 |  | 0.09372034 | 0.00476364 | -0.002257091 | 0.2277128 | 0.004704907 | -0.004873728 | 0.3630979 | 0.004800667 | -0.002885575
|  |  |  | 0 | 0.04113944 | 0.005609506 | -0.002889296 |  | 0.09698953 | 0.00555758 | -0.002251514 | 0.2357623 | 0.005489059 | -0.004565522 | 0.3760125 | 0.005600778 | -0.002803004
[5 empty] | 0.04225704 | 0.006410864 | -0.002889874 |  | 0.09998157 | 0.006351519 | -0.002251514 | 0.2430823 | 0.00627321 | -0.004565522 | 0.387865 | 0.006400889 | -0.002803004
[5 empty] | 0.0432723 | 0.007212222 | -0.002889874 |  | 0.102695 | 0.007145459 | -0.002251514 | 0.2498717 | 0.007057361 | -0.004565522 | 0.3987144 | 0.007201 | -0.002803004
[5 empty] | 0.0441658 | 0.00801358 | -0.002889007 |  | 0.1052364 | 0.007939399 | -0.002251514 | 0.2558926 | 0.007841512 | -0.004565522 | 0.4086852 | 0.008001112 | -0.002803004
[5 empty] | 0.04498524 | 0.008814937 | -0.003431502 |  | 0.1075129 | 0.008733339 | -0.002240402 | 0.2613849 | 0.008625663 | -0.003996326 | 0.4177722 | 0.008801223 | -0.002655762
Коэфф. Точки |  |  |  |  | 0.04569718 | 0.009616295 | -0.003431502 |  | 0.1096333 | 0.009527279 | -0.002240402 | 0.266391 | 0.009409815 | -0.003996326 | 0.4257638 | 0.009601334 | -0.002655762
[5 empty] | 0.04634332 | 0.01041765 | -0.003432188 |  | 0.1114848 | 0.01032122 | -0.002240402 | 0.2710375 | 0.01019397 | -0.003996326 | 0.4332563 | 0.01040145 | -0.002655762
[5 empty] | 0.04693846 | 0.01121901 | -0.003431159 |  | 0.1132427 | 0.01111516 | -0.002240402 | 0.2751139 | 0.01097812 | -0.003996326 | 0.4400412 | 0.01120156 | -0.002655762
[5 empty] | 0.04744078 | 0.01202037 | -0.003806881 |  | 0.1148089 | 0.0119091 | -0.002226021 | 0.2787859 | 0.01176227 | -0.003310916 | 0.4461771 | 0.01200167 | -0.002477732
[5 empty] | 0.0478999 | 0.01282173 | -0.003807642 |  | 0.1162306 | 0.01270304 | -0.002226021 | 0.2819648 | 0.01254642 | -0.003310916 | 0.4514422 | 0.01280178 | -0.002477732
[5 empty] | 0.0483019 | 0.01362309 | -0.003807261 |  | 0.1175225 | 0.01349698 | -0.002226021 | 0.2849497 | 0.01333057 | -0.003310916 | 0.4564544 | 0.01360189 | -0.002477732
[5 empty] | 0.04866126 | 0.01442444 | -0.003806881 |  | 0.1187163 | 0.01429092 | -0.002226021 | 0.2877403 | 0.01411472 | -0.003310916 | 0.4608517 | 0.014402 | -0.002477732
[5 empty] | 0.04897087 | 0.0152258 | -0.00404539 |  | 0.1197421 | 0.01508486 | -0.002212192 | 0.2901149 | 0.01489887 | -0.002648551 | 0.4651195 | 0.01520211 | -0.00230195
[5 empty] | 0.04927429 | 0.01602716 | -0.00404539 |  | 0.1207843 | 0.0158788 | -0.002212192 | 0.2924212 | 0.01568302 | -0.002648551 | 0.4686024 | 0.01600222 | -0.00230195
[5 empty] | 0.04954265 | 0.01682852 | -0.00404539 |  | 0.1216878 | 0.01667274 | -0.002212192 | 0.2946131 | 0.01646718 | -0.002648551 | 0.4720027 | 0.01680233 | -0.00230195
[5 empty] | 0.04980516 | 0.01762987 | -0.00404539 |  | 0.1225524 | 0.01746668 | -0.002212192 | 0.2965979 | 0.01725133 | -0.002648551 | 0.4752374 | 0.01760245 | -0.00230195
[5 empty] | 0.05007662 | 0.01843123 | -0.004171292 |  | 0.1233932 | 0.01826062 | -0.002199414 | 0.2984602 | 0.01803548 | -0.002148879 | 0.4782205 | 0.01840256 | -0.002160678
[5 empty] | 0.05033503 | 0.01923259 | -0.004170875 |  | 0.124173 | 0.01905456 | -0.002199414 | 0.3003303 | 0.01881963 | -0.002148879 | 0.4811563 | 0.01920267 | -0.002160678
[5 empty] | 0.05058761 | 0.02003395 | -0.004171292 |  | 0.1249236 | 0.0198485 | -0.002199414 | 0.3021592 | 0.01960378 | -0.002148879 | 0.4838841 | 0.02000278 | -0.002160678
[5 empty] | 0.0508862 | 0.02083531 | -0.004171709 |  | 0.1257649 | 0.02064244 | -0.002199414 | 0.3040779 | 0.02038793 | -0.001954695 | 0.4867559 | 0.02080289 | -0.002160678
[5 empty] | 0.05118625 | 0.02163666 | -0.004210996 |  | 0.1265188 | 0.02143638 | -0.002192829 | 0.3061278 | 0.02117208 | -0.001954695 | 0.4896104 | 0.021603 | -0.002088879
[5 empty] | 0.05153235 | 0.02243802 | -0.004210996 |  | 0.1274113 | 0.02223032 | -0.002192829 | 0.3083045 | 0.02195623 | -0.001954695 | 0.4926539 | 0.02240311 | -0.002088879
[5 empty] | 0.05189602 | 0.02323938 | -0.004210996 |  | 0.128245 | 0.02302426 | -0.002192829 | 0.3104434 | 0.02274039 | -0.001954695 | 0.4955736 | 0.02320322 | -0.002088879
[5 empty] | 0.05223663 | 0.02404074 | -0.004210575 |  | 0.1292436 | 0.0238182 | -0.002192829 | 0.3125977 | 0.02352454 | -0.001954695 | 0.4987963 | 0.02400333 | -0.002088879
[5 empty] | 0.05257503 | 0.0248421 | -0.00415275 |  | 0.1301673 | 0.02461214 | -0.002207742 | 0.314674 | 0.02430869 | -0.001957145 | 0.5021933 | 0.02480345 | -0.002097151
[5 empty] | 0.05291154 | 0.02564345 | -0.004153996 |  | 0.1310459 | 0.02540608 | -0.002207742 | 0.3168108 | 0.02509284 | -0.001957145 | 0.5051623 | 0.02560356 | -0.002097151
[5 empty] | 0.05325417 | 0.02644481 | -0.004153581 |  | 0.1319892 | 0.02620002 | -0.002207742 | 0.3188208 | 0.02587699 | -0.001957145 | 0.5083799 | 0.02640367 | -0.002097151
[5 empty] | 0.05357249 | 0.02724617 | -0.004153166 |  | 0.1328348 | 0.02699396 | -0.002207742 | 0.320843 | 0.02666114 | -0.001957145 | 0.5111636 | 0.02720378 | -0.002097151
[5 empty] | 0.05388201 | 0.02804753 | -0.003986459 |  | 0.1336559 | 0.0277879 | -0.002299812 | 0.3228296 | 0.02744529 | -0.001965004 | 0.5142718 | 0.02800389 | -0.002144767
[5 empty] | 0.05417518 | 0.02884889 | -0.003986459 |  | 0.1344719 | 0.02858184 | -0.002299812 | 0.3248747 | 0.02822944 | -0.001965004 | 0.5172475 | 0.028804 | -0.002144767
[5 empty] | 0.05447552 | 0.02965024 | -0.003986459 |  | 0.1352653 | 0.02937578 | -0.002299812 | 0.3267876 | 0.0290136 | -0.001965004 | 0.5199349 | 0.02960411 | -0.002144767
[5 empty] | 0.0547443 | 0.0304516 | -0.003987257 |  | 0.1360184 | 0.03016972 | -0.002299812 | 0.3285662 | 0.02979775 | -0.001965004 | 0.5226393 | 0.03040422 | -0.002144767
[5 empty] | 0.0550286 | 0.03125296 | -0.003745499 |  | 0.1367877 | 0.03096366 | -0.002458008 | 0.3304006 | 0.0305819 | -0.001977072 | 0.5254379 | 0.03120434 | -0.002225524
[5 empty] | 0.05531314 | 0.03205432 | -0.003745499 |  | 0.1375184 | 0.0317576 | -0.002458008 | 0.3322909 | 0.03136605 | -0.001977072 | 0.5281757 | 0.03200445 | -0.002225524
[5 empty] | 0.05557449 | 0.03285568 | -0.003746623 |  | 0.1382487 | 0.03255154 | -0.002458008 | 0.333995 | 0.0321502 | -0.001977072 | 0.5306173 | 0.03280456 | -0.002225524
[5 empty] | 0.05582856 | 0.03365703 | -0.003746249 |  | 0.1389228 | 0.03334548 | -0.002661358 | 0.3356076 | 0.03293435 | -0.001977072 | 0.5333857 | 0.03360467 | -0.002225524
[5 empty] | 0.0560756 | 0.03445839 | -0.003463181 |  | 0.1395983 | 0.03413942 | -0.002661358 | 0.3372733 | 0.0337185 | -0.001992339 | 0.535698 | 0.03440478 | -0.002334677
[5 empty] | 0.0563158 | 0.03525975 | -0.003462488 |  | 0.140276 | 0.03493336 | -0.002661358 | 0.3390411 | 0.03450265 | -0.001992339 | 0.538101 | 0.03520489 | -0.002334677
[5 empty] | 0.05652539 | 0.03606111 | -0.003463181 |  | 0.1408998 | 0.0357273 | -0.002661358 | 0.3404698 | 0.03528681 | -0.001992339 | 0.5403579 | 0.036005 | -0.002334677
[5 empty] | 0.05677661 | 0.03686247 | -0.003462834 |  | 0.1415467 | 0.03652124 | -0.002661358 | 0.3420477 | 0.03607096 | -0.001992339 | 0.5428631 | 0.03680511 | -0.002334677
[5 empty] | 0.05697351 | 0.03766382 | -0.003173788 |  | 0.1421219 | 0.03731518 | -0.002889328 | 0.3435782 | 0.03685511 | -0.002010993 | 0.5449029 | 0.03760522 | -0.002466565
[5 empty] | 0.05719661 | 0.03846518 | -0.00317474 |  | 0.1427413 | 0.03810912 | -0.002889328 | 0.3449118 | 0.03763926 | -0.002010993 | 0.5471105 | 0.03840534 | -0.002466565
[5 empty] | 0.05739784 | 0.03926654 | -0.003174105 |  | 0.1433096 | 0.03890306 | -0.002889328 | 0.3463439 | 0.03842341 | -0.002010993 | 0.5490071 | 0.03920545 | -0.002466565
[5 empty] | 0.05762597 | 0.0400679 | -0.00317474 |  | 0.1439242 | 0.039697 | -0.002889328 | 0.3476261 | 0.03920756 | -0.002030422 | 0.5512306 | 0.04000556 | -0.002466565
[5 empty] | 0.05782454 | 0.04086926 | -0.002913176 |  | 0.1444893 | 0.04049094 | -0.003121699 | 0.3490558 | 0.03999171 | -0.002030422 | 0.5531405 | 0.04080567 | -0.002616416
[5 empty] | 0.05800173 | 0.04167061 | -0.002913176 |  | 0.1450053 | 0.04128488 | -0.003121699 | 0.3501833 | 0.04077586 | -0.002030422 | 0.5549754 | 0.04160578 | -0.002616416
[5 empty] | 0.05819851 | 0.04247197 | -0.002912594 |  | 0.1455902 | 0.04207882 | -0.003121699 | 0.3513568 | 0.04156001 | -0.002030422 | 0.5566535 | 0.04240589 | -0.002616416
[5 empty] | 0.05836613 | 0.04327333 | -0.002913467 |  | 0.146108 | 0.04287276 | -0.003121699 | 0.352576 | 0.04234417 | -0.002030422 | 0.5584155 | 0.043206 | -0.002616416
[5 empty] | 0.05854568 | 0.04407469 | -0.002714652 |  | 0.1466183 | 0.0436667 | -0.003336667 | 0.3535887 | 0.04312832 | -0.00205163 | 0.5597754 | 0.04400611 | -0.002778959
[5 empty] | 0.05874571 | 0.04487605 | -0.002714652 |  | 0.1471612 | 0.04446064 | -0.003336667 | 0.3545443 | 0.04391247 | -0.00205163 | 0.5614606 | 0.04480623 | -0.002778959
[5 empty] | 0.0589089 | 0.0456774 | -0.002715195 |  | 0.1477181 | 0.04525458 | -0.003336667 | 0.3554419 | 0.04469662 | -0.00205163 | 0.5629843 | 0.04560634 | -0.002778959
[5 empty] | 0.05906831 | 0.04647876 | -0.00271438 |  | 0.1481909 | 0.04604852 | -0.003515286 | 0.3563816 | 0.04548077 | -0.00205163 | 0.5641008 | 0.04640645 | -0.002778959
[5 empty] | 0.0592407 | 0.04728012 | -0.002613876 |  | 0.1487388 | 0.04684246 | -0.003515286 | 0.3571602 | 0.04626492 | -0.002072588 | 0.5654597 | 0.04720656 | -0.002950328
[5 empty] | 0.05938494 | 0.04808148 | -0.002613092 |  | 0.1492238 | 0.0476364 | -0.003515286 | 0.3580809 | 0.04704907 | -0.002072588 | 0.5667347 | 0.04800667 | -0.002950328
[5 empty] | 0.05955925 | 0.04888283 | -0.002613876 |  | 0.1497063 | 0.04843034 | -0.003515286 | 0.3587366 | 0.04783322 | -0.002072588 | 0.5676793 | 0.04880678 | -0.002950328
[5 empty] | 0.0597069 | 0.04968419 | -0.002613876 |  | 0.1502069 | 0.04922428 | -0.003515286 | 0.3593292 | 0.04861738 | -0.002072588 | 0.5687828 | 0.04960689 | -0.002950328
[5 empty] | 0.05988002 | 0.05048555 | -0.002619017 |  | 0.1507469 | 0.05001822 | -0.003637243 | 0.3600107 | 0.04940153 | -0.002092683 | 0.569635 | 0.050407 | -0.003123499
[5 empty] | 0.06003686 | 0.05128691 | -0.002619541 |  | 0.1511873 | 0.05081216 | -0.003637243 | 0.3604232 | 0.05018568 | -0.002092683 | 0.5705625 | 0.05120711 | -0.003123499
[5 empty] | 0.06019385 | 0.05208827 | -0.002619279 |  | 0.1517153 | 0.0516061 | -0.003637243 | 0.3609228 | 0.05096983 | -0.002092683 | 0.5714004 | 0.05200723 | -0.003123499
[5 empty] | 0.0603424 | 0.05288962 | -0.002619017 |  | 0.1522511 | 0.05240004 | -0.003637243 | 0.3613043 | 0.05175398 | -0.002092683 | 0.571983 | 0.05280734 | -0.003123499
[5 empty] | 0.06048223 | 0.05369098 | -0.002672727 |  | 0.1527733 | 0.05319398 | -0.003731201 | 0.361537 | 0.05253813 | -0.002112079 | 0.5727202 | 0.05360745 | -0.003299037
[5 empty] | 0.06065518 | 0.05449234 | -0.002672727 |  | 0.1533013 | 0.05398792 | -0.003731201 | 0.361905 | 0.05332228 | -0.002112079 | 0.5732258 | 0.05440756 | -0.003299037
[5 empty] | 0.06081064 | 0.0552937 | -0.002672727 |  | 0.1538545 | 0.05478186 | -0.003731201 | 0.3622047 | 0.05410643 | -0.002112079 | 0.5734558 | 0.05520767 | -0.003299037
[5 empty] | 0.06094829 | 0.05609506 | -0.002672994 |  | 0.1543709 | 0.0555758 | -0.003731201 | 0.3625393 | 0.05489059 | -0.002112079 | 0.5739059 | 0.05600778 | -0.003299037
[5 empty] | 0.06112708 | 0.05689641 | -0.002759855 |  | 0.1548696 | 0.05636974 | -0.003824461 | 0.3627047 | 0.05567474 | -0.00213662 | 0.5744957 | 0.05680789 | -0.0035377
[5 empty] | 0.06127072 | 0.05769777 | -0.002760131 |  | 0.1554523 | 0.05716368 | -0.003824461 | 0.3630093 | 0.05645889 | -0.00213662 | 0.5748143 | 0.057608 | -0.0035377
[5 empty] | 0.06142128 | 0.05849913 | -0.002759579 |  | 0.155954 | 0.05795762 | -0.003824461 | 0.3633515 | 0.05724304 | -0.00213662 | 0.5751104 | 0.05840812 | -0.0035377
[5 empty] | 0.06156158 | 0.05930049 | -0.002760131 |  | 0.1565175 | 0.05875156 | -0.003824461 | 0.3635267 | 0.05802719 | -0.00213662 | 0.5756332 | 0.05920823 | -0.0035377
[5 empty] | 0.06171693 | 0.06010185 | -0.00286985 |  | 0.1570804 | 0.05954549 | -0.003913091 | 0.3637925 | 0.05881134 | -0.002165836 | 0.5758062 | 0.06000834 | -0.003850253
[5 empty] | 0.06185307 | 0.0609032 | -0.002870424 |  | 0.1576418 | 0.06033943 | -0.003913091 | 0.3639957 | 0.05959549 | -0.002165836 | 0.5763742 | 0.06080845 | -0.003850253
[5 empty] | 0.06201245 | 0.06170456 | -0.002870424 |  | 0.1581797 | 0.06113337 | -0.003913091 | 0.3640857 | 0.06037964 | -0.002165836 | 0.5765951 | 0.06160856 | -0.003850253
[5 empty] | 0.06215216 | 0.06250592 | -0.002870137 |  | 0.1587142 | 0.06192731 | -0.003913091 | 0.3643202 | 0.0611638 | -0.002165836 | 0.5769662 | 0.06240867 | -0.003850253
[5 empty] | 0.06228048 | 0.06330728 | -0.002994737 |  | 0.1592441 | 0.06272125 | -0.003998549 | 0.3644431 | 0.06194795 | -0.002196996 | 0.5769927 | 0.06320878 | -0.004208507
[5 empty] | 0.06241436 | 0.06410864 | -0.002995036 |  | 0.1597687 | 0.06351519 | -0.003998549 | 0.3647124 | 0.0627321 | -0.002196996 | 0.5775033 | 0.06400889 | -0.004208507
[5 empty] | 0.06252779 | 0.06490999 | -0.002994437 |  | 0.1602448 | 0.06430913 | -0.003998549 | 0.3648717 | 0.06351625 | -0.002196996 | 0.5775894 | 0.064809 | -0.004208507
[5 empty] | 0.06268082 | 0.06571135 | -0.002994737 |  | 0.1607977 | 0.06510307 | -0.003998549 | 0.3648703 | 0.0643004 | -0.002196996 | 0.5777488 | 0.06560912 | -0.004208507
[5 empty] | 0.06278713 | 0.06651271 | -0.003123142 |  | 0.1612793 | 0.06589701 | -0.004076442 | 0.3651209 | 0.06508455 | -0.002229085 | 0.5779831 | 0.06640923 | -0.004581896
[5 empty] | 0.06289817 | 0.06731407 | -0.00312283 |  | 0.1617516 | 0.06669095 | -0.004076442 | 0.3653154 | 0.0658687 | -0.002229085 | 0.5782937 | 0.06720934 | -0.004581896
[5 empty] | 0.06301377 | 0.06811543 | -0.00312283 |  | 0.1622349 | 0.06748489 | -0.004076442 | 0.3654547 | 0.06665285 | -0.002229085 | 0.5785993 | 0.06800945 | -0.004581896
[5 empty] | 0.06315108 | 0.06891678 | -0.003122518 |  | 0.1627073 | 0.06827883 | -0.004147139 | 0.3654364 | 0.06743701 | -0.002229085 | 0.5789014 | 0.06880956 | -0.004581896
[5 empty] | 0.06324927 | 0.06971814 | -0.003243767 |  | 0.163189 | 0.06907277 | -0.004147139 | 0.3656222 | 0.06822116 | -0.002261129 | 0.5790357 | 0.06960967 | -0.004944904
[5 empty] | 0.06334273 | 0.0705195 | -0.003244416 |  | 0.1635939 | 0.06986671 | -0.004147139 | 0.3657036 | 0.06900531 | -0.002261129 | 0.5790863 | 0.07040978 | -0.004944904
[5 empty] | 0.06343125 | 0.07132086 | -0.003244091 |  | 0.1640704 | 0.07066065 | -0.004147139 | 0.3658878 | 0.06978946 | -0.002261129 | 0.5794693 | 0.07120989 | -0.004944904
[5 empty] | 0.06353203 | 0.07212222 | -0.003243767 |  | 0.1644894 | 0.07145459 | -0.004147139 | 0.3661241 | 0.07057361 | -0.002261129 | 0.5797717 | 0.07201 | -0.004944904
[5 empty] | 0.06361879 | 0.07292357 | -0.0033495 |  | 0.1648713 | 0.07224853 | -0.004207779 | 0.3662584 | 0.07135776 | -0.002289898 | 0.5799119 | 0.07281012 | -0.00527023
[5 empty] | 0.06371743 | 0.07372493 | -0.003349835 |  | 0.1652365 | 0.07304247 | -0.004207779 | 0.3663948 | 0.07214191 | -0.002289898 | 0.5799741 | 0.07361023 | -0.00527023
[5 empty] | 0.0637929 | 0.07452629 | -0.003349835 |  | 0.1656273 | 0.07383641 | -0.004207779 | 0.3664309 | 0.07292606 | -0.002289898 | 0.5803749 | 0.07441034 | -0.00527023
[5 empty] | 0.06386239 | 0.07532765 | -0.0033495 |  | 0.1659564 | 0.07463035 | -0.004207779 | 0.3665223 | 0.07371021 | -0.002289898 | 0.5807007 | 0.07521045 | -0.00527023
[5 empty] | 0.06389947 | 0.07612901 | -0.003430502 |  | 0.166331 | 0.07542429 | -0.004257134 | 0.3667734 | 0.07449437 | -0.002315326 | 0.5807038 | 0.07601056 | -0.005525643
[5 empty] | 0.06395637 | 0.07693036 | -0.003430502 |  | 0.1665988 | 0.07621823 | -0.004257134 | 0.3668749 | 0.07527852 | -0.002315326 | 0.5811331 | 0.07681067 | -0.005525643
[5 empty] | 0.06402417 | 0.07773172 | -0.003429473 |  | 0.1668508 | 0.07701217 | -0.004257134 | 0.3670343 | 0.07606267 | -0.002315326 | 0.5814918 | 0.07761078 | -0.005525643
[5 empty] | 0.06406767 | 0.07853308 | -0.003429816 |  | 0.1672213 | 0.07780611 | -0.004257134 | 0.3672526 | 0.07684682 | -0.002334615 | 0.581698 | 0.07841089 | -0.005525643
[5 empty] | 0.06409538 | 0.07933444 | -0.003474436 |  | 0.1674006 | 0.07860005 | -0.004293137 | 0.3673754 | 0.07763097 | -0.002334615 | 0.5820026 | 0.07921101 | -0.005686755
[5 empty] | 0.06414213 | 0.0801358 | -0.003473394 |  | 0.1676645 | 0.07939399 | -0.004293137 | 0.3675587 | 0.07841512 | -0.002334615 | 0.5824071 | 0.08001112 | -0.005686755
[5 empty] | 0.06416392 | 0.08093715 | -0.003473394 |  | 0.1678164 | 0.08018793 | -0.004293137 | 0.3678035 | 0.07919927 | -0.002334615 | 0.5827466 | 0.08081123 | -0.005686755
[5 empty] | 0.06417814 | 0.08173851 | -0.003473741 |  | 0.1680514 | 0.08098187 | -0.004293137 | 0.3679551 | 0.07998342 | -0.002334615 | 0.5829392 | 0.08161134 | -0.005686755
[5 empty] | 0.06416295 | 0.08253987 | -0.003475449 |  | 0.1681287 | 0.08177581 | -0.004314144 | 0.3682735 | 0.08076758 | -0.002347508 | 0.5834026 | 0.08241145 | -0.005727066
[5 empty] | 0.06418229 | 0.08334123 | -0.003475101 |  | 0.1682872 | 0.08256975 | -0.004314144 | 0.3684486 | 0.08155173 | -0.002347508 | 0.5838113 | 0.08321156 | -0.005727066
[5 empty] | 0.06419234 | 0.08414258 | -0.003475101 |  | 0.1683516 | 0.08336369 | -0.004314144 | 0.3685847 | 0.08233588 | -0.002347508 | 0.5840904 | 0.08401167 | -0.005727066
[5 empty] | 0.06421066 | 0.08494394 | -0.003474754 |  | 0.1683864 | 0.08415763 | -0.004314144 | 0.3689421 | 0.08312003 | -0.002347508 | 0.5846552 | 0.08481178 | -0.005727066
[5 empty] | 0.06422849 | 0.0857453 | -0.003448253 |  | 0.1684779 | 0.08495157 | -0.004319868 | 0.3692104 | 0.08390418 | -0.002350376 | 0.5853377 | 0.08561189 | -0.005663806
[5 empty] | 0.06421077 | 0.08654666 | -0.003448598 |  | 0.1684575 | 0.08574551 | -0.004319868 | 0.3694464 | 0.08468833 | -0.002350376 | 0.5858019 | 0.08641201 | -0.005663806
[5 empty] | 0.06423646 | 0.08734802 | -0.003449288 |  | 0.1684127 | 0.08653945 | -0.004319868 | 0.3697131 | 0.08547248 | -0.002350376 | 0.586213 | 0.08721212 | -0.005663806
[5 empty] | 0.06423542 | 0.08814937 | -0.003400507 |  | 0.168476 | 0.08733339 | -0.004319868 | 0.3701661 | 0.08625663 | -0.002350376 | 0.5870713 | 0.08801223 | -0.005663806
[5 empty] | 0.06426029 | 0.08895073 | -0.003400507 |  | 0.1684072 | 0.08812733 | -0.004291077 | 0.3705959 | 0.08704079 | -0.002348881 | 0.5875385 | 0.08881234 | -0.005525481
[5 empty] | 0.06424967 | 0.08975209 | -0.003400507 |  | 0.1684029 | 0.08892127 | -0.004291077 | 0.3709489 | 0.08782494 | -0.002348881 | 0.5881149 | 0.08961245 | -0.005525481
[5 empty] | 0.06425625 | 0.09055345 | -0.003399487 |  | 0.1684632 | 0.08971521 | -0.004291077 | 0.3712755 | 0.08860909 | -0.002348881 | 0.5890508 | 0.09041256 | -0.005525481
[5 empty] | 0.06426247 | 0.09135481 | -0.003399487 |  | 0.1684132 | 0.09050915 | -0.004291077 | 0.3717305 | 0.08939324 | -0.002348881 | 0.5895058 | 0.09121267 | -0.005525481
[5 empty] | 0.06426837 | 0.09215616 | -0.00333339 |  | 0.1684496 | 0.09130309 | -0.004222721 | 0.3722606 | 0.09017739 | -0.002346283 | 0.5904852 | 0.09201278 | -0.005323802
[5 empty] | 0.06426519 | 0.09295752 | -0.00333239 |  | 0.1683975 | 0.09209703 | -0.004222721 | 0.3727599 | 0.09096154 | -0.002346283 | 0.5910636 | 0.0928129 | -0.005323802
[5 empty] | 0.06428805 | 0.09375888 | -0.00333239 |  | 0.1683882 | 0.09289097 | -0.004222721 | 0.373279 | 0.09174569 | -0.002346283 | 0.5918275 | 0.09361301 | -0.005323802
[5 empty] | 0.06430188 | 0.09456024 | -0.00333239 |  | 0.168356 | 0.09368491 | -0.004121218 | 0.3738689 | 0.09252984 | -0.002346283 | 0.5927757 | 0.09441312 | -0.005323802
[5 empty] | 0.06428912 | 0.0953616 | -0.003249173 |  | 0.1683882 | 0.09447885 | -0.004121218 | 0.3744758 | 0.093314 | -0.002341489 | 0.5934009 | 0.09521323 | -0.00506686
[5 empty] | 0.06428491 | 0.09616295 | -0.003249173 |  | 0.1683977 | 0.09527279 | -0.004121218 | 0.3749407 | 0.09409815 | -0.002341489 | 0.5942071 | 0.09601334 | -0.00506686
[5 empty] | 0.06429805 | 0.09696431 | -0.003248849 |  | 0.1683406 | 0.09606673 | -0.004121218 | 0.3756296 | 0.0948823 | -0.002341489 | 0.5949397 | 0.09681345 | -0.00506686
[5 empty] | 0.06431101 | 0.09776567 | -0.003248849 |  | 0.1683261 | 0.09686067 | -0.004121218 | 0.3761733 | 0.09566645 | -0.002341489 | 0.5958504 | 0.09761356 | -0.00506686
[5 empty] | 0.0643238 | 0.09856703 | -0.003149893 |  | 0.1683107 | 0.09765461 | -0.003991247 | 0.3767279 | 0.0964506 | -0.002334579 | 0.5968534 | 0.09841367 | -0.004771637
[5 empty] | 0.06431011 | 0.09936839 | -0.003150208 |  | 0.1683378 | 0.09844855 | -0.003991247 | 0.3774501 | 0.09723475 | -0.002334579 | 0.5976932 | 0.09921378 | -0.004771637
[5 empty] | 0.06433141 | 0.1001697 | -0.003149578 |  | 0.1682767 | 0.09924249 | -0.003991247 | 0.378075 | 0.0980189 | -0.002334579 | 0.5982826 | 0.1000139 | -0.004771637
[5 empty] | 0.06431748 | 0.1009711 | -0.003041988 |  | 0.1683018 | 0.1000364 | -0.003991247 | 0.3787064 | 0.09880305 | -0.002334579 | 0.5992987 | 0.100814 | -0.004771637
[5 empty] | 0.06432102 | 0.1017725 | -0.003042293 |  | 0.1682387 | 0.1008304 | -0.00383599 | 0.379237 | 0.09958721 | -0.0023268 | 0.599976 | 0.1016141 | -0.004446797
[5 empty] | 0.06433328 | 0.1025738 | -0.003042901 |  | 0.1682618 | 0.1016243 | -0.00383599 | 0.3798239 | 0.1003714 | -0.0023268 | 0.6010776 | 0.1024142 | -0.004446797
[5 empty] | 0.06433672 | 0.1033752 | -0.003041988 |  | 0.1681966 | 0.1024183 | -0.00383599 | 0.3805189 | 0.1011555 | -0.0023268 | 0.6017515 | 0.1032143 | -0.004446797
[5 empty] | 0.06433134 | 0.1041765 | -0.003041988 |  | 0.1681959 | 0.1032122 | -0.00383599 | 0.3812678 | 0.1019397 | -0.0023268 | 0.6025915 | 0.1040145 | -0.004446797
[5 empty] | 0.06433473 | 0.1049779 | -0.00292556 |  | 0.1681723 | 0.1040061 | -0.003663357 | 0.3818566 | 0.1027238 | -0.00231776 | 0.6035112 | 0.1048146 | -0.004103402
[5 empty] | 0.06435571 | 0.1057792 | -0.002926438 |  | 0.1681041 | 0.1048001 | -0.003663357 | 0.3824428 | 0.103508 | -0.00231776 | 0.6042528 | 0.1056147 | -0.004103402
[5 empty] | 0.0643328 | 0.1065806 | -0.002926438 |  | 0.168144 | 0.105594 | -0.003663357 | 0.3830784 | 0.1042921 | -0.00231776 | 0.6049852 | 0.1064148 | -0.004103402
[5 empty] | 0.06433629 | 0.107382 | -0.00292556 |  | 0.1680738 | 0.106388 | -0.003663357 | 0.3837088 | 0.1050763 | -0.00231776 | 0.6059636 | 0.1072149 | -0.004103402
[5 empty] | 0.06435742 | 0.1081833 | -0.002805048 |  | 0.1680898 | 0.1071819 | -0.003476601 | 0.3843858 | 0.1058604 | -0.002306842 | 0.6067586 | 0.108015 | -0.003756185
[5 empty] | 0.06434351 | 0.1089847 | -0.002805328 |  | 0.1680394 | 0.1079758 | -0.003476601 | 0.3848941 | 0.1066446 | -0.002306842 | 0.6074539 | 0.1088151 | -0.003756185
[5 empty] | 0.06435606 | 0.109786 | -0.002805328 |  | 0.1679662 | 0.1087698 | -0.003476601 | 0.3856603 | 0.1074287 | -0.002306842 | 0.608391 | 0.1096152 | -0.003756185
[5 empty] | 0.06435996 | 0.1105874 | -0.002805609 |  | 0.1679355 | 0.1095637 | -0.003476601 | 0.3860939 | 0.1082129 | -0.002306842 | 0.6090533 | 0.1104153 | -0.003756185
[5 empty] | 0.06435522 | 0.1113888 | -0.002683309 |  | 0.1679257 | 0.1103577 | -0.003282629 | 0.3868364 | 0.108997 | -0.002294131 | 0.6096966 | 0.1112155 | -0.003413795
[5 empty] | 0.06438581 | 0.1121901 | -0.002683845 |  | 0.1678931 | 0.1111516 | -0.003282629 | 0.387404 | 0.1097812 | -0.002294131 | 0.6104053 | 0.1120156 | -0.003413795
[5 empty] | 0.06437265 | 0.1129915 | -0.002684114 |  | 0.167903 | 0.1119455 | -0.003282629 | 0.3879021 | 0.1105653 | -0.002294131 | 0.6112639 | 0.1128157 | -0.003413795
[5 empty] | 0.06437727 | 0.1137928 | -0.002683845 |  | 0.1678248 | 0.1127395 | -0.003282629 | 0.3883291 | 0.1113495 | -0.002294131 | 0.6118404 | 0.1136158 | -0.003413795
[5 empty] | 0.06438213 | 0.1145942 | -0.002562687 |  | 0.1678327 | 0.1135334 | -0.003084565 | 0.3890068 | 0.1121336 | -0.002280855 | 0.6123912 | 0.1144159 | -0.003090276
[5 empty] | 0.06437844 | 0.1153955 | -0.002562687 |  | 0.1677961 | 0.1143274 | -0.003084565 | 0.3893949 | 0.1129178 | -0.002280855 | 0.6130873 | 0.115216 | -0.003090276
[5 empty] | 0.06438382 | 0.1161969 | -0.0025632 |  | 0.1677584 | 0.1151213 | -0.003084565 | 0.3899772 | 0.1137019 | -0.002280855 | 0.6136684 | 0.1160161 | -0.003090276
[5 empty] | 0.06439828 | 0.1169983 | -0.002562944 |  | 0.1676762 | 0.1159152 | -0.003084565 | 0.3903746 | 0.1144861 | -0.002280855 | 0.6142189 | 0.1168162 | -0.003090276
[5 empty] | 0.06440425 | 0.1177996 | -0.002445626 |  | 0.1676801 | 0.1167092 | -0.002889181 | 0.3908013 | 0.1152702 | -0.002266399 | 0.6148238 | 0.1176163 | -0.002797228
[5 empty] | 0.06442815 | 0.118601 | -0.002445626 |  | 0.1676177 | 0.1175031 | -0.002889181 | 0.391148 | 0.1160544 | -0.002266399 | 0.615222 | 0.1184165 | -0.002797228
[5 empty] | 0.06440843 | 0.1194023 | -0.002445382 |  | 0.1675542 | 0.118297 | -0.002889181 | 0.3915212 | 0.1168385 | -0.002266399 | 0.6154981 | 0.1192166 | -0.002797228
[5 empty] | 0.06443304 | 0.1202037 | -0.002444893 |  | 0.1675116 | 0.119091 | -0.002889181 | 0.3918112 | 0.1176227 | -0.002249758 | 0.6161699 | 0.1200167 | -0.002797228
[5 empty] | 0.06443167 | 0.1210051 | -0.002335593 |  | 0.1674897 | 0.1198849 | -0.002700703 | 0.3923097 | 0.1184068 | -0.002249758 | 0.6165433 | 0.1208168 | -0.002545274
[5 empty] | 0.06444829 | 0.1218064 | -0.002335593 |  | 0.167445 | 0.1206789 | -0.002700703 | 0.3925744 | 0.119191 | -0.002249758 | 0.6167029 | 0.1216169 | -0.002545274
[5 empty] | 0.06443896 | 0.1226078 | -0.002335126 |  | 0.1673776 | 0.1214728 | -0.002700703 | 0.3928574 | 0.1199751 | -0.002249758 | 0.6169071 | 0.122417 | -0.002545274
[5 empty] | 0.06444766 | 0.1234091 | -0.002335593 |  | 0.1673527 | 0.1222667 | -0.002700703 | 0.3929768 | 0.1207593 | -0.002249758 | 0.6173277 | 0.1232171 | -0.002545274
[5 empty] | 0.06446822 | 0.1242105 | -0.002234847 |  | 0.1672833 | 0.1230607 | -0.002523834 | 0.3933124 | 0.1215434 | -0.002220858 | 0.6176163 | 0.1240172 | -0.00234659
[5 empty] | 0.06447542 | 0.1250118 | -0.002234847 |  | 0.1672129 | 0.1238546 | -0.002523834 | 0.3936468 | 0.1223276 | -0.002220858 | 0.6175109 | 0.1248173 | -0.00234659
[5 empty] | 0.06447735 | 0.1258132 | -0.0022344 |  | 0.1672284 | 0.1246486 | -0.002523834 | 0.3939255 | 0.1231117 | -0.002220858 | 0.6177685 | 0.1256175 | -0.00234659
[5 empty] | 0.06450661 | 0.1266146 | -0.002235071 |  | 0.1671561 | 0.1254425 | -0.002523834 | 0.394257 | 0.1238959 | -0.002220858 | 0.6177598 | 0.1264176 | -0.00234659
[5 empty] | 0.06451039 | 0.1274159 | -0.002138008 |  | 0.1671044 | 0.1262364 | -0.002365289 | 0.3943689 | 0.12468 | -0.002173825 | 0.6176724 | 0.1272177 | -0.002209071
[5 empty] | 0.06452386 | 0.1282173 | -0.002138436 |  | 0.1670518 | 0.1270304 | -0.002365289 | 0.394751 | 0.1254642 | -0.002173825 | 0.617838 | 0.1280178 | -0.002209071
[5 empty] | 0.0645382 | 0.1290186 | -0.002138008 |  | 0.1670198 | 0.1278243 | -0.002365289 | 0.3949675 | 0.1262483 | -0.002173825 | 0.6175559 | 0.1288179 | -0.002209071
[5 empty] | 0.0645446 | 0.12982 | -0.002138436 |  | 0.1669218 | 0.1286183 | -0.002365289 | 0.3952905 | 0.1270325 | -0.002173825 | 0.6170888 | 0.129618 | -0.002209071
[5 empty] | 0.06456944 | 0.1306213 | -0.002040617 |  | 0.1669096 | 0.1294122 | -0.002229009 | 0.3955018 | 0.1278166 | -0.002108914 | 0.6168726 | 0.1304181 | -0.002087803
[5 empty] | 0.06458628 | 0.1314227 | -0.002040005 |  | 0.1668239 | 0.1302061 | -0.002229009 | 0.3958193 | 0.1286008 | -0.002108914 | 0.6163023 | 0.1312182 | -0.002087803
[5 empty] | 0.06461274 | 0.1322241 | -0.002040617 |  | 0.1667541 | 0.1310001 | -0.002229009 | 0.3959699 | 0.129385 | -0.002108914 | 0.6159002 | 0.1320183 | -0.002087803
[5 empty] | 0.06463115 | 0.1330254 | -0.002040617 |  | 0.1665699 | 0.131794 | -0.002229009 | 0.3962264 | 0.1301691 | -0.002108914 | 0.6152354 | 0.1328185 | -0.002087803
[5 empty] | 0.06465033 | 0.1338268 | -0.001941476 |  | 0.1664889 | 0.132588 | -0.002103298 | 0.3964793 | 0.1309533 | -0.002027763 | 0.614224 | 0.1336186 | -0.001969902
[5 empty] | 0.06467023 | 0.1346281 | -0.001941087 |  | 0.1663171 | 0.1333819 | -0.002103298 | 0.3968925 | 0.1317374 | -0.002027763 | 0.6133871 | 0.1344187 | -0.001969902
[5 empty] | 0.06469085 | 0.1354295 | -0.001941476 |  | 0.1660771 | 0.1341758 | -0.002103298 | 0.3971379 | 0.1325216 | -0.002027763 | 0.6126399 | 0.1352188 | -0.001969902
[5 empty] | 0.06471216 | 0.1362309 | -0.001941476 |  | 0.1658995 | 0.1349698 | -0.002103298 | 0.3972148 | 0.1333057 | -0.002027763 | 0.6116393 | 0.1360189 | -0.001969902
[5 empty] | 0.06473414 | 0.1370322 | -0.001840915 |  | 0.1656124 | 0.1357637 | -0.001980832 | 0.3976158 | 0.1340899 | -0.001933391 | 0.6104744 | 0.136819 | -0.00185898
[5 empty] | 0.0647656 | 0.1378336 | -0.001841468 |  | 0.1653677 | 0.1365577 | -0.001980832 | 0.3977932 | 0.134874 | -0.001933391 | 0.6094053 | 0.1376191 | -0.00185898
[5 empty] | 0.06478004 | 0.1386349 | -0.001841284 |  | 0.1651015 | 0.1373516 | -0.001980832 | 0.3979657 | 0.1356582 | -0.001933391 | 0.6080903 | 0.1384192 | -0.00185898
[5 empty] | 0.06478626 | 0.1394363 | -0.001740273 |  | 0.1647719 | 0.1381455 | -0.00186099 | 0.398188 | 0.1364423 | -0.001933391 | 0.6069609 | 0.1392193 | -0.00185898
[5 empty] | 0.0648284 | 0.1402376 | -0.001740621 |  | 0.1644657 | 0.1389395 | -0.00186099 | 0.3983502 | 0.1372265 | -0.00182635 | 0.6055047 | 0.1400195 | -0.001754928
[5 empty] | 0.06484461 | 0.141039 | -0.001740621 |  | 0.1640764 | 0.1397334 | -0.00186099 | 0.3987264 | 0.1380106 | -0.00182635 | 0.6039815 | 0.1408196 | -0.001754928
[5 empty] | 0.0648702 | 0.1418404 | -0.001740795 |  | 0.1637337 | 0.1405274 | -0.00186099 | 0.3988226 | 0.1387948 | -0.00182635 | 0.6025639 | 0.1416197 | -0.001754928
[5 empty] | 0.064914 | 0.1426417 | -0.001740795 |  | 0.1633099 | 0.1413213 | -0.00186099 | 0.3991325 | 0.1395789 | -0.00182635 | 0.600998 | 0.1424198 | -0.001754928
[5 empty] | 0.06494065 | 0.1434431 | -0.001638798 |  | 0.1629556 | 0.1421152 | -0.001744863 | 0.3992167 | 0.1403631 | -0.001708591 | 0.5992016 | 0.1432199 | -0.001660371
[5 empty] | 0.06496778 | 0.1442444 | -0.001638962 |  | 0.1625434 | 0.1429092 | -0.001744863 | 0.3993494 | 0.1411472 | -0.001708591 | 0.5976015 | 0.14402 | -0.001660371
[5 empty] | 0.06496884 | 0.1450458 | -0.001638798 |  | 0.1620747 | 0.1437031 | -0.001744863 | 0.3996405 | 0.1419314 | -0.001708591 | 0.5959449 | 0.1448201 | -0.001660371
[5 empty] | 0.06500573 | 0.1458471 | -0.00163929 |  | 0.1616351 | 0.1444971 | -0.001744863 | 0.3998149 | 0.1427155 | -0.001708591 | 0.5940649 | 0.1456202 | -0.001660371
[5 empty] | 0.06503421 | 0.1466485 | -0.001536519 |  | 0.1612466 | 0.145291 | -0.001630818 | 0.4000375 | 0.1434997 | -0.001581342 | 0.5923019 | 0.1464203 | -0.00157746
[5 empty] | 0.0650631 | 0.1474499 | -0.001536673 |  | 0.1607408 | 0.1460849 | -0.001630818 | 0.4000878 | 0.1442838 | -0.001581342 | 0.5902368 | 0.1472205 | -0.00157746
[5 empty] | 0.06510124 | 0.1482512 | -0.001536673 |  | 0.1602457 | 0.1468789 | -0.001630818 | 0.4002408 | 0.145068 | -0.001581342 | 0.5882927 | 0.1480206 | -0.00157746
[5 empty] | 0.06513975 | 0.1490526 | -0.001536366 |  | 0.159762 | 0.1476728 | -0.001630818 | 0.4003862 | 0.1458521 | -0.001581342 | 0.5865543 | 0.1488207 | -0.00157746
[5 empty] | 0.06516089 | 0.1498539 | -0.001433606 |  | 0.1592904 | 0.1484668 | -0.001519909 | 0.4005789 | 0.1466363 | -0.00144622 | 0.5844379 | 0.1496208 | -0.001507538
[5 empty] | 0.06519122 | 0.1506553 | -0.001433606 |  | 0.158769 | 0.1492607 | -0.001519909 | 0.4007085 | 0.1474204 | -0.00144622 | 0.5823643 | 0.1504209 | -0.001507538
[5 empty] | 0.06523074 | 0.1514567 | -0.00143375 |  | 0.1583032 | 0.1500546 | -0.001519909 | 0.400885 | 0.1482046 | -0.00144622 | 0.5802521 | 0.151221 | -0.001507538
[5 empty] | 0.06526167 | 0.152258 | -0.00143375 |  | 0.1577687 | 0.1508486 | -0.001519909 | 0.4009979 | 0.1489887 | -0.00144622 | 0.5780207 | 0.1520211 | -0.001507538
[5 empty] | 0.06529287 | 0.1530594 | -0.00132979 |  | 0.1572913 | 0.1516425 | -0.001412218 | 0.400937 | 0.1497729 | -0.00130537 | 0.5760033 | 0.1528212 | -0.001452609
[5 empty] | 0.06530656 | 0.1538607 | -0.001330056 |  | 0.156768 | 0.1524365 | -0.001412218 | 0.4011426 | 0.150557 | -0.00130537 | 0.5736236 | 0.1536213 | -0.001452609
[5 empty] | 0.06532935 | 0.1546621 | -0.001330189 |  | 0.1562001 | 0.1532304 | -0.001412218 | 0.401229 | 0.1513412 | -0.00130537 | 0.5713793 | 0.1544215 | -0.001452609
[5 empty] | 0.06537011 | 0.1554634 | -0.00132979 |  | 0.1557121 | 0.1540243 | -0.001412218 | 0.4013612 | 0.1521253 | -0.00130537 | 0.5691894 | 0.1552216 | -0.001452609
[5 empty] | 0.06541107 | 0.1562648 | -0.001225372 |  | 0.1551607 | 0.1548183 | -0.00130726 | 0.4014289 | 0.1529095 | -0.001159547 | 0.5669737 | 0.1560217 | -0.001414512
[5 empty] | 0.06542553 | 0.1570662 | -0.001225005 |  | 0.1546292 | 0.1556122 | -0.00130726 | 0.4013765 | 0.1536936 | -0.001159547 | 0.5645715 | 0.1568218 | -0.001414512
[5 empty] | 0.06545791 | 0.1578675 | -0.00122525 |  | 0.1540979 | 0.1564062 | -0.00130726 | 0.4013693 | 0.1544778 | -0.001159547 | 0.5623112 | 0.1576219 | -0.001414512
[5 empty] | 0.06549932 | 0.1586689 | -0.001146502 |  | 0.1535472 | 0.1572001 | -0.001230296 | 0.4014623 | 0.1552619 | -0.001048021 | 0.5597889 | 0.158422 | -0.001397812
[5 empty] | 0.06554084 | 0.1594702 | -0.001146502 |  | 0.1530595 | 0.157994 | -0.001230296 | 0.4014346 | 0.1560461 | -0.001048021 | 0.557574 | 0.1592221 | -0.001397812