## 1
Общество с ограниченной ответственностью "Инженерная геология" (ООО "ИнжГео") | [10 empty] | Общество с ограниченной ответственностью "Инженерная геология" (ООО "ИнжГео")
Юр. адрес: 117279, г. Москва, ул. Миклухо-Маклая, 36 а, этаж 5, пом. XXIII к. 76-84 | [10 empty] | Юр. адрес: 117279, г. Москва, ул. Миклухо-Маклая, 36 а, этаж 5, пом. XXIII к. 76-84 | [8 empty] | нагр |  |  | X0 | Y0 | R |  | нагр |  |  |  | X0 | Y0 | R | нагр |  |  |  | X0 | Y0 | R |  | нагр |  |  |  | X0 | Y0 | R
Телефон/факс +7 (495) 132-30-00, Адрес электронной почты inbox@inj-geo.ru | [10 empty] | Телефон/факс +7 (495) 132-30-00, Адрес электронной почты inbox@inj-geo.ru | [12 empty] | 0 | [7 empty] | 0 | [6 empty] | 0 | [7 empty] | 0
[20 empty] | девиатор | [6 empty] | девиатор | [6 empty] | девиатор | [7 empty] | девиатор
Испытательная лаборатория ООО «ИнжГео» | [10 empty] | Испытательная лаборатория ООО «ИнжГео» | [8 empty] | x0 | Угол | X | Y |  |  |  | x0 |  | Угол | X | Y |  |  | x0 |  | Угол | X | Y |  |  |  | x0 |  | Угол | X | Y
Адрес места осуществления деятельности лаборатории: г. Москва, просп. Вернадского, д. 51, стр. 1 | [10 empty] | Адрес места осуществления деятельности лаборатории: г. Москва, просп. Вернадского, д. 51, стр. 1 | [9 empty] | 0 | [7 empty] | 0 | [6 empty] | 0 | [7 empty] | 0
Телефон +7(910)4557682, E-mail: slg85@mail.ru | [10 empty] | Телефон +7(910)4557682, E-mail: slg85@mail.ru | [9 empty] | 5 | [7 empty] | 5 | [6 empty] | 5 | [7 empty] | 5
[21 empty] | 10 | [7 empty] | 10 | [6 empty] | 10 | [7 empty] | 10
Протокол испытаний № 13-63/35 от 03-12-2022 | [20 empty] | 15 | [7 empty] | 15 | [6 empty] | 15 | [7 empty] | 15
Наименование и адрес заказчика: ООО Регионстрой | [20 empty] | 20 | [7 empty] | 20 | [6 empty] | 20 | [7 empty] | 20
Наименование объекта: Переход трубопровода через р. Енисей | [20 empty] | 25 | [7 empty] | 25 | [6 empty] | 25 | [7 empty] | 25
Наименование используемого метода/методики: ГОСТ 12248.4-2020 | [20 empty] | 30 | [7 empty] | 30 | [6 empty] | 30 | [7 empty] | 30
Условия проведения испытания: температура окружающей среды (18 - 25)0С, влажность воздуха (40 - 75)% | [20 empty] | 35 | [7 empty] | 35 | [6 empty] | 35 | [7 empty] | 35
Дата получение объекта подлежащего испытаниям: 06-11-2022 | [20 empty] | 40 | [7 empty] | 40 | [6 empty] | 40 | [7 empty] | 40
Дата испытания: 25.10.2022-19.11.2035 | [20 empty] | 45 | [7 empty] | 45 | [6 empty] | 45 | [7 empty] | 45
Испытание грунтов методом трехосного сжатия | [10 empty] | Испытание грунтов методом трехосного сжатия | [9 empty] | 50 | [7 empty] | 50 | [6 empty] | 50 | [7 empty] | 50
Лабораторный номер: |  | 1070 | [5 empty] | We, % = | 0.44425755 |  | Лабораторный номер: | [6 empty] | We, % = |  |  | 55 | [7 empty] | 55 | [6 empty] | 55 | [7 empty] | 55
Номер скважины: |  | BH-003 | [5 empty] | ρ, г/см3 = | 1.9 |  | Номер скважины: | [6 empty] | ρ, г/см3 = |  |  | 60 | [7 empty] | 60 | [6 empty] | 60 | [7 empty] | 60
Глубина отбора, м: |  | 4 | [5 empty] | ρs, г/см3 = | 2.7 |  | Глубина отбора, м: | [6 empty] | ρs, г/см3 = |  |  | 65 | [7 empty] | 65 | [6 empty] | 65 | [7 empty] | 65
Наименование грунта: |  | Суглинок, после оттаивания текучий, легкий пылеватый | [5 empty] | e, д.е. = | 1.1 |  | Наименование грунта: | [6 empty] | e, д.е. = |  |  | 70 | [7 empty] | 70 | [6 empty] | 70 | [7 empty] | 70
Схема проведения опыта: |  | КД | [5 empty] | IL, д.е. = | 2.257 |  | Схема проведения опыта: | [6 empty] | IL, д.е. = |  |  | 75 | [7 empty] | 75 | [6 empty] | 75 | [7 empty] | 75
Результаты испытаний | [10 empty] | Результаты испытаний | [9 empty] | 80 | [7 empty] | 80 | [6 empty] | 80 | [7 empty] | 80
[21 empty] | 85 | [7 empty] | 85 | [6 empty] | 85 | [7 empty] | 85
[21 empty] | 90 | [7 empty] | 90 | [6 empty] | 90 | [7 empty] | 90
[21 empty] | 95 | [7 empty] | 95 | [6 empty] | 95 | [7 empty] | 95
[21 empty] | 100 | [7 empty] | 100 | [6 empty] | 100 | [7 empty] | 100
[21 empty] | 105 | [7 empty] | 105 | [6 empty] | 105 | [7 empty] | 105
[21 empty] | 110 | [7 empty] | 110 | [6 empty] | 110 | [7 empty] | 110
[21 empty] | 115 | [7 empty] | 115 | [6 empty] | 115 | [7 empty] | 115
[21 empty] | 120 | [7 empty] | 120 | [6 empty] | 120 | [7 empty] | 120
[21 empty] | 125 | [7 empty] | 125 | [6 empty] | 125 | [7 empty] | 125
[21 empty] | 130 | [7 empty] | 130 | [6 empty] | 130 | [7 empty] | 130
[21 empty] | 135 | [7 empty] | 135 | [6 empty] | 135 | [7 empty] | 135
[21 empty] | 140 | [7 empty] | 140 | [6 empty] | 140 | [7 empty] | 140
[21 empty] | 145 | [7 empty] | 145 | [6 empty] | 145 | [7 empty] | 145
[21 empty] | 150 | [7 empty] | 150 | [6 empty] | 150 | [7 empty] | 150
[21 empty] | 155 | [7 empty] | 155 | [6 empty] | 155 | [7 empty] | 155
[21 empty] | 160 | [7 empty] | 160 | [6 empty] | 160 | [7 empty] | 160
[21 empty] | 165 | [7 empty] | 165 | [6 empty] | 165 | [7 empty] | 165
[21 empty] | 170 | [7 empty] | 170 | [6 empty] | 170 | [7 empty] | 170
[21 empty] | 175 | [7 empty] | 175 | [6 empty] | 175 | [7 empty] | 175
[21 empty] | 180 | [7 empty] | 180 | [6 empty] | 180 | [7 empty] | 180
[13 empty] | Давление в камере, Мпа σ3 | Вертикальная нагрузка, Мпа σ1 | Поровое давление, Мпа u
[13 empty] | 0.05 | 0.2248591 |  |  |  |  | 1 | [6 empty] | σ3,кПа | σ1,кПа | u, кПа |  |  |  | 4
[13 empty] | 0.15 | 0.5640711 | [26 empty] | δ3, Мпа | δ1-δ3, МПа | δ1, МПа | δ1, КПа
[13 empty] | 0.25 | 0.9032831 | [20 empty] | С, МПа:
φ, град:
E, Мпа
[26 empty] | x | 0
[26 empty] | y |  |  |  | С, кПа | φ,°
Эффективные значения угла внутреннего трения и удельного сцепления ϕ', С'
[13 empty] | ϕ', град. = | 33
[13 empty] | С', МПа = | 0.015
|  | K0, д.е. | 0.455361 | Эффективное напряжение, Мпа: |  |  |  |  | 0.02276805
|  | Модуль деформации E0, МПа: |  | Точки нахождения модуля Е0, Мпа (полное напряжение): |  |  |  |  | 0.02276805 | 0.03642888
|  | Модуль деформации E50, МПа: |  | qmax Давление при разрушении образца, Мпа (девиатор): |  |  |  |  | 0.06290335
|  | Коэф. Поперечной деформации, ϑ: |  | 0,5 qmax, Мпа (девиатор): |  |  |  |  | 0.03145168
| Начальник исп. лаборатории: | [6 empty] | Семиколенова Л.Г. |  |  |  |  | Начальник исп. лаборатории: |  |  |  |  | Семиколенова Л.Г.
Лист 1 , всего листов 2 | [11 empty] | Лист 2 , всего листов 2
Частичное воспроизведение протокола испытаний без письменного разрешения ООО «ИнжГео» ЗАПРЕЩАЕТСЯ | [11 empty] | Частичное воспроизведение протокола испытаний без письменного разрешения ООО «ИнжГео» ЗАПРЕЩАЕТСЯ
E0 |  |  | E50 |  | Деформация |  |  |  | Первая прочность |  |  | Вторая прочность |  |  | Третья прочность
devE0 | epsE0 |  | dev50 | epsE50 | dev | eps | ev |  | dev1 | eps1 | ev1 | dev1 | eps1 | ev2 | dev1 | eps1 | ev3
0.01366083 | 0.0003174376 |  | 0.03145168 | 0.0009523127 | 0.01366083 | 0.0003174376 | 0 |  | 0 | 0 | 0 | 0 | 0 | 0 | 0 | 0 | 0
[5 empty] | 0.03145168 | 0.0009523127 | 0 |  | 0.03 | 0.0006971119 | 0 | 0.09 | 0.0007416084 | 0 | 0.15 | 0.0006902098 | 0
Секущая модуля Е0 |  |  | Линия Q max |  | 0.03290189 | 0.001578844 | 0 |  | 0.06407667 | 0.001611481 | 0 | 0.1742833 | 0.001597976 | 0 | 0.3266416 | 0.001958465 | 0
| 0 |  |  | 0 | 0.03459717 | 0.002368266 | -0.003573876 |  | 0.08742956 | 0.002647245 | -0.002350605 | 0.2070356 | 0.00222296 | -0.002225618 | 0.3347246 | 0.002350262 | -0.002686612
[5 empty] | 0.03614052 | 0.003157688 | -0.003573876 |  | 0.0904799 | 0.003222961 | -0.002350605 | 0.2192004 | 0.003195953 | -0.002225618 | 0.3499454 | 0.003133682 | -0.002686612
[5 empty] | 0.03755128 | 0.003947111 | -0.003574591 |  | 0.09452188 | 0.004028701 | -0.002350605 | 0.2285186 | 0.003994941 | -0.002225618 | 0.3641546 | 0.003917103 | -0.002686612
|  |  | Линия 0,5 Q max |  | 0.03881912 | 0.004736533 | -0.003574233 |  | 0.09827276 | 0.004834442 | -0.002350605 | 0.2370284 | 0.004793929 | -0.002225618 | 0.3772249 | 0.004700523 | -0.002686612
|  |  |  | 0 | 0.03995732 | 0.005525955 | -0.003292111 |  | 0.1017158 | 0.005640182 | -0.002332805 | 0.2448747 | 0.005592918 | -0.002655892 | 0.389205 | 0.005483944 | -0.00264897
[5 empty] | 0.04101162 | 0.006315377 | -0.003291453 |  | 0.1049247 | 0.006445922 | -0.002332805 | 0.251971 | 0.006391906 | -0.002655892 | 0.4002741 | 0.006267364 | -0.00264897
[5 empty] | 0.04193945 | 0.007104799 | -0.00329244 |  | 0.1078833 | 0.007251663 | -0.002332805 | 0.2586724 | 0.007190894 | -0.002655892 | 0.4106205 | 0.007050785 | -0.00264897
[5 empty] | 0.04275429 | 0.007894221 | -0.002872454 |  | 0.1105733 | 0.008057403 | -0.002332805 | 0.2646494 | 0.007989882 | -0.002655892 | 0.4198361 | 0.007834205 | -0.00264897
[5 empty] | 0.04350319 | 0.008683643 | -0.002871879 |  | 0.1130556 | 0.008863143 | -0.002295322 | 0.2702234 | 0.008788871 | -0.002994727 | 0.4283019 | 0.008617626 | -0.002582835
Коэфф. Точки |  |  |  |  | 0.04413451 | 0.009473065 | -0.002871879 |  | 0.1153446 | 0.009668883 | -0.002295322 | 0.2752207 | 0.009587859 | -0.002994727 | 0.436073 | 0.009401046 | -0.002582835
[5 empty] | 0.04470907 | 0.01026249 | -0.002872167 |  | 0.1174213 | 0.01047462 | -0.002295322 | 0.2798014 | 0.01038685 | -0.002994727 | 0.4428576 | 0.01018447 | -0.002582835
[5 empty] | 0.04522155 | 0.01105191 | -0.002871879 |  | 0.1193155 | 0.01128036 | -0.002295322 | 0.284001 | 0.01118584 | -0.002994727 | 0.4493301 | 0.01096789 | -0.002500717
[5 empty] | 0.04565928 | 0.01184133 | -0.002407306 |  | 0.1209897 | 0.0120861 | -0.002246123 | 0.2878111 | 0.01198482 | -0.003250111 | 0.4550585 | 0.01175131 | -0.002500717
[5 empty] | 0.0460573 | 0.01263075 | -0.002407065 |  | 0.122577 | 0.01289184 | -0.002246123 | 0.2911333 | 0.01278381 | -0.003250111 | 0.4603053 | 0.01253473 | -0.002500717
[5 empty] | 0.04640282 | 0.01342018 | -0.002407065 |  | 0.1239885 | 0.01369758 | -0.002246123 | 0.2943099 | 0.0135828 | -0.003250111 | 0.4649813 | 0.01331815 | -0.002500717
[5 empty] | 0.04672431 | 0.0142096 | -0.002407065 |  | 0.1253072 | 0.01450333 | -0.002246123 | 0.2971549 | 0.01438179 | -0.003250111 | 0.469066 | 0.01410157 | -0.002500717
[5 empty] | 0.04698087 | 0.01499902 | -0.00199281 |  | 0.1264768 | 0.01530907 | -0.002196112 | 0.2996116 | 0.01518078 | -0.003431223 | 0.4728266 | 0.01488499 | -0.002417968
[5 empty] | 0.04723585 | 0.01578844 | -0.00199281 |  | 0.1275638 | 0.01611481 | -0.002196112 | 0.3019833 | 0.01597976 | -0.003431223 | 0.4763169 | 0.01566841 | -0.002417968
[5 empty] | 0.04749021 | 0.01657786 | -0.001992212 |  | 0.1285642 | 0.01692055 | -0.002196112 | 0.3041244 | 0.01677875 | -0.003431223 | 0.4795906 | 0.01645183 | -0.002417968
[5 empty] | 0.04773067 | 0.01736729 | -0.001992212 |  | 0.1295456 | 0.01772629 | -0.002196112 | 0.3060684 | 0.01757774 | -0.003431223 | 0.4824815 | 0.01723525 | -0.002417968
[5 empty] | 0.04794371 | 0.01815671 | -0.001719 |  | 0.1303601 | 0.01853203 | -0.00215215 | 0.3079405 | 0.01837673 | -0.00354498 | 0.4854081 | 0.01801867 | -0.002347673
[5 empty] | 0.04820063 | 0.01894613 | -0.001718828 |  | 0.1312374 | 0.01933777 | -0.00215215 | 0.3097294 | 0.01917572 | -0.00354498 | 0.4879088 | 0.01880209 | -0.002347673
[5 empty] | 0.04845972 | 0.01973555 | -0.001718656 |  | 0.1320287 | 0.02014351 | -0.00215215 | 0.3115153 | 0.01997471 | -0.00354498 | 0.4904776 | 0.01958551 | -0.002347673
[5 empty] | 0.0487357 | 0.02052498 | -0.001718656 |  | 0.1328019 | 0.02094925 | -0.00215215 | 0.313194 | 0.02077369 | -0.00354498 | 0.49302 | 0.02036893 | -0.002347673
[5 empty] | 0.04906146 | 0.0213144 | -0.001669403 |  | 0.1335706 | 0.02175499 | -0.002124634 | 0.3148915 | 0.02157268 | -0.003598484 | 0.495663 | 0.02115235 | -0.002303494
[5 empty] | 0.04935984 | 0.02210382 | -0.001669069 |  | 0.1343486 | 0.02256073 | -0.002124634 | 0.3166887 | 0.02237167 | -0.003598484 | 0.4984603 | 0.02193578 | -0.002303494
[5 empty] | 0.0496739 | 0.02289324 | -0.001669069 |  | 0.1351311 | 0.02336647 | -0.002124634 | 0.3187139 | 0.02317066 | -0.003598484 | 0.5011647 | 0.0227192 | -0.002303494
[5 empty] | 0.04996758 | 0.02368266 | -0.001669236 |  | 0.1359314 | 0.02417221 | -0.002124634 | 0.3207206 | 0.02396965 | -0.003598484 | 0.5041281 | 0.02350262 | -0.002303494
[5 empty] | 0.05025536 | 0.02447209 | -0.001780285 |  | 0.1368637 | 0.02497795 | -0.00212537 | 0.3226553 | 0.02476864 | -0.003601882 | 0.5072362 | 0.02428604 | -0.002295985
[5 empty] | 0.05054462 | 0.02526151 | -0.001780641 |  | 0.1377099 | 0.02578369 | -0.00212537 | 0.3247614 | 0.02556762 | -0.003601882 | 0.5103439 | 0.02506946 | -0.002295985
[5 empty] | 0.05084285 | 0.02605093 | -0.001780463 |  | 0.1385555 | 0.02658943 | -0.00212537 | 0.3267554 | 0.02636661 | -0.003601882 | 0.5132125 | 0.02585288 | -0.002295985
[5 empty] | 0.05110594 | 0.02684035 | -0.001780819 |  | 0.139382 | 0.02739517 | -0.00212537 | 0.3286391 | 0.0271656 | -0.003601882 | 0.5159194 | 0.0266363 | -0.002295985
[5 empty] | 0.05140034 | 0.02762977 | -0.002003164 |  | 0.1401518 | 0.02820091 | -0.002188572 | 0.3304144 | 0.02796459 | -0.003565479 | 0.5187736 | 0.02741972 | -0.002296275
[5 empty] | 0.05164465 | 0.0284192 | -0.002002564 |  | 0.1409792 | 0.02900665 | -0.002188572 | 0.332083 | 0.02876358 | -0.003565479 | 0.521626 | 0.02820314 | -0.002296275
[5 empty] | 0.05190565 | 0.02920862 | -0.002002764 |  | 0.1417505 | 0.02981239 | -0.002188572 | 0.3337921 | 0.02956256 | -0.003565479 | 0.5242475 | 0.02898656 | -0.002296275
[5 empty] | 0.05216113 | 0.02999804 | -0.002002964 |  | 0.1425232 | 0.03061813 | -0.002188572 | 0.3354965 | 0.03036155 | -0.003565479 | 0.5267944 | 0.02976998 | -0.002296275
[5 empty] | 0.05241114 | 0.03078746 | -0.002311622 |  | 0.1432206 | 0.03142387 | -0.002311923 | 0.3370529 | 0.03116054 | -0.003499692 | 0.5292692 | 0.0305534 | -0.002295943
[5 empty] | 0.05267082 | 0.03157688 | -0.002311391 |  | 0.1439587 | 0.03222961 | -0.002311923 | 0.3386094 | 0.03195953 | -0.003499692 | 0.5315963 | 0.03133682 | -0.002295943
[5 empty] | 0.05290253 | 0.03236631 | -0.002311853 |  | 0.1446801 | 0.03303535 | -0.002311923 | 0.3402178 | 0.03275852 | -0.003499692 | 0.5340125 | 0.03212024 | -0.002295943
[5 empty] | 0.05315163 | 0.03315573 | -0.002311391 |  | 0.145346 | 0.03384109 | -0.002311923 | 0.3417338 | 0.03355751 | -0.003413953 | 0.5360502 | 0.03290366 | -0.002295943
[5 empty] | 0.0533651 | 0.03394515 | -0.002684326 |  | 0.145976 | 0.03464683 | -0.00247939 | 0.3430115 | 0.03435649 | -0.003413953 | 0.5383399 | 0.03368708 | -0.002296824
[5 empty] | 0.05358851 | 0.03473457 | -0.002684595 |  | 0.1466486 | 0.03545257 | -0.00247939 | 0.3443977 | 0.03515548 | -0.003413953 | 0.5405704 | 0.0344705 | -0.002296824
[5 empty] | 0.05380674 | 0.035524 | -0.002684595 |  | 0.1473255 | 0.03625831 | -0.00247939 | 0.345896 | 0.03595447 | -0.003413953 | 0.5427442 | 0.03525392 | -0.002296824
[5 empty] | 0.05403518 | 0.03631342 | -0.002684326 |  | 0.1478884 | 0.03706405 | -0.00247939 | 0.3471124 | 0.03675346 | -0.003413953 | 0.544705 | 0.03603734 | -0.002296824
[5 empty] | 0.05422782 | 0.03710284 | -0.003097527 |  | 0.148555 | 0.03786979 | -0.002678138 | 0.348396 | 0.03755245 | -0.003319358 | 0.5466929 | 0.03682077 | -0.002297083
[5 empty] | 0.05444622 | 0.03789226 | -0.003097217 |  | 0.1490877 | 0.03867553 | -0.002678138 | 0.3497001 | 0.03835144 | -0.003319358 | 0.5487111 | 0.03760419 | -0.002297083
[5 empty] | 0.05462873 | 0.03868168 | -0.003096598 |  | 0.1497255 | 0.03948127 | -0.002678138 | 0.350827 | 0.03915042 | -0.003319358 | 0.5505226 | 0.03838761 | -0.002297083
[5 empty] | 0.05481398 | 0.03947111 | -0.003096907 |  | 0.1502294 | 0.04028701 | -0.002894065 | 0.3520292 | 0.03994941 | -0.003319358 | 0.5522089 | 0.03917103 | -0.002297083
[5 empty] | 0.05501761 | 0.04026053 | -0.003525085 |  | 0.1508396 | 0.04109275 | -0.002894065 | 0.353209 | 0.0407484 | -0.003223266 | 0.554174 | 0.03995445 | -0.00229672
[5 empty] | 0.05519308 | 0.04104995 | -0.00352579 |  | 0.1513562 | 0.04189849 | -0.002894065 | 0.3545202 | 0.04154739 | -0.003223266 | 0.5560198 | 0.04073787 | -0.00229672
[5 empty] | 0.0553637 | 0.04183937 | -0.003525085 |  | 0.1518796 | 0.04270424 | -0.002894065 | 0.3556122 | 0.04234638 | -0.003223266 | 0.5575865 | 0.04152129 | -0.00229672
[5 empty] | 0.05554518 | 0.04262879 | -0.003945808 |  | 0.1524104 | 0.04350998 | -0.002894065 | 0.3566888 | 0.04314536 | -0.003223266 | 0.5591989 | 0.04230471 | -0.002297114
[5 empty] | 0.05572983 | 0.04341822 | -0.003946203 |  | 0.1528475 | 0.04431572 | -0.003110901 | 0.3577524 | 0.04394435 | -0.003135449 | 0.5611034 | 0.04308813 | -0.002297114
[5 empty] | 0.05588628 | 0.04420764 | -0.003945808 |  | 0.1533535 | 0.04512146 | -0.003110901 | 0.3590088 | 0.04474334 | -0.003135449 | 0.5624917 | 0.04387155 | -0.002297114
[5 empty] | 0.0560302 | 0.04499706 | -0.003945808 |  | 0.1538272 | 0.0459272 | -0.003110901 | 0.3600028 | 0.04554233 | -0.003135449 | 0.5641777 | 0.04465497 | -0.002297114
[5 empty] | 0.05619316 | 0.04578648 | -0.003945019 |  | 0.1543301 | 0.04673294 | -0.003110901 | 0.3610417 | 0.04634132 | -0.003135449 | 0.5657578 | 0.04543839 | -0.002297114
[5 empty] | 0.05634372 | 0.0465759 | -0.004336802 |  | 0.1547195 | 0.04753868 | -0.003317097 | 0.3621284 | 0.04714031 | -0.00306656 | 0.5674794 | 0.04622181 | -0.002298034
[5 empty] | 0.05649772 | 0.04736533 | -0.004336369 |  | 0.1552002 | 0.04834442 | -0.003317097 | 0.3632654 | 0.04793929 | -0.00306656 | 0.5687727 | 0.04700523 | -0.002298034
[5 empty] | 0.05663937 | 0.04815475 | -0.004336802 |  | 0.1555881 | 0.04915016 | -0.003317097 | 0.3643012 | 0.04873828 | -0.00306656 | 0.5702941 | 0.04778865 | -0.002298034
[5 empty] | 0.05676868 | 0.04894417 | -0.004671998 |  | 0.1560273 | 0.0499559 | -0.003317097 | 0.3653921 | 0.04953727 | -0.00306656 | 0.5719654 | 0.04857207 | -0.002298034
[5 empty] | 0.05690158 | 0.04973359 | -0.004671998 |  | 0.156477 | 0.05076164 | -0.003497619 | 0.3664892 | 0.05033626 | -0.003023841 | 0.5733782 | 0.04935549 | -0.002298334
[5 empty] | 0.05704616 | 0.05052302 | -0.004671998 |  | 0.1568757 | 0.05156738 | -0.003497619 | 0.3675949 | 0.05113525 | -0.003023841 | 0.5747812 | 0.05013891 | -0.002298334
[5 empty] | 0.05717055 | 0.05131244 | -0.004670597 |  | 0.1572235 | 0.05237312 | -0.003497619 | 0.3688671 | 0.05193424 | -0.003023841 | 0.5765074 | 0.05092233 | -0.002298334
[5 empty] | 0.05726672 | 0.05210186 | -0.004670597 |  | 0.1575828 | 0.05317886 | -0.003497619 | 0.3699974 | 0.05273322 | -0.003023841 | 0.577816 | 0.05170576 | -0.002298334
[5 empty] | 0.05740676 | 0.05289128 | -0.004928028 |  | 0.1579538 | 0.0539846 | -0.003636823 | 0.3710918 | 0.05353221 | -0.003024819 | 0.5792879 | 0.05248918 | -0.002298931
[5 empty] | 0.05749461 | 0.0536807 | -0.004928028 |  | 0.1583788 | 0.05479034 | -0.003636823 | 0.3722592 | 0.0543312 | -0.003024819 | 0.5807603 | 0.0532726 | -0.002298931
[5 empty] | 0.05761851 | 0.05447013 | -0.004928521 |  | 0.1587331 | 0.05559608 | -0.003636823 | 0.3733937 | 0.05513019 | -0.003024819 | 0.5823994 | 0.05405602 | -0.002298931
[5 empty] | 0.05770625 | 0.05525955 | -0.004929014 |  | 0.1590168 | 0.05640182 | -0.003636823 | 0.3747024 | 0.05592918 | -0.003024819 | 0.5836102 | 0.05483944 | -0.002298931
[5 empty] | 0.05783028 | 0.05604897 | -0.005084294 |  | 0.1594183 | 0.05720756 | -0.003721123 | 0.375921 | 0.05672816 | -0.003131313 | 0.5853073 | 0.05562286 | -0.002376556
[5 empty] | 0.0579101 | 0.05683839 | -0.005084803 |  | 0.1597497 | 0.0580133 | -0.003721123 | 0.3770463 | 0.05752715 | -0.003131313 | 0.5866564 | 0.05640628 | -0.002376556
[5 empty] | 0.05801024 | 0.05762781 | -0.005085311 |  | 0.160053 | 0.05881904 | -0.003721123 | 0.3782864 | 0.05832614 | -0.003131313 | 0.5880745 | 0.0571897 | -0.002376556
[5 empty] | 0.05808232 | 0.05841724 | -0.005116655 |  | 0.1603277 | 0.05962478 | -0.003721123 | 0.3796396 | 0.05912513 | -0.003131313 | 0.5893099 | 0.05797312 | -0.002376556
[5 empty] | 0.05818296 | 0.05920666 | -0.005116655 |  | 0.1606786 | 0.06043052 | -0.003760363 | 0.3808388 | 0.05992412 | -0.003335907 | 0.5907818 | 0.05875654 | -0.002619108
[5 empty] | 0.05827204 | 0.05999608 | -0.005115632 |  | 0.161001 | 0.06123626 | -0.003760363 | 0.3820401 | 0.06072311 | -0.003335907 | 0.5920703 | 0.05953996 | -0.002619108
[5 empty] | 0.05832548 | 0.0607855 | -0.005116655 |  | 0.1612314 | 0.062042 | -0.003760363 | 0.3834009 | 0.06152209 | -0.003335907 | 0.5935958 | 0.06032338 | -0.002619108
[5 empty] | 0.05840828 | 0.06157493 | -0.005116655 |  | 0.1615603 | 0.06284774 | -0.003760363 | 0.3846526 | 0.06232108 | -0.003335907 | 0.5948525 | 0.0611068 | -0.002619108
[5 empty] | 0.05847195 | 0.06236435 | -0.005007287 |  | 0.1618398 | 0.06365348 | -0.003794431 | 0.3857921 | 0.06312007 | -0.003610621 | 0.5963465 | 0.06189022 | -0.002981046
[5 empty] | 0.05854099 | 0.06315377 | -0.005007287 |  | 0.1621338 | 0.06445922 | -0.003794431 | 0.3870847 | 0.06391906 | -0.003610621 | 0.5975703 | 0.06267364 | -0.002981046
[5 empty] | 0.05861557 | 0.06394319 | -0.005008288 |  | 0.1623363 | 0.06526496 | -0.003794431 | 0.388206 | 0.06471805 | -0.003610621 | 0.5989468 | 0.06345706 | -0.002981046
[5 empty] | 0.05869588 | 0.06473261 | -0.005007287 |  | 0.1626598 | 0.0660707 | -0.003824503 | 0.3894761 | 0.06551704 | -0.003610621 | 0.6000515 | 0.06424048 | -0.002981046
[5 empty] | 0.05875763 | 0.06552204 | -0.004793151 |  | 0.1628708 | 0.06687644 | -0.003824503 | 0.3907857 | 0.06631602 | -0.003925777 | 0.6013937 | 0.0650239 | -0.003418626
[5 empty] | 0.05881725 | 0.06631146 | -0.004793151 |  | 0.1630972 | 0.06768218 | -0.003824503 | 0.3919699 | 0.06711501 | -0.003925777 | 0.6027184 | 0.06580733 | -0.003418626
[5 empty] | 0.0588749 | 0.06710088 | -0.004791714 |  | 0.163339 | 0.06848792 | -0.003824503 | 0.39308 | 0.067914 | -0.003925777 | 0.6037694 | 0.06659075 | -0.003418626
[5 empty] | 0.05890622 | 0.0678903 | -0.004792672 |  | 0.1636181 | 0.06929366 | -0.003824503 | 0.3941676 | 0.06871299 | -0.003925777 | 0.6048871 | 0.06737417 | -0.003418626
[5 empty] | 0.0589849 | 0.06867972 | -0.004499656 |  | 0.1638064 | 0.0700994 | -0.003850456 | 0.3952301 | 0.06951198 | -0.004252603 | 0.606243 | 0.06815759 | -0.00388274
[5 empty] | 0.0590212 | 0.06946915 | -0.004499656 |  | 0.1640751 | 0.07090515 | -0.003850456 | 0.3963745 | 0.07031096 | -0.004252603 | 0.6073233 | 0.06894101 | -0.00388274
[5 empty] | 0.05908069 | 0.07025857 | -0.004500556 |  | 0.1642532 | 0.07171089 | -0.003850456 | 0.3974347 | 0.07110995 | -0.004252603 | 0.6084702 | 0.06972443 | -0.00388274
[5 empty] | 0.05912261 | 0.07104799 | -0.004499656 |  | 0.1645124 | 0.07251663 | -0.003850456 | 0.3984627 | 0.07190894 | -0.004252603 | 0.6096838 | 0.07050785 | -0.00388274
[5 empty] | 0.05917987 | 0.07183741 | -0.004165407 |  | 0.1646814 | 0.07332237 | -0.003871028 | 0.3994011 | 0.07270793 | -0.004564154 | 0.6108778 | 0.07129127 | -0.004327423
[5 empty] | 0.05921985 | 0.07262683 | -0.004164991 |  | 0.1648889 | 0.07412811 | -0.003871028 | 0.4005225 | 0.07350692 | -0.004564154 | 0.6117937 | 0.07207469 | -0.004327423
[5 empty] | 0.05928371 | 0.07341626 | -0.004165824 |  | 0.165157 | 0.07493385 | -0.003871028 | 0.4014395 | 0.07430591 | -0.004564154 | 0.6127752 | 0.07285811 | -0.004327423
[5 empty] | 0.05933059 | 0.07420568 | -0.004165824 |  | 0.1652921 | 0.07573959 | -0.003871028 | 0.402204 | 0.07510489 | -0.004564154 | 0.6139088 | 0.07364153 | -0.004327423
[5 empty] | 0.05936063 | 0.0749951 | -0.003822009 |  | 0.1654882 | 0.07654533 | -0.003885334 | 0.4030344 | 0.07590388 | -0.004828624 | 0.6148489 | 0.07442495 | -0.004706606
[5 empty] | 0.05940681 | 0.07578452 | -0.003822392 |  | 0.1657024 | 0.07735107 | -0.003885334 | 0.4039286 | 0.07670287 | -0.004828624 | 0.616114 | 0.07520837 | -0.004706606
[5 empty] | 0.05946934 | 0.07657395 | -0.003821627 |  | 0.165935 | 0.07815681 | -0.003885334 | 0.4046628 | 0.07750186 | -0.004828624 | 0.616925 | 0.07599179 | -0.004706606
[5 empty] | 0.05951547 | 0.07736337 | -0.003822009 |  | 0.1660783 | 0.07896255 | -0.003885334 | 0.4052342 | 0.07830085 | -0.004828624 | 0.6179743 | 0.07677521 | -0.004706606
[5 empty] | 0.0595618 | 0.07815279 | -0.003503474 |  | 0.1663052 | 0.07976829 | -0.003892879 | 0.4059733 | 0.07909984 | -0.005021079 | 0.6188282 | 0.07755863 | -0.004974395
[5 empty] | 0.05960025 | 0.07894221 | -0.003504525 |  | 0.1664214 | 0.08057403 | -0.003892879 | 0.4064334 | 0.07989882 | -0.005021079 | 0.6199206 | 0.07834205 | -0.004974395
[5 empty] | 0.05964744 | 0.07973163 | -0.003504525 |  | 0.1666435 | 0.08137977 | -0.003892879 | 0.4069454 | 0.08069781 | -0.005021079 | 0.6205555 | 0.07912547 | -0.004974395
[5 empty] | 0.05969529 | 0.08052106 | -0.003246349 |  | 0.166842 | 0.08218551 | -0.003892879 | 0.4073401 | 0.0814968 | -0.005021079 | 0.6215158 | 0.07990889 | -0.004974395
[5 empty] | 0.05972747 | 0.08131048 | -0.003246349 |  | 0.1669765 | 0.08299125 | -0.003887952 | 0.407782 | 0.08229579 | -0.00510994 | 0.6224532 | 0.08069232 | -0.00508343
[5 empty] | 0.05978537 | 0.0820999 | -0.003246349 |  | 0.167134 | 0.08379699 | -0.003887952 | 0.4080459 | 0.08309478 | -0.00510994 | 0.6232802 | 0.08147574 | -0.00508343
[5 empty] | 0.0598444 | 0.08288932 | -0.003246024 |  | 0.1673362 | 0.08460273 | -0.003887952 | 0.408409 | 0.08389376 | -0.00510994 | 0.6240881 | 0.08225916 | -0.00508343
[5 empty] | 0.05987994 | 0.08367874 | -0.003246024 |  | 0.1675613 | 0.08540847 | -0.003887952 | 0.4085164 | 0.08469275 | -0.00510994 | 0.6248894 | 0.08304258 | -0.00508343
[5 empty] | 0.05995825 | 0.08446817 | -0.003080678 |  | 0.167744 | 0.08621421 | -0.003858207 | 0.4088915 | 0.08549174 | -0.005078466 | 0.6255972 | 0.083826 | -0.005049505
[5 empty] | 0.06000509 | 0.08525759 | -0.003081602 |  | 0.1678839 | 0.08701995 | -0.003858207 | 0.4090878 | 0.08629073 | -0.005078466 | 0.6262987 | 0.08460942 | -0.005049505
[5 empty] | 0.06005387 | 0.08604701 | -0.003080678 |  | 0.1681116 | 0.08782569 | -0.003858207 | 0.4092734 | 0.08708972 | -0.005078466 | 0.6273447 | 0.08539284 | -0.005049505
[5 empty] | 0.06011308 | 0.08683643 | -0.003080678 |  | 0.1682308 | 0.08863143 | -0.003858207 | 0.4092811 | 0.08788871 | -0.005078466 | 0.6280335 | 0.08617626 | -0.005049505
[5 empty] | 0.0601909 | 0.08762585 | -0.002982164 |  | 0.1684595 | 0.08943717 | -0.003802601 | 0.4095588 | 0.08868769 | -0.00495131 | 0.6286277 | 0.08695968 | -0.004940152
[5 empty] | 0.06025402 | 0.08841528 | -0.002982463 |  | 0.1686448 | 0.09024291 | -0.003802601 | 0.4097155 | 0.08948668 | -0.00495131 | 0.6296545 | 0.0877431 | -0.004940152
[5 empty] | 0.0603106 | 0.0892047 | -0.002982164 |  | 0.168852 | 0.09104865 | -0.003802601 | 0.4099195 | 0.09028567 | -0.00495131 | 0.6301468 | 0.08852652 | -0.004940152
[5 empty] | 0.06036878 | 0.08999412 | -0.002981866 |  | 0.1689935 | 0.09185439 | -0.003802601 | 0.4100595 | 0.09108466 | -0.00495131 | 0.6308957 | 0.08930994 | -0.004940152
[5 empty] | 0.06042843 | 0.09078354 | -0.002896686 |  | 0.1691566 | 0.09266013 | -0.003725696 | 0.4101359 | 0.09188365 | -0.004743197 | 0.631902 | 0.09009336 | -0.004768847
[5 empty] | 0.06049776 | 0.09157297 | -0.002897265 |  | 0.1693413 | 0.09346587 | -0.003725696 | 0.4102051 | 0.09268264 | -0.004743197 | 0.6323718 | 0.09087678 | -0.004768847
[5 empty] | 0.06057664 | 0.09236239 | -0.002897265 |  | 0.1695913 | 0.09427161 | -0.003725696 | 0.4104358 | 0.09348162 | -0.004743197 | 0.6332752 | 0.0916602 | -0.004768847
[5 empty] | 0.0606483 | 0.09315181 | -0.002897265 |  | 0.1697089 | 0.09507735 | -0.003629759 | 0.4104924 | 0.09428061 | -0.004743197 | 0.6339059 | 0.09244362 | -0.004768847
[5 empty] | 0.06072926 | 0.09394123 | -0.002825111 |  | 0.1699135 | 0.09588309 | -0.003629759 | 0.4104874 | 0.0950796 | -0.004474765 | 0.6347941 | 0.09322704 | -0.004546727
[5 empty] | 0.06080272 | 0.09473065 | -0.002824546 |  | 0.1700732 | 0.09668883 | -0.003629759 | 0.4107015 | 0.09587859 | -0.004474765 | 0.6353203 | 0.09401046 | -0.004546727
[5 empty] | 0.06086015 | 0.09552008 | -0.002824546 |  | 0.1702978 | 0.09749457 | -0.003629759 | 0.4108551 | 0.09667758 | -0.004474765 | 0.6359266 | 0.09479389 | -0.004546727
[5 empty] | 0.0609516 | 0.0963095 | -0.002824546 |  | 0.1704551 | 0.09830031 | -0.003629759 | 0.4107803 | 0.09747656 | -0.004161417 | 0.6368791 | 0.09557731 | -0.004546727
[5 empty] | 0.06101 | 0.09709892 | -0.002760551 |  | 0.1706329 | 0.09910606 | -0.00351854 | 0.4108702 | 0.09827555 | -0.004161417 | 0.6375572 | 0.09636073 | -0.004285863
[5 empty] | 0.06111061 | 0.09788834 | -0.002759999 |  | 0.1708534 | 0.0999118 | -0.00351854 | 0.4109571 | 0.09907454 | -0.004161417 | 0.6382267 | 0.09714415 | -0.004285863
[5 empty] | 0.06117786 | 0.09867776 | -0.002760275 |  | 0.1710059 | 0.1007175 | -0.00351854 | 0.4110415 | 0.09987353 | -0.004161417 | 0.6387984 | 0.09792757 | -0.004285863
[5 empty] | 0.06125353 | 0.09946719 | -0.002759999 |  | 0.1711344 | 0.1015233 | -0.00351854 | 0.4112362 | 0.1006725 | -0.004161417 | 0.6393609 | 0.09871099 | -0.004285863
[5 empty] | 0.0613123 | 0.1002566 | -0.002705163 |  | 0.1713272 | 0.102329 | -0.003395022 | 0.4113171 | 0.1014715 | -0.003821474 | 0.6399141 | 0.09949441 | -0.003997011
[5 empty] | 0.06138765 | 0.101046 | -0.002705163 |  | 0.1714735 | 0.1031348 | -0.003395022 | 0.411341 | 0.1022705 | -0.003821474 | 0.640547 | 0.1002778 | -0.003997011
[5 empty] | 0.06146264 | 0.1018355 | -0.002705163 |  | 0.1717062 | 0.1039405 | -0.003395022 | 0.4115328 | 0.1030695 | -0.003821474 | 0.6414377 | 0.1010612 | -0.003997011
[5 empty] | 0.06153715 | 0.1026249 | -0.002654113 |  | 0.1718699 | 0.1047462 | -0.003395022 | 0.411444 | 0.1038685 | -0.003821474 | 0.6419623 | 0.1018447 | -0.003997011
[5 empty] | 0.06163636 | 0.1034143 | -0.002653848 |  | 0.172031 | 0.105552 | -0.003261202 | 0.4116926 | 0.1046675 | -0.003473488 | 0.642477 | 0.1026281 | -0.003692638
[5 empty] | 0.06169263 | 0.1042037 | -0.002653582 |  | 0.1721672 | 0.1063577 | -0.003261202 | 0.4117738 | 0.1054664 | -0.003473488 | 0.6431602 | 0.1034115 | -0.003692638
[5 empty] | 0.06175645 | 0.1049931 | -0.002653848 |  | 0.1722781 | 0.1071635 | -0.003261202 | 0.4117443 | 0.1062654 | -0.003473488 | 0.6435653 | 0.1041949 | -0.003692638
[5 empty] | 0.06185308 | 0.1057826 | -0.002653848 |  | 0.1724304 | 0.1079692 | -0.003121737 | 0.4119416 | 0.1070644 | -0.003473488 | 0.6442281 | 0.1049784 | -0.003692638
[5 empty] | 0.0619232 | 0.106572 | -0.002604578 |  | 0.1726017 | 0.1087749 | -0.003121737 | 0.4118606 | 0.1078634 | -0.003134795 | 0.644791 | 0.1057618 | -0.003383957
[5 empty] | 0.06198358 | 0.1073614 | -0.002604838 |  | 0.1727474 | 0.1095807 | -0.003121737 | 0.4120636 | 0.1086624 | -0.003134795 | 0.6455224 | 0.1065452 | -0.003383957
[5 empty] | 0.06205101 | 0.1081508 | -0.002604838 |  | 0.1728896 | 0.1103864 | -0.003121737 | 0.4121017 | 0.1094614 | -0.003134795 | 0.6459744 | 0.1073286 | -0.003383957
[5 empty] | 0.06211691 | 0.1089403 | -0.002605359 |  | 0.1730504 | 0.1111922 | -0.003121737 | 0.4122563 | 0.1102604 | -0.002823147 | 0.6465947 | 0.108112 | -0.003383957
[5 empty] | 0.06218962 | 0.1097297 | -0.002555561 |  | 0.1731405 | 0.1119979 | -0.002978025 | 0.4124156 | 0.1110594 | -0.002823147 | 0.6468452 | 0.1088955 | -0.003081688
[5 empty] | 0.06223505 | 0.1105191 | -0.002555561 |  | 0.1732712 | 0.1128036 | -0.002978025 | 0.4124676 | 0.1118584 | -0.002823147 | 0.647443 | 0.1096789 | -0.003081688
[5 empty] | 0.06228702 | 0.1113085 | -0.002555561 |  | 0.1733977 | 0.1136094 | -0.002978025 | 0.4126377 | 0.1126573 | -0.002823147 | 0.6479397 | 0.1104623 | -0.003081688
[5 empty] | 0.06235394 | 0.1120979 | -0.002505718 |  | 0.17352 | 0.1144151 | -0.002832883 | 0.4127015 | 0.1134563 | -0.002823147 | 0.6486045 | 0.1112457 | -0.003081688
[5 empty] | 0.0624272 | 0.1128874 | -0.002505718 |  | 0.1736379 | 0.1152209 | -0.002832883 | 0.4128846 | 0.1142553 | -0.002556041 | 0.6488083 | 0.1120291 | -0.002799136
[5 empty] | 0.06245552 | 0.1136768 | -0.002505969 |  | 0.1737959 | 0.1160266 | -0.002832883 | 0.4129622 | 0.1150543 | -0.002556041 | 0.6492697 | 0.1128126 | -0.002799136
[5 empty] | 0.06251547 | 0.1144662 | -0.002505969 |  | 0.1738597 | 0.1168323 | -0.002832883 | 0.4130476 | 0.1158533 | -0.002556041 | 0.649719 | 0.113596 | -0.002799136
[5 empty] | 0.0625643 | 0.1152556 | -0.002505969 |  | 0.1740082 | 0.1176381 | -0.002832883 | 0.4132538 | 0.1166523 | -0.002556041 | 0.6504261 | 0.1143794 | -0.002799136
[5 empty] | 0.06262749 | 0.1160451 | -0.002451166 |  | 0.1741293 | 0.1184438 | -0.002691878 | 0.4134124 | 0.1174513 | -0.00235223 | 0.6505807 | 0.1151628 | -0.002547777
[5 empty] | 0.06265366 | 0.1168345 | -0.002450676 |  | 0.1741555 | 0.1192496 | -0.002691878 | 0.4135239 | 0.1182503 | -0.00235223 | 0.6512631 | 0.1159462 | -0.002547777
[5 empty] | 0.06270247 | 0.1176239 | -0.002450921 |  | 0.1742437 | 0.1200553 | -0.002691878 | 0.4137579 | 0.1190492 | -0.00235223 | 0.6513921 | 0.1167297 | -0.002547777
[5 empty] | 0.06273107 | 0.1184133 | -0.002450921 |  | 0.1743488 | 0.120861 | -0.002691878 | 0.4138894 | 0.1198482 | -0.00235223 | 0.6520491 | 0.1175131 | -0.002547777
[5 empty] | 0.06277352 | 0.1192027 | -0.00238839 |  | 0.1744483 | 0.1216668 | -0.002554707 | 0.4140711 | 0.1206472 | -0.002224149 | 0.652152 | 0.1182965 | -0.00233796
[5 empty] | 0.06280403 | 0.1199922 | -0.002387912 |  | 0.1744971 | 0.1224725 | -0.002554707 | 0.4143031 | 0.1214462 | -0.002224149 | 0.652783 | 0.1190799 | -0.00233796
[5 empty] | 0.06283959 | 0.1207816 | -0.002388151 |  | 0.1745849 | 0.1232783 | -0.002554707 | 0.4146511 | 0.1222452 | -0.002224149 | 0.6531299 | 0.1198633 | -0.00233796
[5 empty] | 0.06284582 | 0.121571 | -0.002317497 |  | 0.1746666 | 0.124084 | -0.002554707 | 0.4148493 | 0.1230442 | -0.002224149 | 0.6532831 | 0.1206468 | -0.00233796
[5 empty] | 0.06287395 | 0.1223604 | -0.002317266 |  | 0.1747197 | 0.1248897 | -0.002427052 | 0.4151798 | 0.1238432 | -0.002122862 | 0.6535182 | 0.1214302 | -0.002175159
[5 empty] | 0.06288961 | 0.1231499 | -0.002317266 |  | 0.1747663 | 0.1256955 | -0.002427052 | 0.4154163 | 0.1246422 | -0.002122862 | 0.6540237 | 0.1222136 | -0.002175159
[5 empty] | 0.0628841 | 0.1239393 | -0.002317729 |  | 0.1747391 | 0.1265012 | -0.002427052 | 0.4157279 | 0.1254412 | -0.002122862 | 0.6544374 | 0.122997 | -0.002175159
[5 empty] | 0.06290335 | 0.1247287 | -0.002317961 |  | 0.1748399 | 0.127307 | -0.002427052 | 0.4160577 | 0.1262401 | -0.002024277 | 0.6546686 | 0.1237804 | -0.002175159
[5 empty] | 0.06291182 | 0.1255181 | -0.002235915 |  | 0.1747991 | 0.1281127 | -0.002310389 | 0.4162921 | 0.1270391 | -0.002024277 | 0.6548978 | 0.1245639 | -0.002023109
[5 empty] | 0.06290838 | 0.1263075 | -0.002235691 |  | 0.1748637 | 0.1289184 | -0.002310389 | 0.4167707 | 0.1278381 | -0.002024277 | 0.6551248 | 0.1253473 | -0.002023109
[5 empty] | 0.06289381 | 0.127097 | -0.002235468 |  | 0.1748591 | 0.1297242 | -0.002310389 | 0.4171532 | 0.1286371 | -0.002024277 | 0.65544 | 0.1261307 | -0.002023109
[5 empty] | 0.06285964 | 0.1278864 | -0.002235468 |  | 0.1748365 | 0.1305299 | -0.002310389 | 0.4174958 | 0.1294361 | -0.002024277 | 0.6557525 | 0.1269141 | -0.002023109
[5 empty] | 0.06282326 | 0.1286758 | -0.002143204 |  | 0.1748953 | 0.1313357 | -0.002207144 | 0.4178548 | 0.1302351 | -0.001929595 | 0.6563341 | 0.1276975 | -0.001876535
[5 empty] | 0.06279346 | 0.1294652 | -0.002142561 |  | 0.1748148 | 0.1321414 | -0.002207144 | 0.4183436 | 0.1310341 | -0.001929595 | 0.6566408 | 0.128481 | -0.001876535
[5 empty] | 0.06271916 | 0.1302546 | -0.002142561 |  | 0.1747525 | 0.1329471 | -0.002207144 | 0.4187345 | 0.1318331 | -0.001929595 | 0.6569442 | 0.1292644 | -0.001876535
[5 empty] | 0.06266903 | 0.1310441 | -0.002040539 |  | 0.1746643 | 0.1337529 | -0.002207144 | 0.4191977 | 0.132632 | -0.001929595 | 0.656972 | 0.1300478 | -0.001876535
[5 empty] | 0.06256643 | 0.1318335 | -0.002040131 |  | 0.1745285 | 0.1345586 | -0.002107537 | 0.4197331 | 0.133431 | -0.00184148 | 0.6574496 | 0.1308312 | -0.001734979
[5 empty] | 0.06247992 | 0.1326229 | -0.002040743 |  | 0.1743906 | 0.1353644 | -0.002107537 | 0.4202832 | 0.13423 | -0.00184148 | 0.6577417 | 0.1316147 | -0.001734979
[5 empty] | 0.06238415 | 0.1334123 | -0.002040743 |  | 0.174229 | 0.1361701 | -0.002107537 | 0.4207909 | 0.135029 | -0.00184148 | 0.6580297 | 0.1323981 | -0.001734979
[5 empty] | 0.06228786 | 0.1342018 | -0.002040335 |  | 0.1740444 | 0.1369758 | -0.002008316 | 0.4212555 | 0.135828 | -0.00184148 | 0.6581315 | 0.1331815 | -0.001734979
[5 empty] | 0.0621658 | 0.1349912 | -0.001930508 |  | 0.1738599 | 0.1377816 | -0.002008316 | 0.4217909 | 0.136627 | -0.001759859 | 0.6586829 | 0.1339649 | -0.001599756
[5 empty] | 0.06204372 | 0.1357806 | -0.001930122 |  | 0.1736315 | 0.1385873 | -0.002008316 | 0.4224541 | 0.137426 | -0.001759859 | 0.6588659 | 0.1347483 | -0.001599756
[5 empty] | 0.06191338 | 0.13657 | -0.001930122 |  | 0.173427 | 0.1393931 | -0.002008316 | 0.4228442 | 0.138225 | -0.001759859 | 0.6589529 | 0.1355318 | -0.001599756
[5 empty] | 0.06177503 | 0.1373594 | -0.001930315 |  | 0.1731131 | 0.1401988 | -0.002008316 | 0.4234187 | 0.139024 | -0.001759859 | 0.6593981 | 0.1363152 | -0.001599756
[5 empty] | 0.06163736 | 0.1381489 | -0.001812028 |  | 0.1728023 | 0.1410046 | -0.001910508 | 0.4240054 | 0.1398229 | -0.00168587 | 0.6597469 | 0.1370986 | -0.001471576
[5 empty] | 0.06149215 | 0.1389383 | -0.001812209 |  | 0.1725398 | 0.1418103 | -0.001910508 | 0.4247766 | 0.1406219 | -0.00168587 | 0.659817 | 0.137882 | -0.001471576
[5 empty] | 0.06131441 | 0.1397277 | -0.001812028 |  | 0.1721926 | 0.142616 | -0.001910508 | 0.4253872 | 0.1414209 | -0.00168587 | 0.6600629 | 0.1386654 | -0.001471576
[5 empty] | 0.06115492 | 0.1405171 | -0.001812028 |  | 0.1718505 | 0.1434218 | -0.001814581 | 0.4258939 | 0.1422199 | -0.00168587 | 0.6603025 | 0.1394489 | -0.001471576
[5 empty] | 0.06099701 | 0.1413066 | -0.001687483 |  | 0.1714922 | 0.1442275 | -0.001814581 | 0.4265843 | 0.1430189 | -0.001620809 | 0.6606266 | 0.1402323 | -0.001351417
[5 empty] | 0.06081581 | 0.142096 | -0.001687315 |  | 0.1711624 | 0.1450333 | -0.001814581 | 0.4271123 | 0.1438179 | -0.001620809 | 0.6609441 | 0.1410157 | -0.001351417
[5 empty] | 0.06062835 | 0.1428854 | -0.001687315 |  | 0.1707734 | 0.145839 | -0.001814581 | 0.4279391 | 0.1446169 | -0.001620809 | 0.6608902 | 0.1417991 | -0.001351417
[5 empty] | 0.06040994 | 0.1436748 | -0.001687146 |  | 0.1703482 | 0.1466447 | -0.001814581 | 0.4286027 | 0.1454159 | -0.001620809 | 0.6611024 | 0.1425825 | -0.001351417
[5 empty] | 0.06023569 | 0.1444642 | -0.001555846 |  | 0.1699537 | 0.1474505 | -0.00171883 | 0.4291022 | 0.1462148 | -0.001565787 | 0.6614894 | 0.143366 | -0.00123955
[5 empty] | 0.06001442 | 0.1452537 | -0.001555535 |  | 0.1695026 | 0.1482562 | -0.00171883 | 0.4297843 | 0.1470138 | -0.001565787 | 0.6617776 | 0.1441494 | -0.00123955
[5 empty] | 0.05979626 | 0.1460431 | -0.001555691 |  | 0.1690177 | 0.149062 | -0.00171883 | 0.4304754 | 0.1478128 | -0.001565787 | 0.6618756 | 0.1449328 | -0.00123955
[5 empty] | 0.05959784 | 0.1468325 | -0.001555379 |  | 0.1685654 | 0.1498677 | -0.00171883 | 0.431233 | 0.1486118 | -0.001521916 | 0.6620567 | 0.1457162 | -0.00123955
[5 empty] | 0.05936996 | 0.1476219 | -0.001418887 |  | 0.1681028 | 0.1506734 | -0.001624814 | 0.431999 | 0.1494108 | -0.001521916 | 0.662047 | 0.1464996 | -0.001136944
[5 empty] | 0.05913762 | 0.1484114 | -0.001419029 |  | 0.1676521 | 0.1514792 | -0.001624814 | 0.4326564 | 0.1502098 | -0.001521916 | 0.662211 | 0.1472831 | -0.001136944
[5 empty] | 0.05890927 | 0.1492008 | -0.001419171 |  | 0.167149 | 0.1522849 | -0.001624814 | 0.4333211 | 0.1510088 | -0.001521916 | 0.6625488 | 0.1480665 | -0.001136944
[5 empty] | 0.05869321 | 0.1499902 | -0.001419171 |  | 0.1667244 | 0.1530907 | -0.001624814 | 0.4340512 | 0.1518078 | -0.001521916 | 0.662695 | 0.1488499 | -0.001136944
[5 empty] | 0.05845708 | 0.1507796 | -0.001277287 |  | 0.1662055 | 0.1538964 | -0.001531302 | 0.4349051 | 0.1526068 | -0.00149001 | 0.6628319 | 0.1496333 | -0.001044076
[5 empty] | 0.05820936 | 0.151569 | -0.001277415 |  | 0.1656799 | 0.1547021 | -0.001531302 | 0.4357071 | 0.1534057 | -0.00149001 | 0.6628681 | 0.1504167 | -0.001044076
[5 empty] | 0.05795846 | 0.1523585 | -0.001277542 |  | 0.1652129 | 0.1555079 | -0.001531302 | 0.4363981 | 0.1542047 | -0.00149001 | 0.6629858 | 0.1512002 | -0.001044076
[5 empty] | 0.05772878 | 0.1531479 | -0.001277287 |  | 0.1646975 | 0.1563136 | -0.001531302 | 0.4370359 | 0.1550037 | -0.00149001 | 0.6630935 | 0.1519836 | -0.001044076
[5 empty] | 0.05748824 | 0.1539373 | -0.001131383 |  | 0.1641133 | 0.1571194 | -0.00143891 | 0.437914 | 0.1558027 | -0.001471632 | 0.6630997 | 0.152767 | -0.0009615874
[5 empty] | 0.05722117 | 0.1547267 | -0.001131383 |  | 0.1636111 | 0.1579251 | -0.00143891 | 0.4387385 | 0.1566017 | -0.001471632 | 0.6634607 | 0.1535504 | -0.0009615874
[5 empty] | 0.0569759 | 0.1555162 | -0.001131723 |  | 0.1630843 | 0.1587308 | -0.00143891 | 0.439509 | 0.1574007 | -0.001471632 | 0.6634458 | 0.1543338 | -0.0009615874
[5 empty] | 0.0567127 | 0.1563056 | -0.001020109 |  | 0.1625552 | 0.1595366 | -0.001370353 | 0.4401657 | 0.1581997 | -0.00146755 | 0.66342 | 0.1551173 | -0.0009073321
[5 empty] | 0.05644784 | 0.157095 | -0.001020313 |  | 0.1620245 | 0.1603423 | -0.001370353 | 0.4408852 | 0.1589987 | -0.00146755 | 0.6634743 | 0.1559007 | -0.0009073321