## 1
Общество с ограниченной ответственностью "Инженерная геология" (ООО "ИнжГео") | [10 empty] | Общество с ограниченной ответственностью "Инженерная геология" (ООО "ИнжГео")
Юр. адрес: 117279, г. Москва, ул. Миклухо-Маклая, 36 а, этаж 5, пом. XXIII к. 76-84 | [10 empty] | Юр. адрес: 117279, г. Москва, ул. Миклухо-Маклая, 36 а, этаж 5, пом. XXIII к. 76-84 | [8 empty] | нагр |  |  | X0 | Y0 | R |  | нагр |  |  |  | X0 | Y0 | R | нагр |  |  |  | X0 | Y0 | R |  | нагр |  |  |  | X0 | Y0 | R
Телефон/факс +7 (495) 132-30-00, Адрес электронной почты inbox@inj-geo.ru | [10 empty] | Телефон/факс +7 (495) 132-30-00, Адрес электронной почты inbox@inj-geo.ru | [12 empty] | 0 | [7 empty] | 0 | [6 empty] | 0 | [7 empty] | 0
[20 empty] | девиатор | [6 empty] | девиатор | [6 empty] | девиатор | [7 empty] | девиатор
Испытательная лаборатория ООО «ИнжГео» | [10 empty] | Испытательная лаборатория ООО «ИнжГео» | [8 empty] | x0 | Угол | X | Y |  |  |  | x0 |  | Угол | X | Y |  |  | x0 |  | Угол | X | Y |  |  |  | x0 |  | Угол | X | Y
Адрес места осуществления деятельности лаборатории: г. Москва, просп. Вернадского, д. 51, стр. 1 | [10 empty] | Адрес места осуществления деятельности лаборатории: г. Москва, просп. Вернадского, д. 51, стр. 1 | [9 empty] | 0 | [7 empty] | 0 | [6 empty] | 0 | [7 empty] | 0
Телефон +7(910)4557682, E-mail: slg85@mail.ru | [10 empty] | Телефон +7(910)4557682, E-mail: slg85@mail.ru | [9 empty] | 5 | [7 empty] | 5 | [6 empty] | 5 | [7 empty] | 5
[21 empty] | 10 | [7 empty] | 10 | [6 empty] | 10 | [7 empty] | 10
Протокол испытаний № 13-63/36 от 04-12-2022 | [20 empty] | 15 | [7 empty] | 15 | [6 empty] | 15 | [7 empty] | 15
Наименование и адрес заказчика: ООО Регионстрой | [20 empty] | 20 | [7 empty] | 20 | [6 empty] | 20 | [7 empty] | 20
Наименование объекта: Переход трубопровода через р. Енисей | [20 empty] | 25 | [7 empty] | 25 | [6 empty] | 25 | [7 empty] | 25
Наименование используемого метода/методики: ГОСТ 12248.4-2020 | [20 empty] | 30 | [7 empty] | 30 | [6 empty] | 30 | [7 empty] | 30
Условия проведения испытания: температура окружающей среды (18 - 25)0С, влажность воздуха (40 - 75)% | [20 empty] | 35 | [7 empty] | 35 | [6 empty] | 35 | [7 empty] | 35
Дата получение объекта подлежащего испытаниям: 07-11-2022 | [20 empty] | 40 | [7 empty] | 40 | [6 empty] | 40 | [7 empty] | 40
Дата испытания: 25.10.2022-19.11.2036 | [20 empty] | 45 | [7 empty] | 45 | [6 empty] | 45 | [7 empty] | 45
Испытание грунтов методом трехосного сжатия | [10 empty] | Испытание грунтов методом трехосного сжатия | [9 empty] | 50 | [7 empty] | 50 | [6 empty] | 50 | [7 empty] | 50
Лабораторный номер: |  | 1071 | [5 empty] | We, % = | 0.53286882 |  | Лабораторный номер: | [6 empty] | We, % = |  |  | 55 | [7 empty] | 55 | [6 empty] | 55 | [7 empty] | 55
Номер скважины: |  | BH-004 | [5 empty] | ρ, г/см3 = | 1.9 |  | Номер скважины: | [6 empty] | ρ, г/см3 = |  |  | 60 | [7 empty] | 60 | [6 empty] | 60 | [7 empty] | 60
Глубина отбора, м: |  | 1.5 | [5 empty] | ρs, г/см3 = | 2.73 |  | Глубина отбора, м: | [6 empty] | ρs, г/см3 = |  |  | 65 | [7 empty] | 65 | [6 empty] | 65 | [7 empty] | 65
Наименование грунта: |  | Суглинок, после оттаивания текучий, легкий пылеватый | [5 empty] | e, д.е. = | 1.1 |  | Наименование грунта: | [6 empty] | e, д.е. = |  |  | 70 | [7 empty] | 70 | [6 empty] | 70 | [7 empty] | 70
Схема проведения опыта: |  | КД | [5 empty] | IL, д.е. = | 2.365 |  | Схема проведения опыта: | [6 empty] | IL, д.е. = |  |  | 75 | [7 empty] | 75 | [6 empty] | 75 | [7 empty] | 75
Результаты испытаний | [10 empty] | Результаты испытаний | [9 empty] | 80 | [7 empty] | 80 | [6 empty] | 80 | [7 empty] | 80
[21 empty] | 85 | [7 empty] | 85 | [6 empty] | 85 | [7 empty] | 85
[21 empty] | 90 | [7 empty] | 90 | [6 empty] | 90 | [7 empty] | 90
[21 empty] | 95 | [7 empty] | 95 | [6 empty] | 95 | [7 empty] | 95
[21 empty] | 100 | [7 empty] | 100 | [6 empty] | 100 | [7 empty] | 100
[21 empty] | 105 | [7 empty] | 105 | [6 empty] | 105 | [7 empty] | 105
[21 empty] | 110 | [7 empty] | 110 | [6 empty] | 110 | [7 empty] | 110
[21 empty] | 115 | [7 empty] | 115 | [6 empty] | 115 | [7 empty] | 115
[21 empty] | 120 | [7 empty] | 120 | [6 empty] | 120 | [7 empty] | 120
[21 empty] | 125 | [7 empty] | 125 | [6 empty] | 125 | [7 empty] | 125
[21 empty] | 130 | [7 empty] | 130 | [6 empty] | 130 | [7 empty] | 130
[21 empty] | 135 | [7 empty] | 135 | [6 empty] | 135 | [7 empty] | 135
[21 empty] | 140 | [7 empty] | 140 | [6 empty] | 140 | [7 empty] | 140
[21 empty] | 145 | [7 empty] | 145 | [6 empty] | 145 | [7 empty] | 145
[21 empty] | 150 | [7 empty] | 150 | [6 empty] | 150 | [7 empty] | 150
[21 empty] | 155 | [7 empty] | 155 | [6 empty] | 155 | [7 empty] | 155
[21 empty] | 160 | [7 empty] | 160 | [6 empty] | 160 | [7 empty] | 160
[21 empty] | 165 | [7 empty] | 165 | [6 empty] | 165 | [7 empty] | 165
[21 empty] | 170 | [7 empty] | 170 | [6 empty] | 170 | [7 empty] | 170
[21 empty] | 175 | [7 empty] | 175 | [6 empty] | 175 | [7 empty] | 175
[21 empty] | 180 | [7 empty] | 180 | [6 empty] | 180 | [7 empty] | 180
[13 empty] | Давление в камере, Мпа σ3 | Вертикальная нагрузка, Мпа σ1 | Поровое давление, Мпа u
[13 empty] | 0.05 | 0.2332784 |  |  |  |  | 1 | [6 empty] | σ3,кПа | σ1,кПа | u, кПа |  |  |  | 4
[13 empty] | 0.15 | 0.5869916 | [26 empty] | δ3, Мпа | δ1-δ3, МПа | δ1, МПа | δ1, КПа
[13 empty] | 0.25 | 0.9407048 | [20 empty] | С, МПа:
φ, град:
E, Мпа
[26 empty] | x | 0
[26 empty] | y |  |  |  | С, кПа | φ,°
Эффективные значения угла внутреннего трения и удельного сцепления ϕ', С'
[13 empty] | ϕ', град. = | 34
[13 empty] | С', МПа = | 0.015
|  | K0, д.е. | 0.4408071 | Эффективное напряжение, Мпа: |  |  |  |  | 0.02204035
|  | Модуль деформации E0, МПа: |  | Точки нахождения модуля Е0, Мпа (полное напряжение): |  |  |  |  | 0.02204035 | 0.03526457
|  | Модуль деформации E50, МПа: |  | qmax Давление при разрушении образца, Мпа (девиатор): |  |  |  |  | 0.06131226
|  | Коэф. Поперечной деформации, ϑ: |  | 0,5 qmax, Мпа (девиатор): |  |  |  |  | 0.03065613
| Начальник исп. лаборатории: | [6 empty] | Семиколенова Л.Г. |  |  |  |  | Начальник исп. лаборатории: |  |  |  |  | Семиколенова Л.Г.
Лист 1 , всего листов 2 | [11 empty] | Лист 2 , всего листов 2
Частичное воспроизведение протокола испытаний без письменного разрешения ООО «ИнжГео» ЗАПРЕЩАЕТСЯ | [11 empty] | Частичное воспроизведение протокола испытаний без письменного разрешения ООО «ИнжГео» ЗАПРЕЩАЕТСЯ
E0 |  |  | E50 |  | Деформация |  |  |  | Первая прочность |  |  | Вторая прочность |  |  | Третья прочность
devE0 | epsE0 |  | dev50 | epsE50 | dev | eps | ev |  | dev1 | eps1 | ev1 | dev1 | eps1 | ev2 | dev1 | eps1 | ev3
0.01322421 | 0.0003003313 |  | 0.03065613 | 0.0009009939 | 0.01322421 | 0.0003003313 | 0.0007819225 |  | 0 | 0 | 0.001358097 | 0 | 0 | 0.0006581131 | 0 | 0 | 0.0004453532
[5 empty] | 0.03065613 | 0.0009009939 | 0.0007827044 |  | 0.03 | 0.0006813214 | 0.001358097 | 0.09 | 0.0006679621 | 0.0006581131 | 0.15 | 0.0006882034 | 0.0004453532
Секущая модуля Е0 |  |  | Линия Q max |  | 0.03184443 | 0.001476315 | 0.0007820789 |  | 0.06213307 | 0.001500035 | 0.001358097 | 0.1788579 | 0.001449625 | 0.0006581131 | 0.2961343 | 0.001507027 | 0.0004453532
| 0 |  |  | 0 | 0.03330915 | 0.002214473 | -0.0008877738 |  | 0.0855445 | 0.002250053 | -0.001039514 | 0.2184958 | 0.002098583 | -0.0006314249 | 0.3453524 | 0.00205051 | -0.0006886637
[5 empty] | 0.03455066 | 0.00295263 | -0.0008869752 |  | 0.0916392 | 0.002693307 | -0.001039514 | 0.2283117 | 0.002899249 | -0.0006314249 | 0.3659217 | 0.003014055 | -0.0006886637
[5 empty] | 0.03579235 | 0.003690788 | -0.0008871526 |  | 0.09669589 | 0.003750088 | -0.001039514 | 0.2358718 | 0.003624062 | -0.0006314249 | 0.3797978 | 0.003767569 | -0.0006886637
|  |  | Линия 0,5 Q max |  | 0.03687537 | 0.004428945 | -0.0008882174 |  | 0.1001428 | 0.004500106 | -0.001039514 | 0.2436744 | 0.004348874 | -0.0006314249 | 0.3931937 | 0.004521082 | -0.0006886637
|  |  |  | 0 | 0.03792173 | 0.005167103 | -0.0009169517 |  | 0.1032003 | 0.005250124 | -0.001095902 | 0.2503158 | 0.005073686 | -0.0007292397 | 0.4050771 | 0.005274596 | -0.0007464154
[5 empty] | 0.03884229 | 0.00590526 | -0.0009169517 |  | 0.10598 | 0.006000141 | -0.001095902 | 0.2560811 | 0.005798499 | -0.0007292397 | 0.4172672 | 0.00602811 | -0.0007464154
[5 empty] | 0.03967776 | 0.006643418 | -0.0009163102 |  | 0.1087449 | 0.006750159 | -0.001095902 | 0.2621408 | 0.006523311 | -0.0007292397 | 0.4277726 | 0.006781624 | -0.0007464154
[5 empty] | 0.04033987 | 0.007381575 | -0.0009163102 |  | 0.1111461 | 0.007500177 | -0.001095902 | 0.266973 | 0.007248123 | -0.0007292397 | 0.4369452 | 0.007535137 | -0.0007464154
[5 empty] | 0.04103913 | 0.008119733 | -0.0009340106 |  | 0.1133348 | 0.008250194 | -0.001223225 | 0.2722266 | 0.007972935 | -0.0009187826 | 0.4455086 | 0.008288651 | -0.0008539669
Коэфф. Точки |  |  |  |  | 0.04162526 | 0.008857891 | -0.000934104 |  | 0.1151899 | 0.009000212 | -0.001223225 | 0.2763407 | 0.008697748 | -0.0009187826 | 0.4541515 | 0.009042165 | -0.0008539669
[5 empty] | 0.04223088 | 0.009596048 | -0.000933637 |  | 0.1171025 | 0.00975023 | -0.001223225 | 0.2801415 | 0.00942256 | -0.0009187826 | 0.4609564 | 0.009795678 | -0.0008539669
[5 empty] | 0.04270151 | 0.01033421 | -0.0009340106 |  | 0.1188048 | 0.01050025 | -0.001223225 | 0.2837054 | 0.01014737 | -0.0009187826 | 0.4675869 | 0.01054919 | -0.0008539669
[5 empty] | 0.04315156 | 0.01107236 | -0.0009430618 |  | 0.1205283 | 0.01125027 | -0.001393658 | 0.2871534 | 0.01087218 | -0.00116374 | 0.4735969 | 0.01130271 | -0.0009877269
[5 empty] | 0.04354116 | 0.01181052 | -0.0009429676 |  | 0.1217049 | 0.01200028 | -0.001393658 | 0.2902564 | 0.011597 | -0.00116374 | 0.4796895 | 0.01205622 | -0.0009877269
[5 empty] | 0.04380956 | 0.01254868 | -0.0009420253 |  | 0.1229942 | 0.0127503 | -0.001393658 | 0.2929107 | 0.01232181 | -0.00116374 | 0.4842353 | 0.01280973 | -0.0009877269
[5 empty] | 0.04411323 | 0.01328684 | -0.0009496572 |  | 0.1242564 | 0.01350032 | -0.001393658 | 0.2951435 | 0.01304662 | -0.00116374 | 0.4894776 | 0.01356325 | -0.0009877269
[5 empty] | 0.04439877 | 0.01402499 | -0.0009488029 |  | 0.1253468 | 0.01425034 | -0.001576942 | 0.2969827 | 0.01377143 | -0.001422568 | 0.4932539 | 0.01431676 | -0.001126334
[5 empty] | 0.04470504 | 0.01476315 | -0.0009493724 |  | 0.1262229 | 0.01500035 | -0.001576942 | 0.2989504 | 0.01449625 | -0.001422568 | 0.4967886 | 0.01507027 | -0.001126334
[5 empty] | 0.04486389 | 0.01550131 | -0.0009488029 |  | 0.127231 | 0.01575037 | -0.001576942 | 0.3014421 | 0.01522106 | -0.001422568 | 0.5002807 | 0.01582379 | -0.001126334
[5 empty] | 0.04508755 | 0.01623947 | -0.0009488029 |  | 0.1282256 | 0.01650039 | -0.001576942 | 0.3027304 | 0.01594587 | -0.001422568 | 0.5027259 | 0.0165773 | -0.001126334
[5 empty] | 0.04526769 | 0.01697762 | -0.0009579198 |  | 0.1288435 | 0.01725041 | -0.001740309 | 0.3044236 | 0.01667068 | -0.001654646 | 0.5057494 | 0.01733082 | -0.001244122
[5 empty] | 0.04549718 | 0.01771578 | -0.0009583031 |  | 0.1294691 | 0.01800042 | -0.001740309 | 0.3060562 | 0.0173955 | -0.001654646 | 0.5087242 | 0.01808433 | -0.001244122
[5 empty] | 0.04569382 | 0.01845394 | -0.0009577282 |  | 0.130259 | 0.01875044 | -0.001740309 | 0.3077498 | 0.01812031 | -0.001654646 | 0.5105563 | 0.01883784 | -0.001244122
[5 empty] | 0.045951 | 0.0191921 | -0.0009586864 |  | 0.1311185 | 0.01950046 | -0.001740309 | 0.3089391 | 0.01884512 | -0.001654646 | 0.51342 | 0.01959136 | -0.001244122
[5 empty] | 0.04613834 | 0.01993025 | -0.0009768664 |  | 0.1316426 | 0.02025048 | -0.001858546 | 0.3107547 | 0.01956993 | -0.001820491 | 0.5162238 | 0.02034487 | -0.001321773
[5 empty] | 0.04637663 | 0.02066841 | -0.0009771592 |  | 0.1322948 | 0.02100049 | -0.001858546 | 0.3124475 | 0.02029474 | -0.001820491 | 0.5180927 | 0.02109838 | -0.001321773
[5 empty] | 0.04662359 | 0.02140657 | -0.0009768664 |  | 0.1329419 | 0.02175051 | -0.001858546 | 0.3141385 | 0.02101956 | -0.001820491 | 0.5198349 | 0.0218519 | -0.001321773
[5 empty] | 0.04692448 | 0.02214473 | -0.0009757926 |  | 0.1336686 | 0.02250053 | -0.001898729 | 0.3159038 | 0.02174437 | -0.001820491 | 0.5226538 | 0.02260541 | -0.001321773
[5 empty] | 0.04716721 | 0.02288288 | -0.00101121 |  | 0.1344688 | 0.02325055 | -0.001898729 | 0.3181942 | 0.02246918 | -0.001884768 | 0.5244989 | 0.02335893 | -0.001338148
[5 empty] | 0.04738976 | 0.02362104 | -0.001010705 |  | 0.1353874 | 0.02400057 | -0.001898729 | 0.3199635 | 0.02319399 | -0.001884768 | 0.5270031 | 0.02411244 | -0.001338148
[5 empty] | 0.04775242 | 0.0243592 | -0.001010907 |  | 0.1359894 | 0.02475058 | -0.001898729 | 0.3221882 | 0.02391881 | -0.001884768 | 0.5298918 | 0.02486595 | -0.001338148
[5 empty] | 0.04799793 | 0.02509736 | -0.0010102 |  | 0.1368723 | 0.0255006 | -0.001898729 | 0.3248734 | 0.02464362 | -0.001884768 | 0.5315298 | 0.02561947 | -0.001338148
[5 empty] | 0.04819531 | 0.02583551 | -0.001080682 |  | 0.1376274 | 0.02625062 | -0.001868438 | 0.3271659 | 0.02536843 | -0.001851076 | 0.5346541 | 0.02637298 | -0.001335358
[5 empty] | 0.0484852 | 0.02657367 | -0.00107971 |  | 0.1383287 | 0.02700064 | -0.001868438 | 0.3288667 | 0.02609324 | -0.001851076 | 0.5364501 | 0.02712649 | -0.001335358
[5 empty] | 0.04877671 | 0.02731183 | -0.001081114 |  | 0.1390893 | 0.02775065 | -0.001868438 | 0.3311697 | 0.02681806 | -0.001851076 | 0.5381716 | 0.02788001 | -0.001335358
[5 empty] | 0.04898475 | 0.02804999 | -0.001080574 |  | 0.1397775 | 0.02850067 | -0.001868438 | 0.3339848 | 0.02754287 | -0.001851076 | 0.5407697 | 0.02863352 | -0.001335358
[5 empty] | 0.04917981 | 0.02878814 | -0.001177271 |  | 0.1403547 | 0.02925069 | -0.001802949 | 0.3356178 | 0.02826768 | -0.001762639 | 0.5428283 | 0.02938704 | -0.001327679
[5 empty] | 0.04946196 | 0.0295263 | -0.001176094 |  | 0.1411449 | 0.03000071 | -0.001802949 | 0.3382953 | 0.02899249 | -0.001762639 | 0.5445055 | 0.03014055 | -0.001327679
[5 empty] | 0.04972457 | 0.03026446 | -0.001176094 |  | 0.1418055 | 0.03075072 | -0.001802949 | 0.339874 | 0.0297173 | -0.001762639 | 0.5454836 | 0.03089406 | -0.001327679
[5 empty] | 0.04985966 | 0.03100262 | -0.001177035 |  | 0.1425085 | 0.03150074 | -0.001802949 | 0.3424047 | 0.03044212 | -0.001762639 | 0.5471169 | 0.03164758 | -0.001327679
[5 empty] | 0.05011867 | 0.03174077 | -0.001289635 |  | 0.1430618 | 0.03225076 | -0.001705125 | 0.344169 | 0.03116693 | -0.001635483 | 0.5487736 | 0.03240109 | -0.001317677
[5 empty] | 0.05038705 | 0.03247893 | -0.001289764 |  | 0.1437933 | 0.03300078 | -0.001705125 | 0.3460488 | 0.03189174 | -0.001635483 | 0.5503769 | 0.0331546 | -0.001317677
[5 empty] | 0.05053433 | 0.03321709 | -0.001290796 |  | 0.1442389 | 0.0337508 | -0.001705125 | 0.3479448 | 0.03261655 | -0.001635483 | 0.5525712 | 0.03390812 | -0.001317677
[5 empty] | 0.05077061 | 0.03395525 | -0.00129028 |  | 0.1448832 | 0.03450081 | -0.001591615 | 0.3502559 | 0.03334137 | -0.001635483 | 0.554077 | 0.03466163 | -0.001317677
[5 empty] | 0.05095808 | 0.0346934 | -0.001414974 |  | 0.1452789 | 0.03525083 | -0.001591615 | 0.3519816 | 0.03406618 | -0.001481626 | 0.5559402 | 0.03541515 | -0.001307352
[5 empty] | 0.05113302 | 0.03543156 | -0.001413843 |  | 0.1458552 | 0.03600085 | -0.001591615 | 0.3543232 | 0.03479099 | -0.001481626 | 0.5563104 | 0.03616866 | -0.001307352
[5 empty] | 0.05127344 | 0.03616972 | -0.001413278 |  | 0.1466139 | 0.03675087 | -0.001591615 | 0.3557185 | 0.0355158 | -0.001481626 | 0.5580917 | 0.03692217 | -0.001307352
[5 empty] | 0.05154087 | 0.03690788 | -0.001414126 |  | 0.1470841 | 0.03750088 | -0.001591615 | 0.3580337 | 0.03624062 | -0.001481626 | 0.5599993 | 0.03767569 | -0.001307352
[5 empty] | 0.05161211 | 0.03764603 | -0.001533025 |  | 0.1475992 | 0.0382509 | -0.001470449 | 0.3592402 | 0.03696543 | -0.00131705 | 0.5608207 | 0.0384292 | -0.001295936
[5 empty] | 0.05178868 | 0.03838419 | -0.001531953 |  | 0.1481007 | 0.03900092 | -0.001470449 | 0.3615227 | 0.03769024 | -0.00131705 | 0.5618528 | 0.03918271 | -0.001295936
[5 empty] | 0.05201956 | 0.03912235 | -0.0015318 |  | 0.1486084 | 0.03975094 | -0.001470449 | 0.3627885 | 0.03841505 | -0.00131705 | 0.5634246 | 0.03993623 | -0.001295936
[5 empty] | 0.05220876 | 0.03986051 | -0.001533179 |  | 0.1489437 | 0.04050095 | -0.001470449 | 0.3647239 | 0.03913987 | -0.00131705 | 0.5652159 | 0.04068974 | -0.001295936
[5 empty] | 0.05226688 | 0.04059866 | -0.001642287 |  | 0.1494046 | 0.04125097 | -0.001355176 | 0.3662504 | 0.03986468 | -0.00115721 | 0.5658439 | 0.04144325 | -0.001282848
[5 empty] | 0.05243899 | 0.04133682 | -0.001640154 |  | 0.1500723 | 0.04200099 | -0.001355176 | 0.3678804 | 0.04058949 | -0.00115721 | 0.5675116 | 0.04219677 | -0.001282848
[5 empty] | 0.05265122 | 0.04207498 | -0.001641302 |  | 0.1503874 | 0.04275101 | -0.001355176 | 0.3690429 | 0.0413143 | -0.00115721 | 0.5682634 | 0.04295028 | -0.001282848
[5 empty] | 0.05272444 | 0.04281314 | -0.001723803 |  | 0.1508096 | 0.04350103 | -0.001355176 | 0.3708253 | 0.04203911 | -0.00115721 | 0.5689991 | 0.0437038 | -0.001282848
[5 empty] | 0.05293507 | 0.0435513 | -0.001724148 |  | 0.1511387 | 0.04425104 | -0.001252198 | 0.3720837 | 0.04276393 | -0.001018052 | 0.5703778 | 0.04445731 | -0.001270481
[5 empty] | 0.0529613 | 0.04428945 | -0.00172501 |  | 0.151455 | 0.04500106 | -0.001252198 | 0.3727603 | 0.04348874 | -0.001018052 | 0.5714193 | 0.04521082 | -0.001270481
[5 empty] | 0.05315549 | 0.04502761 | -0.001723458 |  | 0.1520413 | 0.04575108 | -0.001252198 | 0.3742127 | 0.04421355 | -0.001018052 | 0.572783 | 0.04596434 | -0.001270481
[5 empty] | 0.05324754 | 0.04576577 | -0.001723286 |  | 0.1523329 | 0.0465011 | -0.001252198 | 0.3758148 | 0.04493836 | -0.001018052 | 0.573814 | 0.04671785 | -0.001270481
[5 empty] | 0.05343306 | 0.04650393 | -0.00177855 |  | 0.1527134 | 0.04725111 | -0.001177107 | 0.3763022 | 0.04566318 | -0.000913135 | 0.574349 | 0.04747136 | -0.001261928
[5 empty] | 0.05353887 | 0.04724208 | -0.001779083 |  | 0.1530009 | 0.04800113 | -0.001177107 | 0.3775662 | 0.04638799 | -0.000913135 | 0.5760403 | 0.04822488 | -0.001261928
[5 empty] | 0.05355712 | 0.04798024 | -0.001778194 |  | 0.1532765 | 0.04875115 | -0.001177107 | 0.3789229 | 0.0471128 | -0.000913135 | 0.5769106 | 0.04897839 | -0.001261928
[5 empty] | 0.05367683 | 0.0487184 | -0.00177855 |  | 0.1536624 | 0.04950117 | -0.001177107 | 0.37963 | 0.04783761 | -0.000858036 | 0.5788639 | 0.04973191 | -0.001253208
[5 empty] | 0.05376958 | 0.04945656 | -0.00179174 |  | 0.1541186 | 0.05025118 | -0.001137279 | 0.3803192 | 0.04856243 | -0.000858036 | 0.5787566 | 0.05048542 | -0.001253208
[5 empty] | 0.05395817 | 0.05019471 | -0.001791382 |  | 0.1544413 | 0.0510012 | -0.001137279 | 0.3810955 | 0.04928724 | -0.000858036 | 0.5802361 | 0.05123893 | -0.001253208
[5 empty] | 0.05395514 | 0.05093287 | -0.001792815 |  | 0.1546915 | 0.05175122 | -0.001137279 | 0.3815322 | 0.05001205 | -0.000858036 | 0.5820647 | 0.05199245 | -0.001253208
[5 empty] | 0.05410231 | 0.05167103 | -0.001792636 |  | 0.154952 | 0.05250124 | -0.001137279 | 0.3823784 | 0.05073686 | -0.000858036 | 0.5830807 | 0.05274596 | -0.001253208
[5 empty] | 0.05415644 | 0.05240919 | -0.001789496 |  | 0.155308 | 0.05325125 | -0.001137068 | 0.3832527 | 0.05146167 | -0.0008551475 | 0.5843675 | 0.05349947 | -0.00124918
[5 empty] | 0.05426218 | 0.05314734 | -0.001789138 |  | 0.1554113 | 0.05400127 | -0.001137068 | 0.3837906 | 0.05218649 | -0.0008551475 | 0.5851772 | 0.05425299 | -0.00124918
[5 empty] | 0.05439684 | 0.0538855 | -0.001790212 |  | 0.1557134 | 0.05475129 | -0.001137068 | 0.3842053 | 0.0529113 | -0.0008551475 | 0.5869321 | 0.0550065 | -0.00124918
[5 empty] | 0.0544841 | 0.05462366 | -0.001790033 |  | 0.1558859 | 0.05550131 | -0.001137068 | 0.3851386 | 0.05363611 | -0.0008551475 | 0.5875452 | 0.05576002 | -0.00124918
[5 empty] | 0.05453148 | 0.05536182 | -0.001786145 |  | 0.1563202 | 0.05625133 | -0.001146409 | 0.3854148 | 0.05436092 | -0.0008706717 | 0.5889398 | 0.05651353 | -0.001249417
[5 empty] | 0.05467684 | 0.05609997 | -0.001784539 |  | 0.1563363 | 0.05700134 | -0.001146409 | 0.3862648 | 0.05508574 | -0.0008706717 | 0.5900072 | 0.05726704 | -0.001249417
[5 empty] | 0.05465969 | 0.05683813 | -0.00178686 |  | 0.1568008 | 0.05775136 | -0.001146409 | 0.3861891 | 0.05581055 | -0.0008706717 | 0.5914996 | 0.05802056 | -0.001249417
[5 empty] | 0.05480212 | 0.05757629 | -0.001784539 |  | 0.1568258 | 0.05850138 | -0.001146409 | 0.3869569 | 0.05653536 | -0.0008706717 | 0.5925753 | 0.05877407 | -0.001249417
[5 empty] | 0.0548894 | 0.05831445 | -0.001782466 |  | 0.1571143 | 0.0592514 | -0.001162746 | 0.3873891 | 0.05726017 | -0.0008980166 | 0.5950046 | 0.05952758 | -0.001259144
[5 empty] | 0.05497527 | 0.0590526 | -0.001782822 |  | 0.1573147 | 0.06000141 | -0.001162746 | 0.3879153 | 0.05798499 | -0.0008980166 | 0.5960876 | 0.0602811 | -0.001259144
[5 empty] | 0.05504435 | 0.05979076 | -0.001784606 |  | 0.1576139 | 0.06075143 | -0.001162746 | 0.3881594 | 0.0587098 | -0.0008980166 | 0.5976805 | 0.06103461 | -0.001259144
[5 empty] | 0.0550658 | 0.06052892 | -0.001784427 |  | 0.1577629 | 0.06150145 | -0.001184497 | 0.3891987 | 0.05943461 | -0.0008980166 | 0.5986822 | 0.06178813 | -0.00127772
[5 empty] | 0.0552016 | 0.06126708 | -0.001778871 |  | 0.1581359 | 0.06225147 | -0.001184497 | 0.3891485 | 0.06015942 | -0.0009358572 | 0.6001938 | 0.06254164 | -0.00127772
[5 empty] | 0.05520489 | 0.06200523 | -0.001779049 |  | 0.1583381 | 0.06300148 | -0.001184497 | 0.3901109 | 0.06088423 | -0.0009358572 | 0.6015364 | 0.06329515 | -0.00127772
[5 empty] | 0.05529186 | 0.06274339 | -0.001778693 |  | 0.1583068 | 0.0637515 | -0.001184497 | 0.3897129 | 0.06160905 | -0.0009358572 | 0.6031348 | 0.06404867 | -0.00127772
[5 empty] | 0.05536215 | 0.06348155 | -0.001778871 |  | 0.1587297 | 0.06450152 | -0.001184497 | 0.3902214 | 0.06233386 | -0.0009358572 | 0.6041359 | 0.06480218 | -0.00127772
[5 empty] | 0.0554855 | 0.06421971 | -0.001771511 |  | 0.1588149 | 0.06525154 | -0.001214025 | 0.3909358 | 0.06305867 | -0.00098136 | 0.6052202 | 0.06555569 | -0.00130408
[5 empty] | 0.05547597 | 0.06495786 | -0.001769741 |  | 0.1591259 | 0.06600156 | -0.001214025 | 0.39137 | 0.06378348 | -0.00098136 | 0.6061307 | 0.06630921 | -0.00130408
[5 empty] | 0.05555832 | 0.06569602 | -0.00176921 |  | 0.1591616 | 0.06675157 | -0.001214025 | 0.3916321 | 0.0645083 | -0.00098136 | 0.6082382 | 0.06706272 | -0.00130408
[5 empty] | 0.05566292 | 0.06643418 | -0.001770803 |  | 0.1594446 | 0.06750159 | -0.001214025 | 0.3922641 | 0.06523311 | -0.00098136 | 0.6088848 | 0.06781624 | -0.00130408
[5 empty] | 0.05567325 | 0.06717234 | -0.001761892 |  | 0.1594521 | 0.06825161 | -0.001245946 | 0.3925622 | 0.06595792 | -0.001034651 | 0.610558 | 0.06856975 | -0.001336955
[5 empty] | 0.05581475 | 0.06791049 | -0.001762773 |  | 0.1597496 | 0.06900163 | -0.001245946 | 0.3925804 | 0.06668273 | -0.001034651 | 0.6122281 | 0.06932326 | -0.001336955
[5 empty] | 0.0558308 | 0.06864865 | -0.001761012 |  | 0.1597086 | 0.06975164 | -0.001245946 | 0.3929703 | 0.06740755 | -0.001034651 | 0.6137219 | 0.07007678 | -0.001336955
[5 empty] | 0.05586922 | 0.06938681 | -0.001761892 |  | 0.1598534 | 0.07050166 | -0.001245946 | 0.3930809 | 0.06813236 | -0.001034651 | 0.6147787 | 0.07083029 | -0.001374041
[5 empty] | 0.05600808 | 0.07012497 | -0.001753252 |  | 0.1600164 | 0.07125168 | -0.001279904 | 0.3936733 | 0.06885717 | -0.001093315 | 0.6154824 | 0.0715838 | -0.001374041
[5 empty] | 0.05606033 | 0.07086312 | -0.001753252 |  | 0.1604502 | 0.0720017 | -0.001279904 | 0.3936065 | 0.06958198 | -0.001093315 | 0.6175646 | 0.07233732 | -0.001374041
[5 empty] | 0.05604143 | 0.07160128 | -0.001753778 |  | 0.1605032 | 0.07275171 | -0.001279904 | 0.3941314 | 0.07030679 | -0.001093315 | 0.6187738 | 0.07309083 | -0.001374041
[5 empty] | 0.05619357 | 0.07233944 | -0.001751851 |  | 0.1607856 | 0.07350173 | -0.001279904 | 0.3946506 | 0.07103161 | -0.001093315 | 0.6190185 | 0.07384435 | -0.001374041
[5 empty] | 0.05625903 | 0.0730776 | -0.001745276 |  | 0.160792 | 0.07425175 | -0.001316925 | 0.3951099 | 0.07175642 | -0.001155573 | 0.6216026 | 0.07459786 | -0.001412697
[5 empty] | 0.05628463 | 0.07381575 | -0.001744229 |  | 0.1609229 | 0.07500177 | -0.001316925 | 0.3948557 | 0.07248123 | -0.001155573 | 0.6218271 | 0.07535137 | -0.001412697
[5 empty] | 0.05630948 | 0.07455391 | -0.001743706 |  | 0.1612209 | 0.07575179 | -0.001316925 | 0.3956868 | 0.07320604 | -0.001155573 | 0.6236981 | 0.07610489 | -0.001412697
[5 empty] | 0.05640417 | 0.07529207 | -0.001745101 |  | 0.1612852 | 0.0765018 | -0.001316925 | 0.3959139 | 0.07393086 | -0.001155573 | 0.6249485 | 0.0768584 | -0.001412697
[5 empty] | 0.05648259 | 0.07603023 | -0.001730716 |  | 0.1612846 | 0.07725182 | -0.00135665 | 0.3963008 | 0.07465567 | -0.001217789 | 0.6262755 | 0.07761191 | -0.001451787
[5 empty] | 0.05651334 | 0.07676838 | -0.001731235 |  | 0.1616844 | 0.07800184 | -0.00135665 | 0.3963019 | 0.07538048 | -0.001217789 | 0.6266266 | 0.07836543 | -0.001451787
[5 empty] | 0.05648065 | 0.07750654 | -0.001731928 |  | 0.1618084 | 0.07875186 | -0.00135665 | 0.3961903 | 0.07610529 | -0.001217789 | 0.6287196 | 0.07911894 | -0.001451787
[5 empty] | 0.05652593 | 0.0782447 | -0.001732274 |  | 0.1617831 | 0.07950187 | -0.00135665 | 0.3970598 | 0.07683011 | -0.001281691 | 0.6290435 | 0.07987245 | -0.001491146
[5 empty] | 0.05658642 | 0.07898286 | -0.001722308 |  | 0.1620536 | 0.08025189 | -0.001395577 | 0.3973805 | 0.07755492 | -0.001281691 | 0.6309368 | 0.08062597 | -0.001491146
[5 empty] | 0.0566386 | 0.07972101 | -0.001721447 |  | 0.162154 | 0.08100191 | -0.001395577 | 0.3970974 | 0.07827973 | -0.001281691 | 0.6314954 | 0.08137948 | -0.001491146
[5 empty] | 0.05677699 | 0.08045917 | -0.001722308 |  | 0.1624025 | 0.08175193 | -0.001395577 | 0.3974146 | 0.07900454 | -0.001281691 | 0.6333623 | 0.082133 | -0.001491146
[5 empty] | 0.05674171 | 0.08119733 | -0.001721964 |  | 0.162481 | 0.08250194 | -0.001432777 | 0.3980046 | 0.07972935 | -0.001281691 | 0.6344203 | 0.08288651 | -0.001491146
[5 empty] | 0.05689523 | 0.08193549 | -0.001709207 |  | 0.1626869 | 0.08325196 | -0.001432777 | 0.3984299 | 0.08045417 | -0.001344225 | 0.6352852 | 0.08364002 | -0.0015268
[5 empty] | 0.05695386 | 0.08267365 | -0.001710403 |  | 0.1627016 | 0.08400198 | -0.001432777 | 0.3985261 | 0.08117898 | -0.001344225 | 0.6358672 | 0.08439354 | -0.0015268
[5 empty] | 0.05696484 | 0.0834118 | -0.001708011 |  | 0.1626737 | 0.084752 | -0.001432777 | 0.3988417 | 0.08190379 | -0.001344225 | 0.6380284 | 0.08514705 | -0.0015268
[5 empty] | 0.05703081 | 0.08414996 | -0.001710061 |  | 0.1629868 | 0.08550202 | -0.001432777 | 0.3989933 | 0.0826286 | -0.001344225 | 0.6384864 | 0.08590056 | -0.0015268
[5 empty] | 0.05699381 | 0.08488812 | -0.001693595 |  | 0.1630449 | 0.08625203 | -0.001469104 | 0.3989262 | 0.08335342 | -0.001403445 | 0.6391028 | 0.08665408 | -0.001555031
[5 empty] | 0.05715429 | 0.08562628 | -0.00169495 |  | 0.1632743 | 0.08700205 | -0.001469104 | 0.3995742 | 0.08407823 | -0.001403445 | 0.6402336 | 0.08740759 | -0.001555031
[5 empty] | 0.05718019 | 0.08636443 | -0.001694781 |  | 0.1635473 | 0.08775207 | -0.001469104 | 0.3995649 | 0.08480304 | -0.001403445 | 0.6411671 | 0.08816111 | -0.001555031
[5 empty] | 0.05717425 | 0.08710259 | -0.00169512 |  | 0.1633946 | 0.08850209 | -0.001469104 | 0.3996676 | 0.08552785 | -0.001403445 | 0.6425266 | 0.08891462 | -0.001555031
[5 empty] | 0.05719986 | 0.08784075 | -0.001679275 |  | 0.1637983 | 0.0892521 | -0.001503045 | 0.4003228 | 0.08625267 | -0.001459689 | 0.6433303 | 0.08966813 | -0.001579281
[5 empty] | 0.05733643 | 0.08857891 | -0.001679275 |  | 0.1639899 | 0.09000212 | -0.001503045 | 0.4009815 | 0.08697748 | -0.001459689 | 0.6450069 | 0.09042165 | -0.001579281
[5 empty] | 0.05736199 | 0.08931706 | -0.001680955 |  | 0.1640333 | 0.09075214 | -0.001503045 | 0.4010933 | 0.08770229 | -0.001459689 | 0.6456782 | 0.09117516 | -0.001579281
[5 empty] | 0.05743519 | 0.09005522 | -0.001679275 |  | 0.1640569 | 0.09150216 | -0.001503045 | 0.4012087 | 0.0884271 | -0.001507392 | 0.6463266 | 0.09192867 | -0.001579281
[5 empty] | 0.0574608 | 0.09079338 | -0.001664597 |  | 0.1644679 | 0.09225217 | -0.001534866 | 0.4012732 | 0.08915191 | -0.001507392 | 0.6482077 | 0.09268219 | -0.001595147
[5 empty] | 0.05750237 | 0.09153154 | -0.00166493 |  | 0.1645383 | 0.09300219 | -0.001534866 | 0.4014524 | 0.08987673 | -0.001507392 | 0.6488994 | 0.0934357 | -0.001595147
[5 empty] | 0.05752018 | 0.09226969 | -0.001665595 |  | 0.1645893 | 0.09375221 | -0.001534866 | 0.402354 | 0.09060154 | -0.001507392 | 0.6490271 | 0.09418922 | -0.001595147
[5 empty] | 0.05753811 | 0.09300785 | -0.001666095 |  | 0.1646211 | 0.09450223 | -0.001534866 | 0.4021023 | 0.09132635 | -0.001507392 | 0.6502086 | 0.09494273 | -0.001595147
[5 empty] | 0.05763586 | 0.09374601 | -0.001650273 |  | 0.1648916 | 0.09525224 | -0.001558831 | 0.402353 | 0.09205116 | -0.001545907 | 0.6514553 | 0.09569624 | -0.001599126
[5 empty] | 0.05763824 | 0.09448417 | -0.001648459 |  | 0.1652296 | 0.09600226 | -0.001558831 | 0.4025547 | 0.09277598 | -0.001545907 | 0.6522287 | 0.09644976 | -0.001599126
[5 empty] | 0.05770463 | 0.09522232 | -0.001650108 |  | 0.1653985 | 0.09675228 | -0.001558831 | 0.4029843 | 0.09350079 | -0.001545907 | 0.6520944 | 0.09720327 | -0.001599126
[5 empty] | 0.05780325 | 0.09596048 | -0.001650273 |  | 0.165312 | 0.0975023 | -0.001579659 | 0.4032552 | 0.0942256 | -0.001545907 | 0.6537624 | 0.09795678 | -0.001599126
[5 empty] | 0.05785436 | 0.09669864 | -0.001631932 |  | 0.1655948 | 0.09825232 | -0.001579659 | 0.4035888 | 0.09495041 | -0.001576175 | 0.6540741 | 0.0987103 | -0.001598444
[5 empty] | 0.05787386 | 0.0974368 | -0.001632911 |  | 0.1656653 | 0.09900233 | -0.001579659 | 0.40454 | 0.09567523 | -0.001576175 | 0.6549251 | 0.09946381 | -0.001598444
[5 empty] | 0.0579257 | 0.09817495 | -0.001631442 |  | 0.1659336 | 0.09975235 | -0.001579659 | 0.4043914 | 0.09640004 | -0.001576175 | 0.6559547 | 0.1002173 | -0.001598444
[5 empty] | 0.05794598 | 0.09891311 | -0.001631769 |  | 0.1660329 | 0.1005024 | -0.001579659 | 0.4050832 | 0.09712485 | -0.001576175 | 0.6566195 | 0.1009708 | -0.001598444
[5 empty] | 0.05806276 | 0.09965127 | -0.001616204 |  | 0.1662873 | 0.1012524 | -0.001592952 | 0.4050073 | 0.09784966 | -0.001593088 | 0.6572811 | 0.1017244 | -0.001596159
[5 empty] | 0.05807597 | 0.1003894 | -0.00161475 |  | 0.1663942 | 0.1020024 | -0.001592952 | 0.4054961 | 0.09857448 | -0.001593088 | 0.6570319 | 0.1024779 | -0.001596159
[5 empty] | 0.05816984 | 0.1011276 | -0.001615558 |  | 0.1666787 | 0.1027524 | -0.001592952 | 0.405717 | 0.09929929 | -0.001593088 | 0.6591391 | 0.1032314 | -0.001596159
[5 empty] | 0.05824026 | 0.1018657 | -0.001598895 |  | 0.1669025 | 0.1035024 | -0.001598504 | 0.406115 | 0.1000241 | -0.001593088 | 0.6588817 | 0.1039849 | -0.001596159
[5 empty] | 0.05831934 | 0.1026039 | -0.001596978 |  | 0.1670441 | 0.1042525 | -0.001598504 | 0.4066352 | 0.1007489 | -0.001598332 | 0.6606203 | 0.1047384 | -0.001595141
[5 empty] | 0.05829463 | 0.1033421 | -0.001596499 |  | 0.1673859 | 0.1050025 | -0.001598504 | 0.4074993 | 0.1014737 | -0.001598332 | 0.6601716 | 0.1054919 | -0.001595141
[5 empty] | 0.05838244 | 0.1040802 | -0.001598735 |  | 0.1677327 | 0.1057525 | -0.001598504 | 0.4078662 | 0.1021985 | -0.001598332 | 0.6608104 | 0.1062454 | -0.001595141
[5 empty] | 0.05847819 | 0.1048184 | -0.001597457 |  | 0.1679085 | 0.1065025 | -0.001598504 | 0.4081805 | 0.1029233 | -0.001598332 | 0.6627214 | 0.1069989 | -0.001595141
[5 empty] | 0.05850944 | 0.1055565 | -0.001577021 |  | 0.1679775 | 0.1072525 | -0.001597581 | 0.408889 | 0.1036482 | -0.00159922 | 0.662896 | 0.1077525 | -0.001590922
[5 empty] | 0.05858883 | 0.1062947 | -0.00157639 |  | 0.1684194 | 0.1080025 | -0.001597581 | 0.4089865 | 0.104373 | -0.00159922 | 0.6629738 | 0.108506 | -0.001590922
[5 empty] | 0.05856329 | 0.1070328 | -0.001577809 |  | 0.1684271 | 0.1087526 | -0.001597581 | 0.4092546 | 0.1050978 | -0.00159922 | 0.6640513 | 0.1092595 | -0.001590922
[5 empty] | 0.05869077 | 0.107771 | -0.001577651 |  | 0.1687207 | 0.1095026 | -0.001596928 | 0.4100855 | 0.1058226 | -0.00159922 | 0.6653989 | 0.110013 | -0.001590922
[5 empty] | 0.05867288 | 0.1085092 | -0.001552111 |  | 0.1689948 | 0.1102526 | -0.001596928 | 0.4103041 | 0.1065474 | -0.0015982 | 0.6651861 | 0.1107665 | -0.001584623
[5 empty] | 0.05880822 | 0.1092473 | -0.00155149 |  | 0.1690738 | 0.1110026 | -0.001596928 | 0.4111423 | 0.1072722 | -0.0015982 | 0.666799 | 0.11152 | -0.001584623
[5 empty] | 0.05881417 | 0.1099855 | -0.001553042 |  | 0.1694837 | 0.1117526 | -0.001596928 | 0.4109182 | 0.107997 | -0.0015982 | 0.6670326 | 0.1122735 | -0.001584623
[5 empty] | 0.05884416 | 0.1107236 | -0.001552421 |  | 0.1695667 | 0.1125027 | -0.001596928 | 0.4119316 | 0.1087218 | -0.001598201 | 0.6671681 | 0.1130271 | -0.001584623
[5 empty] | 0.05890635 | 0.1114618 | -0.001523181 |  | 0.1697393 | 0.1132527 | -0.001592081 | 0.4117128 | 0.1094467 | -0.001598201 | 0.6682153 | 0.1137806 | -0.001576724
[5 empty] | 0.05893598 | 0.1121999 | -0.001522572 |  | 0.1702219 | 0.1140027 | -0.001592081 | 0.4124521 | 0.1101715 | -0.001598201 | 0.6690733 | 0.1145341 | -0.001576724
[5 empty] | 0.05898164 | 0.1129381 | -0.001522876 |  | 0.1704427 | 0.1147527 | -0.001592081 | 0.4130824 | 0.1108963 | -0.001598201 | 0.6694657 | 0.1152876 | -0.001576724
[5 empty] | 0.05912446 | 0.1136763 | -0.001486645 |  | 0.1705331 | 0.1155027 | -0.001592081 | 0.4134343 | 0.1116211 | -0.001598201 | 0.6706796 | 0.1160411 | -0.001576724
[5 empty] | 0.05918607 | 0.1144144 | -0.001486645 |  | 0.1707797 | 0.1162527 | -0.00158818 | 0.4141838 | 0.1123459 | -0.001594647 | 0.6707828 | 0.1167946 | -0.001570362
[5 empty] | 0.05920693 | 0.1151526 | -0.001486199 |  | 0.1712273 | 0.1170028 | -0.00158818 | 0.4140339 | 0.1130707 | -0.001594647 | 0.6716157 | 0.1175481 | -0.001570362
[5 empty] | 0.05921946 | 0.1158907 | -0.001487091 |  | 0.1712788 | 0.1177528 | -0.00158818 | 0.4150155 | 0.1137955 | -0.001594647 | 0.6726266 | 0.1183017 | -0.001570362
[5 empty] | 0.05930497 | 0.1166289 | -0.001486496 |  | 0.1716642 | 0.1185028 | -0.00158818 | 0.4158313 | 0.1145203 | -0.001594647 | 0.6734464 | 0.1190552 | -0.001570362
[5 empty] | 0.05936594 | 0.117367 | -0.001446841 |  | 0.1718299 | 0.1192528 | -0.001581284 | 0.4154626 | 0.1152452 | -0.001591424 | 0.6732436 | 0.1198087 | -0.001558768
[5 empty] | 0.05940234 | 0.1181052 | -0.001448433 |  | 0.172064 | 0.1200028 | -0.001581284 | 0.4161712 | 0.11597 | -0.001591424 | 0.6737716 | 0.1205622 | -0.001558768
[5 empty] | 0.05952004 | 0.1188434 | -0.001448289 |  | 0.1723665 | 0.1207528 | -0.001581284 | 0.4169397 | 0.1166948 | -0.001591424 | 0.6753091 | 0.1213157 | -0.001558768
[5 empty] | 0.05952351 | 0.1195815 | -0.001406866 |  | 0.1726487 | 0.1215029 | -0.001581284 | 0.4173144 | 0.1174196 | -0.001591424 | 0.6749896 | 0.1220692 | -0.001558768
[5 empty] | 0.05951045 | 0.1203197 | -0.001406303 |  | 0.1728659 | 0.1222529 | -0.00157239 | 0.4180892 | 0.1181444 | -0.001589211 | 0.6764202 | 0.1228227 | -0.001545098
[5 empty] | 0.05960327 | 0.1210578 | -0.001406866 |  | 0.1730624 | 0.1230029 | -0.00157239 | 0.4181286 | 0.1188692 | -0.001589211 | 0.6762689 | 0.1235763 | -0.001545098
[5 empty] | 0.05963879 | 0.121796 | -0.001405039 |  | 0.173551 | 0.1237529 | -0.00157239 | 0.4189093 | 0.119594 | -0.001589211 | 0.6771282 | 0.1243298 | -0.001545098
[5 empty] | 0.05969048 | 0.1225342 | -0.001406866 |  | 0.1735274 | 0.1245029 | -0.00157239 | 0.4190671 | 0.1203188 | -0.001589211 | 0.6772375 | 0.1250833 | -0.001545098
[5 empty] | 0.05975019 | 0.1232723 | -0.001359786 |  | 0.1740198 | 0.125253 | -0.001564195 | 0.4201954 | 0.1210437 | -0.001582498 | 0.6787299 | 0.1258368 | -0.00153195
[5 empty] | 0.05985067 | 0.1240105 | -0.001361282 |  | 0.1744024 | 0.126003 | -0.001564195 | 0.4200731 | 0.1217685 | -0.001582498 | 0.6786358 | 0.1265903 | -0.00153195
[5 empty] | 0.05986915 | 0.1247486 | -0.001361282 |  | 0.1743381 | 0.126753 | -0.001564195 | 0.4209225 | 0.1224933 | -0.001582498 | 0.6794615 | 0.1273438 | -0.00153195
[5 empty] | 0.05987104 | 0.1254868 | -0.001310631 |  | 0.174679 | 0.127503 | -0.001564195 | 0.4216038 | 0.1232181 | -0.001575619 | 0.6806503 | 0.1280973 | -0.00153195
[5 empty] | 0.05996291 | 0.1262249 | -0.001311156 |  | 0.1749093 | 0.128253 | -0.001549384 | 0.4217163 | 0.1239429 | -0.001575619 | 0.6811794 | 0.1288508 | -0.001512869
[5 empty] | 0.06000543 | 0.1269631 | -0.001311156 |  | 0.1753888 | 0.129003 | -0.001549384 | 0.4226889 | 0.1246677 | -0.001575619 | 0.6806752 | 0.1296044 | -0.001512869
[5 empty] | 0.06001494 | 0.1277013 | -0.001311025 |  | 0.1757802 | 0.1297531 | -0.001549384 | 0.4225194 | 0.1253925 | -0.001575619 | 0.6817436 | 0.1303579 | -0.001512869
[5 empty] | 0.0601721 | 0.1284394 | -0.001310763 |  | 0.1759928 | 0.1305031 | -0.001549384 | 0.4230963 | 0.1261173 | -0.001575619 | 0.6825234 | 0.1311114 | -0.001494544
[5 empty] | 0.06023059 | 0.1291776 | -0.001259008 |  | 0.1762746 | 0.1312531 | -0.001535481 | 0.4243071 | 0.1268422 | -0.001564367 | 0.6819882 | 0.1318649 | -0.001494544
[5 empty] | 0.06028892 | 0.1299157 | -0.001259637 |  | 0.1762862 | 0.1320031 | -0.001535481 | 0.4242006 | 0.127567 | -0.001564367 | 0.6825613 | 0.1326184 | -0.001494544
[5 empty] | 0.06022366 | 0.1306539 | -0.001258001 |  | 0.1767974 | 0.1327531 | -0.001535481 | 0.4250725 | 0.1282918 | -0.001564367 | 0.6840575 | 0.1333719 | -0.001494544
[5 empty] | 0.06034749 | 0.131392 | -0.001259637 |  | 0.1770836 | 0.1335031 | -0.001535481 | 0.4256023 | 0.1290166 | -0.001564367 | 0.6838636 | 0.1341254 | -0.001494544
[5 empty] | 0.06038884 | 0.1321302 | -0.001204016 |  | 0.1773258 | 0.1342532 | -0.001518476 | 0.4261344 | 0.1297414 | -0.001551472 | 0.6839387 | 0.134879 | -0.001471819
[5 empty] | 0.06045476 | 0.1328684 | -0.001204498 |  | 0.1775693 | 0.1350032 | -0.001518476 | 0.4267841 | 0.1304662 | -0.001551472 | 0.6853112 | 0.1356325 | -0.001471819
[5 empty] | 0.06042978 | 0.1336065 | -0.001204618 |  | 0.1778141 | 0.1357532 | -0.001518476 | 0.4270902 | 0.131191 | -0.001551472 | 0.6860191 | 0.136386 | -0.001471819
[5 empty] | 0.06052011 | 0.1343447 | -0.001203655 |  | 0.1782427 | 0.1365032 | -0.001518476 | 0.4280333 | 0.1319158 | -0.001536961 | 0.6862483 | 0.1371395 | -0.001471819
[5 empty] | 0.06060207 | 0.1350828 | -0.00114854 |  | 0.1785588 | 0.1372532 | -0.001499174 | 0.4286327 | 0.1326407 | -0.001536961 | 0.6861854 | 0.137893 | -0.001444609
[5 empty] | 0.06062605 | 0.135821 | -0.001148884 |  | 0.1788763 | 0.1380033 | -0.001499174 | 0.4286557 | 0.1333655 | -0.001536961 | 0.6862042 | 0.1386465 | -0.001444609
[5 empty] | 0.06064156 | 0.1365591 | -0.00114854 |  | 0.1790577 | 0.1387533 | -0.001499174 | 0.4295486 | 0.1340903 | -0.001536961 | 0.6869604 | 0.1394 | -0.001444609
[5 empty] | 0.06073961 | 0.1372973 | -0.001148999 |  | 0.1794924 | 0.1395033 | -0.001499174 | 0.4299806 | 0.1348151 | -0.001536961 | 0.6865807 | 0.1401536 | -0.001444609
[5 empty] | 0.06080443 | 0.1380355 | -0.001089642 |  | 0.1796302 | 0.1402533 | -0.001478185 | 0.4305886 | 0.1355399 | -0.001517799 | 0.6872195 | 0.1409071 | -0.001415398
[5 empty] | 0.06081941 | 0.1387736 | -0.001090187 |  | 0.1799298 | 0.1410033 | -0.001478185 | 0.4308503 | 0.1362647 | -0.001517799 | 0.6873776 | 0.1416606 | -0.001415398
[5 empty] | 0.06091706 | 0.1395118 | -0.00108986 |  | 0.1803228 | 0.1417533 | -0.001478185 | 0.4316368 | 0.1369895 | -0.001517799 | 0.6884613 | 0.1424141 | -0.001415398
[5 empty] | 0.06096484 | 0.1402499 | -0.001089642 |  | 0.1803944 | 0.1425034 | -0.001478185 | 0.4321347 | 0.1377143 | -0.001517799 | 0.6885008 | 0.1431676 | -0.001415398
[5 empty] | 0.06095437 | 0.1409881 | -0.001032255 |  | 0.180859 | 0.1432534 | -0.00145215 | 0.4321686 | 0.1384392 | -0.001497679 | 0.6896539 | 0.1439211 | -0.00138549
[5 empty] | 0.0610599 | 0.1417262 | -0.001031326 |  | 0.1812328 | 0.1440034 | -0.00145215 | 0.4336027 | 0.139164 | -0.001497679 | 0.6892923 | 0.1446746 | -0.00138549
[5 empty] | 0.06108226 | 0.1424644 | -0.00103143 |  | 0.1814921 | 0.1447534 | -0.00145215 | 0.4333481 | 0.1398888 | -0.001497679 | 0.689293 | 0.1454281 | -0.00138549
[5 empty] | 0.06106285 | 0.1432026 | -0.001031842 |  | 0.1817293 | 0.1455034 | -0.00145215 | 0.4338531 | 0.1406136 | -0.001497679 | 0.6898441 | 0.1461817 | -0.00138549
[5 empty] | 0.06116796 | 0.1439407 | -0.0009709878 |  | 0.1819674 | 0.1462534 | -0.00142435 | 0.4347108 | 0.1413384 | -0.001472109 | 0.6902881 | 0.1469352 | -0.001348872
[5 empty] | 0.06122303 | 0.1446789 | -0.0009710849 |  | 0.1822296 | 0.1470035 | -0.00142435 | 0.4354539 | 0.1420632 | -0.001472109 | 0.6905305 | 0.1476887 | -0.001348872
[5 empty] | 0.06121966 | 0.145417 | -0.0009709878 |  | 0.1825626 | 0.1477535 | -0.00142435 | 0.4356718 | 0.142788 | -0.001472109 | 0.6898191 | 0.1484422 | -0.001348872
[5 empty] | 0.06131226 | 0.1461552 | -0.000926271 |  | 0.1832784 | 0.1485035 | -0.001402363 | 0.4369916 | 0.1435128 | -0.001452198 | 0.6907048 | 0.1491957 | -0.00132106
[5 empty] | 0.0613456 | 0.1468934 | -0.0009265487 |  | 0.1833484 | 0.1492535 | -0.001402363 | 0.4368155 | 0.1442377 | -0.001452198 | 0.6907048 | 0.1499492 | -0.00132106