## 1
Общество с ограниченной ответственностью "Инженерная геология" (ООО "ИнжГео") | [10 empty] | Общество с ограниченной ответственностью "Инженерная геология" (ООО "ИнжГео")
Юр. адрес: 117279, г. Москва, ул. Миклухо-Маклая, 36 а, этаж 5, пом. XXIII к. 76-84 | [10 empty] | Юр. адрес: 117279, г. Москва, ул. Миклухо-Маклая, 36 а, этаж 5, пом. XXIII к. 76-84 | [8 empty] | нагр |  |  | X0 | Y0 | R |  | нагр |  |  |  | X0 | Y0 | R | нагр |  |  |  | X0 | Y0 | R |  | нагр |  |  |  | X0 | Y0 | R
Телефон/факс +7 (495) 132-30-00, Адрес электронной почты inbox@inj-geo.ru | [10 empty] | Телефон/факс +7 (495) 132-30-00, Адрес электронной почты inbox@inj-geo.ru | [12 empty] | 0 | [7 empty] | 0 | [6 empty] | 0 | [7 empty] | 0
[20 empty] | девиатор | [6 empty] | девиатор | [6 empty] | девиатор | [7 empty] | девиатор
Испытательная лаборатория ООО «ИнжГео» | [10 empty] | Испытательная лаборатория ООО «ИнжГео» | [8 empty] | x0 | Угол | X | Y |  |  |  | x0 |  | Угол | X | Y |  |  | x0 |  | Угол | X | Y |  |  |  | x0 |  | Угол | X | Y
Адрес места осуществления деятельности лаборатории: г. Москва, просп. Вернадского, д. 51, стр. 1 | [10 empty] | Адрес места осуществления деятельности лаборатории: г. Москва, просп. Вернадского, д. 51, стр. 1 | [9 empty] | 0 | [7 empty] | 0 | [6 empty] | 0 | [7 empty] | 0
Телефон +7(910)4557682, E-mail: slg85@mail.ru | [10 empty] | Телефон +7(910)4557682, E-mail: slg85@mail.ru | [9 empty] | 5 | [7 empty] | 5 | [6 empty] | 5 | [7 empty] | 5
[21 empty] | 10 | [7 empty] | 10 | [6 empty] | 10 | [7 empty] | 10
Протокол испытаний № 13-63/37 от 05-12-2022 | [20 empty] | 15 | [7 empty] | 15 | [6 empty] | 15 | [7 empty] | 15
Наименование и адрес заказчика: ООО Регионстрой | [20 empty] | 20 | [7 empty] | 20 | [6 empty] | 20 | [7 empty] | 20
Наименование объекта: Переход трубопровода через р. Енисей | [20 empty] | 25 | [7 empty] | 25 | [6 empty] | 25 | [7 empty] | 25
Наименование используемого метода/методики: ГОСТ 12248.4-2020 | [20 empty] | 30 | [7 empty] | 30 | [6 empty] | 30 | [7 empty] | 30
Условия проведения испытания: температура окружающей среды (18 - 25)0С, влажность воздуха (40 - 75)% | [20 empty] | 35 | [7 empty] | 35 | [6 empty] | 35 | [7 empty] | 35
Дата получение объекта подлежащего испытаниям: 08-11-2022 | [20 empty] | 40 | [7 empty] | 40 | [6 empty] | 40 | [7 empty] | 40
Дата испытания: 25.10.2022-19.11.2037 | [20 empty] | 45 | [7 empty] | 45 | [6 empty] | 45 | [7 empty] | 45
Испытание грунтов методом трехосного сжатия | [10 empty] | Испытание грунтов методом трехосного сжатия | [9 empty] | 50 | [7 empty] | 50 | [6 empty] | 50 | [7 empty] | 50
Лабораторный номер: |  | 1072 | [5 empty] | We, % = | 0.506050912 |  | Лабораторный номер: | [6 empty] | We, % = |  |  | 55 | [7 empty] | 55 | [6 empty] | 55 | [7 empty] | 55
Номер скважины: |  | BH-004 | [5 empty] | ρ, г/см3 = | 1.9 |  | Номер скважины: | [6 empty] | ρ, г/см3 = |  |  | 60 | [7 empty] | 60 | [6 empty] | 60 | [7 empty] | 60
Глубина отбора, м: |  | 3 | [5 empty] | ρs, г/см3 = | 2.72 |  | Глубина отбора, м: | [6 empty] | ρs, г/см3 = |  |  | 65 | [7 empty] | 65 | [6 empty] | 65 | [7 empty] | 65
Наименование грунта: |  | Суглинок, после оттаивания текучий, легкий пылеватый | [5 empty] | e, д.е. = | 1.1 |  | Наименование грунта: | [6 empty] | e, д.е. = |  |  | 70 | [7 empty] | 70 | [6 empty] | 70 | [7 empty] | 70
Схема проведения опыта: |  | КД | [5 empty] | IL, д.е. = | 2.288 |  | Схема проведения опыта: | [6 empty] | IL, д.е. = |  |  | 75 | [7 empty] | 75 | [6 empty] | 75 | [7 empty] | 75
Результаты испытаний | [10 empty] | Результаты испытаний | [9 empty] | 80 | [7 empty] | 80 | [6 empty] | 80 | [7 empty] | 80
[21 empty] | 85 | [7 empty] | 85 | [6 empty] | 85 | [7 empty] | 85
[21 empty] | 90 | [7 empty] | 90 | [6 empty] | 90 | [7 empty] | 90
[21 empty] | 95 | [7 empty] | 95 | [6 empty] | 95 | [7 empty] | 95
[21 empty] | 100 | [7 empty] | 100 | [6 empty] | 100 | [7 empty] | 100
[21 empty] | 105 | [7 empty] | 105 | [6 empty] | 105 | [7 empty] | 105
[21 empty] | 110 | [7 empty] | 110 | [6 empty] | 110 | [7 empty] | 110
[21 empty] | 115 | [7 empty] | 115 | [6 empty] | 115 | [7 empty] | 115
[21 empty] | 120 | [7 empty] | 120 | [6 empty] | 120 | [7 empty] | 120
[21 empty] | 125 | [7 empty] | 125 | [6 empty] | 125 | [7 empty] | 125
[21 empty] | 130 | [7 empty] | 130 | [6 empty] | 130 | [7 empty] | 130
[21 empty] | 135 | [7 empty] | 135 | [6 empty] | 135 | [7 empty] | 135
[21 empty] | 140 | [7 empty] | 140 | [6 empty] | 140 | [7 empty] | 140
[21 empty] | 145 | [7 empty] | 145 | [6 empty] | 145 | [7 empty] | 145
[21 empty] | 150 | [7 empty] | 150 | [6 empty] | 150 | [7 empty] | 150
[21 empty] | 155 | [7 empty] | 155 | [6 empty] | 155 | [7 empty] | 155
[21 empty] | 160 | [7 empty] | 160 | [6 empty] | 160 | [7 empty] | 160
[21 empty] | 165 | [7 empty] | 165 | [6 empty] | 165 | [7 empty] | 165
[21 empty] | 170 | [7 empty] | 170 | [6 empty] | 170 | [7 empty] | 170
[21 empty] | 175 | [7 empty] | 175 | [6 empty] | 175 | [7 empty] | 175
[21 empty] | 180 | [7 empty] | 180 | [6 empty] | 180 | [7 empty] | 180
[13 empty] | Давление в камере, Мпа σ3 | Вертикальная нагрузка, Мпа σ1 | Поровое давление, Мпа u
[13 empty] | 0.05 | 0.2421381 |  |  |  |  | 1 | [6 empty] | σ3,кПа | σ1,кПа | u, кПа |  |  |  | 4
[13 empty] | 0.15 | 0.6111553 | [26 empty] | δ3, Мпа | δ1-δ3, МПа | δ1, МПа | δ1, КПа
[13 empty] | 0.25 | 0.9801725 | [20 empty] | С, МПа:
φ, град:
E, Мпа
[26 empty] | x | 0
[26 empty] | y |  |  |  | С, кПа | φ,°
Эффективные значения угла внутреннего трения и удельного сцепления ϕ', С'
[13 empty] | ϕ', град. = | 35
[13 empty] | С', МПа = | 0.015
|  | K0, д.е. | 0.4264236 | Эффективное напряжение, Мпа: |  |  |  |  | 0.02132118
|  | Модуль деформации E0, МПа: |  | Точки нахождения модуля Е0, Мпа (полное напряжение): |  |  |  |  | 0.02132118 | 0.03411389
|  | Модуль деформации E50, МПа: |  | qmax Давление при разрушении образца, Мпа (девиатор): |  |  |  |  | 0.0596993
|  | Коэф. Поперечной деформации, ϑ: |  | 0,5 qmax, Мпа (девиатор): |  |  |  |  | 0.02984965
| Начальник исп. лаборатории: | [6 empty] | Семиколенова Л.Г. |  |  |  |  | Начальник исп. лаборатории: |  |  |  |  | Семиколенова Л.Г.
Лист 1 , всего листов 2 | [11 empty] | Лист 2 , всего листов 2
Частичное воспроизведение протокола испытаний без письменного разрешения ООО «ИнжГео» ЗАПРЕЩАЕТСЯ | [11 empty] | Частичное воспроизведение протокола испытаний без письменного разрешения ООО «ИнжГео» ЗАПРЕЩАЕТСЯ
E0 |  |  | E50 |  | Деформация |  |  |  | Первая прочность |  |  | Вторая прочность |  |  | Третья прочность
devE0 | epsE0 |  | dev50 | epsE50 | dev | eps | ev |  | dev1 | eps1 | ev1 | dev1 | eps1 | ev2 | dev1 | eps1 | ev3
0.01279271 | 0.0002840752 |  | 0.02984965 | 0.0008522257 | 0.01279271 | 0.0002840752 | 0.0005745718 |  | 0 | 0 | 0.0007440584 | 0 | 0 | 0.0002059483 | 0 | 0 | 0.0005731694
[5 empty] | 0.02984965 | 0.0008522257 | 0.0005742845 |  | 0.03 | 0.0006661809 | 0.0007440584 | 0.09 | 0.00067291 | 0.0002059483 | 0.15 | 0.0007241097 | 0.0005731694
Секущая модуля Е0 |  |  | Линия Q max |  | 0.03105833 | 0.001463867 | 0.0005744569 |  | 0.06339483 | 0.001489255 | 0.0007440584 | 0.1836888 | 0.001482878 | 0.0002059483 | 0.2797085 | 0.001455519 | 0.0005731694
| 0 |  |  | 0 | 0.03245502 | 0.002195801 | -0.001223605 |  | 0.08824046 | 0.002233882 | -0.001978649 | 0.2305777 | 0.002216543 | -0.001850922 | 0.3650863 | 0.002265964 | -0.001342446
[5 empty] | 0.03366958 | 0.002927735 | -0.001223239 |  | 0.09606904 | 0.00274283 | -0.001978649 | 0.2394353 | 0.002965757 | -0.001850922 | 0.3793094 | 0.002911038 | -0.001342446
[5 empty] | 0.0347639 | 0.003659668 | -0.001223116 |  | 0.1006453 | 0.003723137 | -0.001978649 | 0.2472959 | 0.003707196 | -0.001850922 | 0.393069 | 0.003638798 | -0.001342446
|  |  | Линия 0,5 Q max |  | 0.03581103 | 0.004391602 | -0.00122275 |  | 0.1038788 | 0.004467764 | -0.001978649 | 0.2547996 | 0.004448635 | -0.001850922 | 0.4072625 | 0.004366558 | -0.001342446
|  |  |  | 0 | 0.03672606 | 0.005123536 | -0.00140677 |  | 0.1070725 | 0.005212392 | -0.001962632 | 0.2617474 | 0.005190075 | -0.002024229 | 0.4191498 | 0.005094317 | -0.001486194
[5 empty] | 0.03761851 | 0.005855469 | -0.00140691 |  | 0.1097224 | 0.005957019 | -0.001962632 | 0.2679226 | 0.005931514 | -0.002024229 | 0.4306131 | 0.005822077 | -0.001486194
[5 empty] | 0.03843664 | 0.006587403 | -0.001408317 |  | 0.1123116 | 0.006701647 | -0.001962632 | 0.273518 | 0.006672953 | -0.002024229 | 0.4412448 | 0.006549836 | -0.001486194
[5 empty] | 0.03910727 | 0.007319336 | -0.001407051 |  | 0.1147115 | 0.007446274 | -0.001962632 | 0.2788653 | 0.007414392 | -0.002024229 | 0.4518675 | 0.007277596 | -0.001486194
[5 empty] | 0.03974924 | 0.00805127 | -0.001526778 |  | 0.116685 | 0.008190901 | -0.001916075 | 0.283789 | 0.008155831 | -0.002154906 | 0.46036 | 0.008005356 | -0.001675939
Коэфф. Точки |  |  |  |  | 0.04030752 | 0.008783204 | -0.001526168 |  | 0.1187756 | 0.008935529 | -0.001916075 | 0.2882351 | 0.008897271 | -0.002154906 | 0.468589 | 0.008733115 | -0.001675939
[5 empty] | 0.04081175 | 0.009515137 | -0.001526015 |  | 0.1205967 | 0.009680156 | -0.001916075 | 0.2917042 | 0.00963871 | -0.002154906 | 0.4766201 | 0.009460875 | -0.001675939
[5 empty] | 0.04129239 | 0.01024707 | -0.00152632 |  | 0.1221056 | 0.01042478 | -0.001916075 | 0.295551 | 0.01038015 | -0.002154906 | 0.4834899 | 0.01018863 | -0.001675939
[5 empty] | 0.041642 | 0.010979 | -0.001601392 |  | 0.1234842 | 0.01116941 | -0.001848754 | 0.2985244 | 0.01112159 | -0.002248305 | 0.4888625 | 0.01091639 | -0.001892907
[5 empty] | 0.04201004 | 0.01171094 | -0.001602834 |  | 0.1249377 | 0.01191404 | -0.001848754 | 0.3016843 | 0.01186303 | -0.002248305 | 0.4947025 | 0.01164415 | -0.001892907
[5 empty] | 0.04229467 | 0.01244287 | -0.001601872 |  | 0.1263071 | 0.01265867 | -0.001848754 | 0.3038916 | 0.01260447 | -0.002248305 | 0.4997315 | 0.01237191 | -0.001892907
[5 empty] | 0.04258364 | 0.01317481 | -0.001601552 |  | 0.1274278 | 0.01340329 | -0.001848754 | 0.3068112 | 0.01334591 | -0.002248305 | 0.5044448 | 0.01309967 | -0.001892907
[5 empty] | 0.04288915 | 0.01390674 | -0.001651995 |  | 0.1284342 | 0.01414792 | -0.001772183 | 0.3087469 | 0.01408735 | -0.002314242 | 0.5086657 | 0.01382743 | -0.002114453
[5 empty] | 0.04305599 | 0.01463867 | -0.00165216 |  | 0.1293204 | 0.01489255 | -0.001772183 | 0.3109181 | 0.01482878 | -0.002314242 | 0.5130516 | 0.01455519 | -0.002114453
[5 empty] | 0.0433079 | 0.01537061 | -0.001653317 |  | 0.1301703 | 0.01563718 | -0.001772183 | 0.3129464 | 0.01557022 | -0.002314242 | 0.5164318 | 0.01528295 | -0.002114453
[5 empty] | 0.04348915 | 0.01610254 | -0.001653317 |  | 0.1309243 | 0.0163818 | -0.001772183 | 0.3140286 | 0.01631166 | -0.002314242 | 0.519923 | 0.01601071 | -0.002114453
[5 empty] | 0.04366299 | 0.01683447 | -0.001699124 |  | 0.1318487 | 0.01712643 | -0.001687163 | 0.3158188 | 0.0170531 | -0.002350521 | 0.522728 | 0.01673847 | -0.002324081
[5 empty] | 0.0438673 | 0.01756641 | -0.001697766 |  | 0.1323018 | 0.01787106 | -0.001687163 | 0.3178905 | 0.01779454 | -0.002350521 | 0.5258982 | 0.01746623 | -0.002324081
[5 empty] | 0.0441142 | 0.01829834 | -0.001697935 |  | 0.1331879 | 0.01861569 | -0.001687163 | 0.3193415 | 0.01853598 | -0.002350521 | 0.5294103 | 0.01819399 | -0.002324081
[5 empty] | 0.04425193 | 0.01903027 | -0.001697766 |  | 0.1338262 | 0.01936031 | -0.001687163 | 0.3205275 | 0.01927742 | -0.002350521 | 0.5314414 | 0.01892175 | -0.002324081
[5 empty] | 0.04452152 | 0.01976221 | -0.001763317 |  | 0.1346136 | 0.02010494 | -0.001606906 | 0.3220921 | 0.02001886 | -0.002370179 | 0.534927 | 0.01964951 | -0.002496123
[5 empty] | 0.04471816 | 0.02049414 | -0.001764552 |  | 0.1352309 | 0.02084957 | -0.001606906 | 0.3242135 | 0.0207603 | -0.002370179 | 0.5373336 | 0.02037727 | -0.002496123
[5 empty] | 0.04500521 | 0.02122608 | -0.001763494 |  | 0.1360042 | 0.02159419 | -0.001606906 | 0.3262636 | 0.02150174 | -0.002370179 | 0.5395669 | 0.02110503 | -0.002496123
[5 empty] | 0.04526215 | 0.02195801 | -0.001765434 |  | 0.1366486 | 0.02233882 | -0.001606906 | 0.3283205 | 0.02224318 | -0.002370179 | 0.5424649 | 0.02183279 | -0.002618892
[5 empty] | 0.04557871 | 0.02268994 | -0.001860548 |  | 0.1374932 | 0.02308345 | -0.00153314 | 0.3305592 | 0.02298462 | -0.002375729 | 0.5462412 | 0.02256055 | -0.002618892
[5 empty] | 0.04590688 | 0.02342188 | -0.001860734 |  | 0.1386085 | 0.02382808 | -0.00153314 | 0.3325276 | 0.02372606 | -0.002375729 | 0.5495146 | 0.02328831 | -0.002618892
[5 empty] | 0.04618582 | 0.02415381 | -0.001860548 |  | 0.1395039 | 0.0245727 | -0.00153314 | 0.3351107 | 0.02446749 | -0.002375729 | 0.5521557 | 0.02401607 | -0.002618892
[5 empty] | 0.04653668 | 0.02488574 | -0.001859618 |  | 0.1403837 | 0.02531733 | -0.00153314 | 0.3375194 | 0.02520893 | -0.002375729 | 0.5553466 | 0.02474383 | -0.002618892
[5 empty] | 0.04674231 | 0.02561768 | -0.001974111 |  | 0.1413054 | 0.02606196 | -0.001462201 | 0.3397511 | 0.02595037 | -0.00233913 | 0.5585312 | 0.02547159 | -0.002704705
[5 empty] | 0.04706729 | 0.02634961 | -0.001971941 |  | 0.1419436 | 0.02680659 | -0.001462201 | 0.3420986 | 0.02669181 | -0.00233913 | 0.5622812 | 0.02619935 | -0.002704705
[5 empty] | 0.04734125 | 0.02708154 | -0.0019749 |  | 0.1428153 | 0.02755121 | -0.001462201 | 0.3437733 | 0.02743325 | -0.00233913 | 0.5653837 | 0.02692711 | -0.002704705
[5 empty] | 0.04759782 | 0.02781348 | -0.001973322 |  | 0.1435949 | 0.02829584 | -0.001462201 | 0.3464033 | 0.02817469 | -0.00233913 | 0.5675894 | 0.02765487 | -0.002704705
[5 empty] | 0.04797504 | 0.02854541 | -0.002096808 |  | 0.1446898 | 0.02904047 | -0.001378743 | 0.3485564 | 0.02891613 | -0.002263325 | 0.5705334 | 0.02838262 | -0.00278869
[5 empty] | 0.04825173 | 0.02927735 | -0.002098485 |  | 0.1453037 | 0.0297851 | -0.001378743 | 0.3506768 | 0.02965757 | -0.002263325 | 0.5742267 | 0.02911038 | -0.00278869
[5 empty] | 0.04844741 | 0.03000928 | -0.002098485 |  | 0.1460387 | 0.03052972 | -0.001378743 | 0.3522618 | 0.03039901 | -0.002263325 | 0.5766143 | 0.02983814 | -0.00278869
[5 empty] | 0.04873606 | 0.03074121 | -0.002097437 |  | 0.1468376 | 0.03127435 | -0.001378743 | 0.3546668 | 0.03114045 | -0.002263325 | 0.5790953 | 0.0305659 | -0.00278869
[5 empty] | 0.04904823 | 0.03147315 | -0.002220869 |  | 0.1476422 | 0.03201898 | -0.001290703 | 0.3562306 | 0.03188189 | -0.002155945 | 0.5810086 | 0.03129366 | -0.002863422
[5 empty] | 0.04928517 | 0.03220508 | -0.002221313 |  | 0.1485917 | 0.03276361 | -0.001290703 | 0.3585702 | 0.03262333 | -0.002155945 | 0.5843536 | 0.03202142 | -0.002863422
[5 empty] | 0.0495167 | 0.03293701 | -0.002221757 |  | 0.1491503 | 0.03350823 | -0.001290703 | 0.3608782 | 0.03336476 | -0.002155945 | 0.5872222 | 0.03274918 | -0.002863422
[5 empty] | 0.04972833 | 0.03366895 | -0.002220647 |  | 0.1497737 | 0.03425286 | -0.001290703 | 0.3621294 | 0.0341062 | -0.002155945 | 0.5891099 | 0.03347694 | -0.002863422
[5 empty] | 0.05005517 | 0.03440088 | -0.002344552 |  | 0.150543 | 0.03499749 | -0.001201265 | 0.3642662 | 0.03484764 | -0.002030742 | 0.5909363 | 0.0342047 | -0.002933799
[5 empty] | 0.05026922 | 0.03513282 | -0.002344786 |  | 0.1512187 | 0.03574212 | -0.001201265 | 0.3663177 | 0.03558908 | -0.002030742 | 0.59321 | 0.03493246 | -0.002933799
[5 empty] | 0.05041225 | 0.03586475 | -0.002342443 |  | 0.1519211 | 0.03648674 | -0.001201265 | 0.3683349 | 0.03633052 | -0.002030742 | 0.5958528 | 0.03566022 | -0.002933799
[5 empty] | 0.05071379 | 0.03659668 | -0.002343146 |  | 0.1527521 | 0.03723137 | -0.001201265 | 0.3697458 | 0.03707196 | -0.002030742 | 0.5979378 | 0.03638798 | -0.002933799
[5 empty] | 0.05092236 | 0.03732862 | -0.002458312 |  | 0.1533067 | 0.037976 | -0.001112047 | 0.3711697 | 0.0378134 | -0.001903345 | 0.5995485 | 0.03711574 | -0.002998195
[5 empty] | 0.05109486 | 0.03806055 | -0.002456101 |  | 0.1539291 | 0.03872063 | -0.001112047 | 0.3734441 | 0.03855484 | -0.001903345 | 0.602814 | 0.0378435 | -0.002998195
[5 empty] | 0.05125985 | 0.03879248 | -0.002459541 |  | 0.154743 | 0.03946525 | -0.001112047 | 0.3749502 | 0.03929628 | -0.001903345 | 0.6048454 | 0.03857126 | -0.002998195
[5 empty] | 0.05151903 | 0.03952442 | -0.002457821 |  | 0.1551758 | 0.04020988 | -0.001031283 | 0.3762073 | 0.04003772 | -0.001903345 | 0.6064924 | 0.03929902 | -0.002998195
[5 empty] | 0.05165393 | 0.04025635 | -0.00256205 |  | 0.1559651 | 0.04095451 | -0.001031283 | 0.3783745 | 0.04077916 | -0.001778269 | 0.6080982 | 0.04002678 | -0.003047925
[5 empty] | 0.05189759 | 0.04098828 | -0.00256077 |  | 0.1565572 | 0.04169913 | -0.001031283 | 0.3795009 | 0.0415206 | -0.001778269 | 0.6096653 | 0.04075454 | -0.003047925
[5 empty] | 0.05205256 | 0.04172022 | -0.00256205 |  | 0.1568471 | 0.04244376 | -0.001031283 | 0.3812766 | 0.04226204 | -0.001778269 | 0.6115407 | 0.0414823 | -0.003047925
[5 empty] | 0.05220623 | 0.04245215 | -0.002559745 |  | 0.1576003 | 0.04318839 | -0.001031283 | 0.382216 | 0.04300347 | -0.001778269 | 0.61347 | 0.04221006 | -0.003089933
[5 empty] | 0.05230684 | 0.04318409 | -0.002643786 |  | 0.1582382 | 0.04393302 | -0.0009597868 | 0.3844481 | 0.04374491 | -0.001678183 | 0.6151964 | 0.04293782 | -0.003089933
[5 empty] | 0.05255314 | 0.04391602 | -0.002644315 |  | 0.1585724 | 0.04467764 | -0.0009597868 | 0.3854135 | 0.04448635 | -0.001678183 | 0.6167211 | 0.04366558 | -0.003089933
[5 empty] | 0.05257607 | 0.04464795 | -0.00264273 |  | 0.159291 | 0.04542227 | -0.0009597868 | 0.3863905 | 0.04522779 | -0.001678183 | 0.6188276 | 0.04439334 | -0.003089933
[5 empty] | 0.05272973 | 0.04537989 | -0.002644579 |  | 0.1595793 | 0.0461669 | -0.0009597868 | 0.3878632 | 0.04596923 | -0.001678183 | 0.6214348 | 0.0451211 | -0.003089933
[5 empty] | 0.05286622 | 0.04611182 | -0.002699651 |  | 0.1603592 | 0.04691153 | -0.0009030062 | 0.3895657 | 0.04671067 | -0.001605763 | 0.621931 | 0.04584886 | -0.003114134
[5 empty] | 0.05301495 | 0.04684375 | -0.002698302 |  | 0.1608549 | 0.04765615 | -0.0009030062 | 0.3902562 | 0.04745211 | -0.001605763 | 0.6249388 | 0.04657661 | -0.003114134
[5 empty] | 0.05309393 | 0.04757569 | -0.002698842 |  | 0.1613181 | 0.04840078 | -0.0009030062 | 0.391553 | 0.04819355 | -0.001605763 | 0.6253083 | 0.04730437 | -0.003114134
[5 empty] | 0.05309525 | 0.04830762 | -0.002697763 |  | 0.1615582 | 0.04914541 | -0.0009030062 | 0.3925914 | 0.04893499 | -0.001605763 | 0.6269752 | 0.04803213 | -0.003114134
[5 empty] | 0.0532793 | 0.04903955 | -0.0027285 |  | 0.1622738 | 0.04989004 | -0.0008655731 | 0.3938593 | 0.04967643 | -0.001581043 | 0.6295098 | 0.04875989 | -0.003123943
[5 empty] | 0.05334054 | 0.04977149 | -0.002726046 |  | 0.1626607 | 0.05063466 | -0.0008655731 | 0.3947042 | 0.05041787 | -0.001581043 | 0.6303654 | 0.04948765 | -0.003123943
[5 empty] | 0.05333067 | 0.05050342 | -0.002725773 |  | 0.162866 | 0.05137929 | -0.0008655731 | 0.395798 | 0.05115931 | -0.001581043 | 0.633154 | 0.05021541 | -0.003123943
[5 empty] | 0.05333492 | 0.05123536 | -0.002727136 |  | 0.1634222 | 0.05212392 | -0.0008655731 | 0.3970994 | 0.05190075 | -0.001581043 | 0.634354 | 0.05094317 | -0.003123943
[5 empty] | 0.05344197 | 0.05196729 | -0.002724516 |  | 0.1639682 | 0.05286855 | -0.0008528238 | 0.3978973 | 0.05264218 | -0.00158248 | 0.6359043 | 0.05167093 | -0.003111766
[5 empty] | 0.0534354 | 0.05269922 | -0.002723154 |  | 0.16429 | 0.05361317 | -0.0008528238 | 0.3993968 | 0.05338362 | -0.00158248 | 0.6368305 | 0.05239869 | -0.003111766
[5 empty] | 0.05347963 | 0.05343116 | -0.002721521 |  | 0.164753 | 0.0543578 | -0.0008528238 | 0.3999517 | 0.05412506 | -0.00158248 | 0.6397952 | 0.05312645 | -0.003111766
[5 empty] | 0.05347002 | 0.05416309 | -0.002722065 |  | 0.1649744 | 0.05510243 | -0.0008528238 | 0.4011001 | 0.0548665 | -0.00158248 | 0.640891 | 0.05385421 | -0.003111766
[5 empty] | 0.05351885 | 0.05489502 | -0.002698281 |  | 0.1655128 | 0.05584706 | -0.0008610444 | 0.4023483 | 0.05560794 | -0.001583264 | 0.6425158 | 0.05458197 | -0.003070171
[5 empty] | 0.05357382 | 0.05562696 | -0.002696932 |  | 0.1657229 | 0.05659168 | -0.0008610444 | 0.4028123 | 0.05634938 | -0.001583264 | 0.6442253 | 0.05530973 | -0.003070171
[5 empty] | 0.05365746 | 0.05635889 | -0.002696393 |  | 0.1661001 | 0.05733631 | -0.0008610444 | 0.4038175 | 0.05709082 | -0.001583264 | 0.645303 | 0.05603749 | -0.003070171
[5 empty] | 0.05364992 | 0.05709082 | -0.002697202 |  | 0.1664939 | 0.05808094 | -0.0008610444 | 0.4046455 | 0.05783226 | -0.001583264 | 0.6477185 | 0.05676525 | -0.003070171
[5 empty] | 0.05371612 | 0.05782276 | -0.002650139 |  | 0.1670995 | 0.05882557 | -0.0008843411 | 0.4057402 | 0.0585737 | -0.001582405 | 0.6481537 | 0.05749301 | -0.003006821
[5 empty] | 0.05365364 | 0.05855469 | -0.002652259 |  | 0.1673752 | 0.05957019 | -0.0008843411 | 0.4072701 | 0.05931514 | -0.001582405 | 0.6506484 | 0.05822077 | -0.003006821
[5 empty] | 0.05378507 | 0.05928663 | -0.002650934 |  | 0.1675804 | 0.06031482 | -0.0008843411 | 0.407676 | 0.06005658 | -0.001582405 | 0.6514255 | 0.05894853 | -0.003006821
[5 empty] | 0.05371281 | 0.06001856 | -0.002651994 |  | 0.1678893 | 0.06105945 | -0.0008843411 | 0.4090749 | 0.06079802 | -0.001582405 | 0.6538181 | 0.05967629 | -0.003006821
[5 empty] | 0.05374458 | 0.06075049 | -0.002593617 |  | 0.1684989 | 0.06180407 | -0.0009236253 | 0.409346 | 0.06153946 | -0.001584297 | 0.6556622 | 0.06040405 | -0.002925256
[5 empty] | 0.05378288 | 0.06148243 | -0.002593876 |  | 0.1686674 | 0.0625487 | -0.0009236253 | 0.4105011 | 0.06228089 | -0.001584297 | 0.6570452 | 0.06113181 | -0.002925256
[5 empty] | 0.05388786 | 0.06221436 | -0.002594395 |  | 0.1690936 | 0.06329333 | -0.0009236253 | 0.4109171 | 0.06302233 | -0.001584297 | 0.6586907 | 0.06185957 | -0.002925256
[5 empty] | 0.05386424 | 0.06294629 | -0.002591802 |  | 0.1692524 | 0.06403796 | -0.0009236253 | 0.4118271 | 0.06376377 | -0.001584297 | 0.6599628 | 0.06258733 | -0.002925256
[5 empty] | 0.0538623 | 0.06367823 | -0.002518476 |  | 0.1697137 | 0.06478258 | -0.000972103 | 0.4126144 | 0.06450521 | -0.00158621 | 0.6613148 | 0.06331509 | -0.002829784
[5 empty] | 0.0539197 | 0.06441016 | -0.002519484 |  | 0.1699291 | 0.06552721 | -0.000972103 | 0.4137859 | 0.06524665 | -0.00158621 | 0.6628379 | 0.06404285 | -0.002829784
[5 empty] | 0.05392373 | 0.06514209 | -0.002520239 |  | 0.1703161 | 0.06627184 | -0.000972103 | 0.4146658 | 0.06598809 | -0.00158621 | 0.6650809 | 0.06477061 | -0.002829784
[5 empty] | 0.05391199 | 0.06587403 | -0.002520491 |  | 0.1708315 | 0.06701647 | -0.001031257 | 0.415875 | 0.06672953 | -0.00158621 | 0.6662157 | 0.06549836 | -0.002720696
[5 empty] | 0.05394474 | 0.06660596 | -0.002439059 |  | 0.1709235 | 0.06776109 | -0.001031257 | 0.4158864 | 0.06747097 | -0.001587789 | 0.6680707 | 0.06622612 | -0.002720696
[5 empty] | 0.05391666 | 0.0673379 | -0.002437841 |  | 0.1712985 | 0.06850572 | -0.001031257 | 0.4171327 | 0.06821241 | -0.001587789 | 0.6687198 | 0.06695388 | -0.002720696
[5 empty] | 0.05399341 | 0.06806983 | -0.002437353 |  | 0.1715368 | 0.06925035 | -0.001031257 | 0.4175756 | 0.06895385 | -0.001587789 | 0.670641 | 0.06768164 | -0.002720696
[5 empty] | 0.05399436 | 0.06880176 | -0.002435891 |  | 0.1718375 | 0.06999498 | -0.001031257 | 0.4186898 | 0.06969529 | -0.001587789 | 0.6724576 | 0.0684094 | -0.002720696
[5 empty] | 0.0540551 | 0.0695337 | -0.002341883 |  | 0.1720234 | 0.0707396 | -0.001095857 | 0.4192827 | 0.07043673 | -0.001588675 | 0.6728765 | 0.06913716 | -0.002601052
[5 empty] | 0.0539723 | 0.07026563 | -0.002342117 |  | 0.1724943 | 0.07148423 | -0.001095857 | 0.4201505 | 0.07117817 | -0.001588675 | 0.6752187 | 0.06986492 | -0.002601052
[5 empty] | 0.05406239 | 0.07099756 | -0.002341649 |  | 0.1727394 | 0.07222886 | -0.001095857 | 0.4205523 | 0.0719196 | -0.001588675 | 0.6761596 | 0.07059268 | -0.002601052
[5 empty] | 0.05405422 | 0.0717295 | -0.002342117 |  | 0.1728915 | 0.07297349 | -0.001095857 | 0.421515 | 0.07266104 | -0.001588675 | 0.6767123 | 0.07132044 | -0.002601052
[5 empty] | 0.05412867 | 0.07246143 | -0.002248071 |  | 0.1734417 | 0.07371811 | -0.001165869 | 0.4223543 | 0.07340248 | -0.001589464 | 0.6790104 | 0.0720482 | -0.002471014
[5 empty] | 0.05408983 | 0.07319336 | -0.002248745 |  | 0.173609 | 0.07446274 | -0.001165869 | 0.4231844 | 0.07414392 | -0.001589464 | 0.6797135 | 0.07277596 | -0.002471014
[5 empty] | 0.05409602 | 0.0739253 | -0.002247172 |  | 0.1740189 | 0.07520737 | -0.001165869 | 0.4234317 | 0.07488536 | -0.001589464 | 0.6813285 | 0.07350372 | -0.002471014
[5 empty] | 0.05413979 | 0.07465723 | -0.002247172 |  | 0.1743138 | 0.075952 | -0.001238031 | 0.4243577 | 0.0756268 | -0.001589464 | 0.6832995 | 0.07423148 | -0.002471014
[5 empty] | 0.0541684 | 0.07538917 | -0.002148488 |  | 0.1743139 | 0.07669662 | -0.001238031 | 0.4246999 | 0.07636824 | -0.001591865 | 0.68432 | 0.07495924 | -0.002342675
[5 empty] | 0.05418188 | 0.0761211 | -0.002148274 |  | 0.1746471 | 0.07744125 | -0.001238031 | 0.4256077 | 0.07710968 | -0.001591865 | 0.6857884 | 0.075687 | -0.002342675
[5 empty] | 0.05420291 | 0.07685303 | -0.002147844 |  | 0.1751123 | 0.07818588 | -0.001238031 | 0.4261035 | 0.07785112 | -0.001591865 | 0.6869569 | 0.07641476 | -0.002342675
[5 empty] | 0.05414853 | 0.07758497 | -0.002147844 |  | 0.1753499 | 0.07893051 | -0.001238031 | 0.4268205 | 0.07859256 | -0.001591865 | 0.688199 | 0.07714252 | -0.002342675
[5 empty] | 0.05412442 | 0.0783169 | -0.00204928 |  | 0.1754717 | 0.07967513 | -0.001308958 | 0.4274131 | 0.079334 | -0.001593456 | 0.6889513 | 0.07787028 | -0.0022137
[5 empty] | 0.0541382 | 0.07904883 | -0.002050509 |  | 0.1756356 | 0.08041976 | -0.001308958 | 0.4284592 | 0.08007544 | -0.001593456 | 0.6904334 | 0.07859804 | -0.0022137
[5 empty] | 0.05424278 | 0.07978077 | -0.002049894 |  | 0.1759998 | 0.08116439 | -0.001308958 | 0.4286868 | 0.08081688 | -0.001593456 | 0.6914242 | 0.0793258 | -0.0022137
[5 empty] | 0.05426456 | 0.0805127 | -0.002050099 |  | 0.1763164 | 0.08190901 | -0.001308958 | 0.4293683 | 0.08155831 | -0.001593456 | 0.6930522 | 0.08005356 | -0.0022137
[5 empty] | 0.05424131 | 0.08124463 | -0.001955413 |  | 0.1766078 | 0.08265364 | -0.001376006 | 0.429867 | 0.08229975 | -0.001594037 | 0.6941872 | 0.08078132 | -0.002088103
[5 empty] | 0.05424861 | 0.08197657 | -0.001953459 |  | 0.1765794 | 0.08339827 | -0.001376006 | 0.4311699 | 0.08304119 | -0.001594037 | 0.6950158 | 0.08150908 | -0.002088103
[5 empty] | 0.05430163 | 0.0827085 | -0.001954046 |  | 0.1769792 | 0.0841429 | -0.001376006 | 0.4310702 | 0.08378263 | -0.001594037 | 0.6964823 | 0.08223684 | -0.002088103
[5 empty] | 0.05425684 | 0.08344044 | -0.001955608 |  | 0.1773087 | 0.08488752 | -0.00143969 | 0.4321826 | 0.08452407 | -0.001594037 | 0.6973575 | 0.0829646 | -0.002088103
[5 empty] | 0.05429567 | 0.08417237 | -0.001862483 |  | 0.1775906 | 0.08563215 | -0.00143969 | 0.432705 | 0.08526551 | -0.001596117 | 0.6986818 | 0.08369235 | -0.001967191
[5 empty] | 0.05433503 | 0.0849043 | -0.001863415 |  | 0.1775745 | 0.08637678 | -0.00143969 | 0.4333938 | 0.08600695 | -0.001596117 | 0.6992226 | 0.08442011 | -0.001967191
[5 empty] | 0.05435985 | 0.08563624 | -0.001862669 |  | 0.1780342 | 0.08712141 | -0.00143969 | 0.4338408 | 0.08674839 | -0.001596117 | 0.7007818 | 0.08514787 | -0.001967191
[5 empty] | 0.05433234 | 0.08636817 | -0.001864719 |  | 0.1780817 | 0.08786603 | -0.00143969 | 0.4342209 | 0.08748983 | -0.001596117 | 0.7017456 | 0.08587563 | -0.001967191
[5 empty] | 0.05433574 | 0.0871001 | -0.001778552 |  | 0.1781953 | 0.08861066 | -0.001496395 | 0.4344754 | 0.08823127 | -0.001596629 | 0.7015408 | 0.08660339 | -0.001858473
[5 empty] | 0.05443825 | 0.08783204 | -0.001778196 |  | 0.1784667 | 0.08935529 | -0.001496395 | 0.4358918 | 0.08897271 | -0.001596629 | 0.7022595 | 0.08733115 | -0.001858473
[5 empty] | 0.05439772 | 0.08856397 | -0.001778196 |  | 0.1787593 | 0.09009992 | -0.001496395 | 0.4363057 | 0.08971415 | -0.001596629 | 0.7030456 | 0.08805891 | -0.001858473
[5 empty] | 0.05444128 | 0.0892959 | -0.001780687 |  | 0.1790043 | 0.09084454 | -0.001496395 | 0.4363594 | 0.09045559 | -0.001596629 | 0.7050443 | 0.08878667 | -0.001858473
[5 empty] | 0.05444025 | 0.09002784 | -0.001705644 |  | 0.1790873 | 0.09158917 | -0.001543179 | 0.4367564 | 0.09119702 | -0.001597607 | 0.7056792 | 0.08951443 | -0.001763637
[5 empty] | 0.05449316 | 0.09075977 | -0.001706326 |  | 0.1795355 | 0.0923338 | -0.001543179 | 0.4373215 | 0.09193846 | -0.001597607 | 0.7063803 | 0.09024219 | -0.001763637
[5 empty] | 0.05450914 | 0.09149171 | -0.001706326 |  | 0.1797758 | 0.09307843 | -0.001543179 | 0.4384666 | 0.0926799 | -0.001597607 | 0.7074344 | 0.09096995 | -0.001763637
[5 empty] | 0.05455645 | 0.09222364 | -0.00170735 |  | 0.1800147 | 0.09382305 | -0.001543179 | 0.4384871 | 0.09342134 | -0.001597607 | 0.708459 | 0.09169771 | -0.001763637
[5 empty] | 0.05459723 | 0.09295557 | -0.001649828 |  | 0.1800682 | 0.09456768 | -0.001576708 | 0.4386757 | 0.09416278 | -0.001597417 | 0.7081119 | 0.09242547 | -0.001683516
[5 empty] | 0.05458601 | 0.09368751 | -0.001650984 |  | 0.1803964 | 0.09531231 | -0.001576708 | 0.4396811 | 0.09490422 | -0.001597417 | 0.7084035 | 0.09315323 | -0.001683516
[5 empty] | 0.05459868 | 0.09441944 | -0.001650159 |  | 0.1807005 | 0.09605694 | -0.001576708 | 0.4395002 | 0.09564566 | -0.001597417 | 0.7090468 | 0.09388099 | -0.001683516
[5 empty] | 0.05465049 | 0.09515137 | -0.001650324 |  | 0.1807728 | 0.09680156 | -0.001576708 | 0.4405502 | 0.0963871 | -0.001597417 | 0.7110983 | 0.09460875 | -0.001683516
[5 empty] | 0.05465798 | 0.09588331 | -0.001606225 |  | 0.1810978 | 0.09754619 | -0.001596312 | 0.441062 | 0.09712854 | -0.001598893 | 0.711678 | 0.09533651 | -0.001623712
[5 empty] | 0.05465154 | 0.09661524 | -0.001608314 |  | 0.181006 | 0.09829082 | -0.001596312 | 0.441389 | 0.09786998 | -0.001598893 | 0.7115516 | 0.09606427 | -0.001623712
[5 empty] | 0.05475283 | 0.09734717 | -0.001608153 |  | 0.1812597 | 0.09903545 | -0.001596312 | 0.4412944 | 0.09861142 | -0.001598893 | 0.7126413 | 0.09679203 | -0.001623712
[5 empty] | 0.05477205 | 0.09807911 | -0.001606225 |  | 0.1816978 | 0.09978007 | -0.001596312 | 0.4417245 | 0.09935286 | -0.001598893 | 0.7130238 | 0.09751979 | -0.001623712
[5 empty] | 0.05484622 | 0.09881104 | -0.001578059 |  | 0.181672 | 0.1005247 | -0.001598011 | 0.4430359 | 0.1000943 | -0.001599922 | 0.7134742 | 0.09824755 | -0.001585424
[5 empty] | 0.05480029 | 0.09954298 | -0.001578059 |  | 0.1819928 | 0.1012693 | -0.001598011 | 0.4431558 | 0.1008357 | -0.001599922 | 0.7128603 | 0.09897531 | -0.001585424
[5 empty] | 0.05489305 | 0.1002749 | -0.001578532 |  | 0.1821041 | 0.102014 | -0.001598011 | 0.4438614 | 0.1015772 | -0.001599922 | 0.7133029 | 0.09970307 | -0.001585424
[5 empty] | 0.05485793 | 0.1010068 | -0.001578374 |  | 0.1823769 | 0.1027586 | -0.001598011 | 0.4434359 | 0.1023186 | -0.001599922 | 0.7139357 | 0.1004308 | -0.001585424
[5 empty] | 0.05490823 | 0.1017388 | -0.001550892 |  | 0.1827652 | 0.1035032 | -0.001598732 | 0.4445525 | 0.1030601 | -0.001595528 | 0.7146624 | 0.1011586 | -0.001550189
[5 empty] | 0.0549983 | 0.1024707 | -0.001550892 |  | 0.1827573 | 0.1042478 | -0.001598732 | 0.4446579 | 0.1038015 | -0.001595528 | 0.7147111 | 0.1018863 | -0.001550189
[5 empty] | 0.05506709 | 0.1032026 | -0.001550736 |  | 0.1831207 | 0.1049925 | -0.001598732 | 0.4451776 | 0.1045429 | -0.001595528 | 0.7153355 | 0.1026141 | -0.001550189
[5 empty] | 0.05507634 | 0.1039346 | -0.001550892 |  | 0.1831803 | 0.1057371 | -0.001598732 | 0.4458744 | 0.1052844 | -0.001595528 | 0.7160535 | 0.1033419 | -0.001517274
[5 empty] | 0.05514825 | 0.1046665 | -0.001523345 |  | 0.1833786 | 0.1064817 | -0.00159744 | 0.4453783 | 0.1060258 | -0.001588288 | 0.7170583 | 0.1040696 | -0.001517274
[5 empty] | 0.05519875 | 0.1053984 | -0.001524259 |  | 0.1836927 | 0.1072263 | -0.00159744 | 0.4463692 | 0.1067672 | -0.001588288 | 0.7163203 | 0.1047974 | -0.001517274
[5 empty] | 0.05522013 | 0.1061304 | -0.001524869 |  | 0.1839592 | 0.107971 | -0.00159744 | 0.4461658 | 0.1075087 | -0.001588288 | 0.7170281 | 0.1055251 | -0.001517274
[5 empty] | 0.05524295 | 0.1068623 | -0.001524564 |  | 0.1841546 | 0.1087156 | -0.00159744 | 0.4472128 | 0.1082501 | -0.001588288 | 0.7183129 | 0.1062529 | -0.001517274
[5 empty] | 0.05540516 | 0.1075942 | -0.001497131 |  | 0.1840678 | 0.1094602 | -0.001597462 | 0.4475416 | 0.1089916 | -0.001571981 | 0.7183363 | 0.1069807 | -0.001487073
[5 empty] | 0.05546157 | 0.1083262 | -0.001495934 |  | 0.1844716 | 0.1102049 | -0.001597462 | 0.4481666 | 0.109733 | -0.001571981 | 0.7189363 | 0.1077084 | -0.001487073
[5 empty] | 0.05549636 | 0.1090581 | -0.001495036 |  | 0.1846166 | 0.1109495 | -0.001597462 | 0.4485501 | 0.1104744 | -0.001571981 | 0.7187572 | 0.1084362 | -0.001487073
[5 empty] | 0.05558629 | 0.10979 | -0.001495485 |  | 0.1846195 | 0.1116941 | -0.001597462 | 0.448871 | 0.1112159 | -0.001571981 | 0.7190579 | 0.1091639 | -0.001487073
[5 empty] | 0.05553925 | 0.110522 | -0.001471792 |  | 0.1849733 | 0.1124387 | -0.001595577 | 0.4488297 | 0.1119573 | -0.001550428 | 0.7189663 | 0.1098917 | -0.001455304
[5 empty] | 0.05561652 | 0.1112539 | -0.001471939 |  | 0.1851145 | 0.1131834 | -0.001595577 | 0.449444 | 0.1126988 | -0.001550428 | 0.7207123 | 0.1106195 | -0.001455304
[5 empty] | 0.05569514 | 0.1119858 | -0.00147091 |  | 0.1852309 | 0.113928 | -0.001595577 | 0.4496958 | 0.1134402 | -0.001550428 | 0.7197379 | 0.1113472 | -0.001455304
[5 empty] | 0.05583678 | 0.1127178 | -0.00147091 |  | 0.1856284 | 0.1146726 | -0.001593831 | 0.4495842 | 0.1141816 | -0.001550428 | 0.7212812 | 0.112075 | -0.001426033
[5 empty] | 0.05590269 | 0.1134497 | -0.001447206 |  | 0.1855773 | 0.1154172 | -0.001593831 | 0.4507893 | 0.1149231 | -0.001526062 | 0.7206841 | 0.1128027 | -0.001426033
[5 empty] | 0.05590039 | 0.1141816 | -0.001448508 |  | 0.1858782 | 0.1161619 | -0.001593831 | 0.4503703 | 0.1156645 | -0.001526062 | 0.7219266 | 0.1135305 | -0.001426033
[5 empty] | 0.05603833 | 0.1149136 | -0.001447929 |  | 0.1860128 | 0.1169065 | -0.001593831 | 0.4509684 | 0.116406 | -0.001526062 | 0.7218039 | 0.1142583 | -0.001426033
[5 empty] | 0.05602292 | 0.1156455 | -0.001447061 |  | 0.1863585 | 0.1176511 | -0.001593831 | 0.4519239 | 0.1171474 | -0.001526062 | 0.7218698 | 0.114986 | -0.001426033
[5 empty] | 0.05617117 | 0.1163774 | -0.001423406 |  | 0.1863013 | 0.1183958 | -0.00159076 | 0.4520339 | 0.1178888 | -0.001493527 | 0.7225133 | 0.1157138 | -0.001398405
[5 empty] | 0.056251 | 0.1171094 | -0.001423833 |  | 0.1865735 | 0.1191404 | -0.00159076 | 0.4517785 | 0.1186303 | -0.001493527 | 0.7226648 | 0.1164415 | -0.001398405
[5 empty] | 0.05623119 | 0.1178413 | -0.001423548 |  | 0.1869154 | 0.119885 | -0.00159076 | 0.4526026 | 0.1193717 | -0.001493527 | 0.7230049 | 0.1171693 | -0.001398405
[5 empty] | 0.05636764 | 0.1185733 | -0.001423691 |  | 0.1871139 | 0.1206296 | -0.00159076 | 0.4531819 | 0.1201132 | -0.001493527 | 0.7238255 | 0.1178971 | -0.001374252
[5 empty] | 0.05647426 | 0.1193052 | -0.00140366 |  | 0.1869792 | 0.1213743 | -0.001587289 | 0.453516 | 0.1208546 | -0.001458602 | 0.7247377 | 0.1186248 | -0.001374252
[5 empty] | 0.0564887 | 0.1200371 | -0.001402258 |  | 0.1873644 | 0.1221189 | -0.001587289 | 0.453906 | 0.121596 | -0.001458602 | 0.7240852 | 0.1193526 | -0.001374252
[5 empty] | 0.05653526 | 0.1207691 | -0.001403099 |  | 0.1873923 | 0.1228635 | -0.001587289 | 0.4536274 | 0.1223375 | -0.001458602 | 0.7245949 | 0.1200803 | -0.001374252
[5 empty] | 0.05661402 | 0.121501 | -0.001401557 |  | 0.1874659 | 0.1236081 | -0.001581167 | 0.4541287 | 0.1230789 | -0.001458602 | 0.7248056 | 0.1208081 | -0.001374252
[5 empty] | 0.05667041 | 0.1222329 | -0.001382622 |  | 0.1877994 | 0.1243528 | -0.001581167 | 0.4549276 | 0.1238204 | -0.001418058 | 0.7257894 | 0.1215359 | -0.001348818
[5 empty] | 0.05676685 | 0.1229649 | -0.001382484 |  | 0.1881077 | 0.1250974 | -0.001581167 | 0.4546337 | 0.1245618 | -0.001418058 | 0.7253037 | 0.1222636 | -0.001348818
[5 empty] | 0.05689561 | 0.1236968 | -0.001382622 |  | 0.1881052 | 0.125842 | -0.001581167 | 0.4548181 | 0.1253032 | -0.001418058 | 0.7265665 | 0.1229914 | -0.001348818
[5 empty] | 0.05700198 | 0.1244287 | -0.001382069 |  | 0.188196 | 0.1265867 | -0.001581167 | 0.4554209 | 0.1260447 | -0.001418058 | 0.7264564 | 0.1237191 | -0.001329089
[5 empty] | 0.0570937 | 0.1251607 | -0.001365345 |  | 0.1885235 | 0.1273313 | -0.001573165 | 0.4554132 | 0.1267861 | -0.001373053 | 0.7266314 | 0.1244469 | -0.001329089
[5 empty] | 0.05710794 | 0.1258926 | -0.001366984 |  | 0.1886588 | 0.1280759 | -0.001573165 | 0.4555815 | 0.1275275 | -0.001373053 | 0.7269941 | 0.1251747 | -0.001329089
[5 empty] | 0.05728003 | 0.1266245 | -0.001366711 |  | 0.1889355 | 0.1288205 | -0.001573165 | 0.4567139 | 0.128269 | -0.001373053 | 0.7276422 | 0.1259024 | -0.001329089
[5 empty] | 0.05732743 | 0.1273565 | -0.001364935 |  | 0.1888523 | 0.1295652 | -0.001573165 | 0.4569926 | 0.1290104 | -0.001373053 | 0.7271103 | 0.1266302 | -0.001329089
[5 empty] | 0.05742286 | 0.1280884 | -0.00134908 |  | 0.1890539 | 0.1303098 | -0.00156404 | 0.4570228 | 0.1297519 | -0.001327745 | 0.7279381 | 0.1273579 | -0.001309988
[5 empty] | 0.05747978 | 0.1288203 | -0.00134935 |  | 0.1893973 | 0.1310544 | -0.00156404 | 0.4568648 | 0.1304933 | -0.001327745 | 0.7274874 | 0.1280857 | -0.001309988
[5 empty] | 0.05756903 | 0.1295523 | -0.001349889 |  | 0.1892366 | 0.1317991 | -0.00156404 | 0.4575505 | 0.1312347 | -0.001327745 | 0.7281034 | 0.1288135 | -0.001309988
[5 empty] | 0.05769861 | 0.1302842 | -0.001349889 |  | 0.1897202 | 0.1325437 | -0.001552817 | 0.4571371 | 0.1319762 | -0.001327745 | 0.7283201 | 0.1295412 | -0.001309988
[5 empty] | 0.05770258 | 0.1310161 | -0.001335617 |  | 0.189843 | 0.1332883 | -0.001552817 | 0.4581145 | 0.1327176 | -0.00127887 | 0.7290171 | 0.130269 | -0.001292164
[5 empty] | 0.05789712 | 0.1317481 | -0.001336819 |  | 0.1897481 | 0.1340329 | -0.001552817 | 0.4577486 | 0.1334591 | -0.00127887 | 0.7285318 | 0.1309967 | -0.001292164
[5 empty] | 0.05793418 | 0.13248 | -0.001335083 |  | 0.1900589 | 0.1347776 | -0.001552817 | 0.4583489 | 0.1342005 | -0.00127887 | 0.7286244 | 0.1317245 | -0.001292164
[5 empty] | 0.05804326 | 0.1332119 | -0.001336819 |  | 0.1899358 | 0.1355222 | -0.001552817 | 0.458517 | 0.1349419 | -0.00127887 | 0.7291972 | 0.1324522 | -0.001292164
[5 empty] | 0.05812133 | 0.1339439 | -0.001324433 |  | 0.190339 | 0.1362668 | -0.001540546 | 0.4584348 | 0.1356834 | -0.001226266 | 0.7283908 | 0.13318 | -0.001278273
[5 empty] | 0.05827166 | 0.1346758 | -0.001324433 |  | 0.1905723 | 0.1370114 | -0.001540546 | 0.4594414 | 0.1364248 | -0.001226266 | 0.7293367 | 0.1339078 | -0.001278273
[5 empty] | 0.05827152 | 0.1354077 | -0.001323639 |  | 0.1903468 | 0.1377561 | -0.001540546 | 0.4592236 | 0.1371663 | -0.001226266 | 0.7299798 | 0.1346355 | -0.001278273
[5 empty] | 0.05841532 | 0.1361397 | -0.00132536 |  | 0.1906964 | 0.1385007 | -0.001540546 | 0.4597294 | 0.1379077 | -0.001226266 | 0.7302217 | 0.1353633 | -0.001278273
[5 empty] | 0.058512 | 0.1368716 | -0.001314634 |  | 0.1908275 | 0.1392453 | -0.001523501 | 0.4594359 | 0.1386491 | -0.001173899 | 0.730258 | 0.136091 | -0.001268464
[5 empty] | 0.05864926 | 0.1376035 | -0.001314503 |  | 0.1907398 | 0.13999 | -0.001523501 | 0.4599883 | 0.1393906 | -0.001173899 | 0.7300884 | 0.1368188 | -0.001268464
[5 empty] | 0.05873923 | 0.1383355 | -0.00131516 |  | 0.19118 | 0.1407346 | -0.001523501 | 0.4603504 | 0.140132 | -0.001173899 | 0.7297129 | 0.1375466 | -0.001268464
[5 empty] | 0.05875766 | 0.1390674 | -0.00131516 |  | 0.1912085 | 0.1414792 | -0.001523501 | 0.4602171 | 0.1408735 | -0.001173899 | 0.7301108 | 0.1382743 | -0.001268464
[5 empty] | 0.05893689 | 0.1397993 | -0.001308618 |  | 0.1911625 | 0.1422238 | -0.001505793 | 0.46032 | 0.1416149 | -0.001119425 | 0.7305964 | 0.1390021 | -0.001260254
[5 empty] | 0.05894821 | 0.1405313 | -0.001308226 |  | 0.1915727 | 0.1429685 | -0.001505793 | 0.4602929 | 0.1423563 | -0.001119425 | 0.7302877 | 0.1397298 | -0.001260254
[5 empty] | 0.05905634 | 0.1412632 | -0.001307833 |  | 0.1916429 | 0.1437131 | -0.001505793 | 0.4607461 | 0.1430978 | -0.001119425 | 0.7308503 | 0.1404576 | -0.001260254
[5 empty] | 0.05926161 | 0.1419951 | -0.001308618 |  | 0.1915419 | 0.1444577 | -0.001505793 | 0.4606419 | 0.1438392 | -0.001119425 | 0.7302261 | 0.1411854 | -0.001260254
[5 empty] | 0.05934671 | 0.1427271 | -0.001306136 |  | 0.1918251 | 0.1452023 | -0.001484496 | 0.4605294 | 0.1445806 | -0.00106611 | 0.729689 | 0.1419131 | -0.001255987
[5 empty] | 0.05940803 | 0.143459 | -0.001305875 |  | 0.1918161 | 0.145947 | -0.001484496 | 0.4607139 | 0.1453221 | -0.00106611 | 0.7309049 | 0.1426409 | -0.001255987
[5 empty] | 0.0595505 | 0.1441909 | -0.001306136 |  | 0.1918531 | 0.1466916 | -0.001484496 | 0.4609511 | 0.1460635 | -0.00106611 | 0.7310316 | 0.1433686 | -0.001255987
[5 empty] | 0.0596993 | 0.1449229 | -0.00130386 |  | 0.1921381 | 0.1474362 | -0.001469152 | 0.4611553 | 0.146805 | -0.001025065 | 0.7301725 | 0.1440964 | -0.001254601
[5 empty] | 0.05973171 | 0.1456548 | -0.001303338 |  | 0.192017 | 0.1481809 | -0.001469152 | 0.4611553 | 0.1475464 | -0.001025065 | 0.7298785 | 0.1448242 | -0.001254601