## 1
Общество с ограниченной ответственностью "Инженерная геология" (ООО "ИнжГео") | [10 empty] | Общество с ограниченной ответственностью "Инженерная геология" (ООО "ИнжГео")
Юр. адрес: 117279, г. Москва, ул. Миклухо-Маклая, 36 а, этаж 5, пом. XXIII к. 76-84 | [10 empty] | Юр. адрес: 117279, г. Москва, ул. Миклухо-Маклая, 36 а, этаж 5, пом. XXIII к. 76-84 | [8 empty] | нагр |  |  | X0 | Y0 | R |  | нагр |  |  |  | X0 | Y0 | R | нагр |  |  |  | X0 | Y0 | R |  | нагр |  |  |  | X0 | Y0 | R
Телефон/факс +7 (495) 132-30-00, Адрес электронной почты inbox@inj-geo.ru | [10 empty] | Телефон/факс +7 (495) 132-30-00, Адрес электронной почты inbox@inj-geo.ru | [12 empty] | 0 | [7 empty] | 0 | [6 empty] | 0 | [7 empty] | 0
[20 empty] | девиатор | [6 empty] | девиатор | [6 empty] | девиатор | [7 empty] | девиатор
Испытательная лаборатория ООО «ИнжГео» | [10 empty] | Испытательная лаборатория ООО «ИнжГео» | [8 empty] | x0 | Угол | X | Y |  |  |  | x0 |  | Угол | X | Y |  |  | x0 |  | Угол | X | Y |  |  |  | x0 |  | Угол | X | Y
Адрес места осуществления деятельности лаборатории: г. Москва, просп. Вернадского, д. 51, стр. 1 | [10 empty] | Адрес места осуществления деятельности лаборатории: г. Москва, просп. Вернадского, д. 51, стр. 1 | [9 empty] | 0 | [7 empty] | 0 | [6 empty] | 0 | [7 empty] | 0
Телефон +7(910)4557682, E-mail: slg85@mail.ru | [10 empty] | Телефон +7(910)4557682, E-mail: slg85@mail.ru | [9 empty] | 5 | [7 empty] | 5 | [6 empty] | 5 | [7 empty] | 5
[21 empty] | 10 | [7 empty] | 10 | [6 empty] | 10 | [7 empty] | 10
Протокол испытаний № 13-63/38 от 06-12-2022 | [20 empty] | 15 | [7 empty] | 15 | [6 empty] | 15 | [7 empty] | 15
Наименование и адрес заказчика: ООО Регионстрой | [20 empty] | 20 | [7 empty] | 20 | [6 empty] | 20 | [7 empty] | 20
Наименование объекта: Переход трубопровода через р. Енисей | [20 empty] | 25 | [7 empty] | 25 | [6 empty] | 25 | [7 empty] | 25
Наименование используемого метода/методики: ГОСТ 12248.4-2020 | [20 empty] | 30 | [7 empty] | 30 | [6 empty] | 30 | [7 empty] | 30
Условия проведения испытания: температура окружающей среды (18 - 25)0С, влажность воздуха (40 - 75)% | [20 empty] | 35 | [7 empty] | 35 | [6 empty] | 35 | [7 empty] | 35
Дата получение объекта подлежащего испытаниям: 09-11-2022 | [20 empty] | 40 | [7 empty] | 40 | [6 empty] | 40 | [7 empty] | 40
Дата испытания: 25.10.2022-19.11.2038 | [20 empty] | 45 | [7 empty] | 45 | [6 empty] | 45 | [7 empty] | 45
Испытание грунтов методом трехосного сжатия | [10 empty] | Испытание грунтов методом трехосного сжатия | [9 empty] | 50 | [7 empty] | 50 | [6 empty] | 50 | [7 empty] | 50
Лабораторный номер: |  | 1073 | [5 empty] | We, % = | 0.5043344 |  | Лабораторный номер: | [6 empty] | We, % = |  |  | 55 | [7 empty] | 55 | [6 empty] | 55 | [7 empty] | 55
Номер скважины: |  | BH-004 | [5 empty] | ρ, г/см3 = | 1.9 |  | Номер скважины: | [6 empty] | ρ, г/см3 = |  |  | 60 | [7 empty] | 60 | [6 empty] | 60 | [7 empty] | 60
Глубина отбора, м: |  | 4.7 | [5 empty] | ρs, г/см3 = | 2.7 |  | Глубина отбора, м: | [6 empty] | ρs, г/см3 = |  |  | 65 | [7 empty] | 65 | [6 empty] | 65 | [7 empty] | 65
Наименование грунта: |  | Суглинок, после оттаивания текучий, легкий песчанистый | [5 empty] | e, д.е. = | 1.1 |  | Наименование грунта: | [6 empty] | e, д.е. = |  |  | 70 | [7 empty] | 70 | [6 empty] | 70 | [7 empty] | 70
Схема проведения опыта: |  | КД | [5 empty] | IL, д.е. = | 2.6 |  | Схема проведения опыта: | [6 empty] | IL, д.е. = |  |  | 75 | [7 empty] | 75 | [6 empty] | 75 | [7 empty] | 75
Результаты испытаний | [10 empty] | Результаты испытаний | [9 empty] | 80 | [7 empty] | 80 | [6 empty] | 80 | [7 empty] | 80
[21 empty] | 85 | [7 empty] | 85 | [6 empty] | 85 | [7 empty] | 85
[21 empty] | 90 | [7 empty] | 90 | [6 empty] | 90 | [7 empty] | 90
[21 empty] | 95 | [7 empty] | 95 | [6 empty] | 95 | [7 empty] | 95
[21 empty] | 100 | [7 empty] | 100 | [6 empty] | 100 | [7 empty] | 100
[21 empty] | 105 | [7 empty] | 105 | [6 empty] | 105 | [7 empty] | 105
[21 empty] | 110 | [7 empty] | 110 | [6 empty] | 110 | [7 empty] | 110
[21 empty] | 115 | [7 empty] | 115 | [6 empty] | 115 | [7 empty] | 115
[21 empty] | 120 | [7 empty] | 120 | [6 empty] | 120 | [7 empty] | 120
[21 empty] | 125 | [7 empty] | 125 | [6 empty] | 125 | [7 empty] | 125
[21 empty] | 130 | [7 empty] | 130 | [6 empty] | 130 | [7 empty] | 130
[21 empty] | 135 | [7 empty] | 135 | [6 empty] | 135 | [7 empty] | 135
[21 empty] | 140 | [7 empty] | 140 | [6 empty] | 140 | [7 empty] | 140
[21 empty] | 145 | [7 empty] | 145 | [6 empty] | 145 | [7 empty] | 145
[21 empty] | 150 | [7 empty] | 150 | [6 empty] | 150 | [7 empty] | 150
[21 empty] | 155 | [7 empty] | 155 | [6 empty] | 155 | [7 empty] | 155
[21 empty] | 160 | [7 empty] | 160 | [6 empty] | 160 | [7 empty] | 160
[21 empty] | 165 | [7 empty] | 165 | [6 empty] | 165 | [7 empty] | 165
[21 empty] | 170 | [7 empty] | 170 | [6 empty] | 170 | [7 empty] | 170
[21 empty] | 175 | [7 empty] | 175 | [6 empty] | 175 | [7 empty] | 175
[21 empty] | 180 | [7 empty] | 180 | [6 empty] | 180 | [7 empty] | 180
[13 empty] | Давление в камере, Мпа σ3 | Вертикальная нагрузка, Мпа σ1 | Поровое давление, Мпа u
[13 empty] | 0.05 | 0.2514703 |  |  |  |  | 1 | [6 empty] | σ3,кПа | σ1,кПа | u, кПа |  |  |  | 4
[13 empty] | 0.15 | 0.6366543 | [26 empty] | δ3, Мпа | δ1-δ3, МПа | δ1, МПа | δ1, КПа
[13 empty] | 0.25 | 1.021838 | [20 empty] | С, МПа:
φ, град:
E, Мпа
[26 empty] | x | 0
[26 empty] | y |  |  |  | С, кПа | φ,°
Эффективные значения угла внутреннего трения и удельного сцепления ϕ', С'
[13 empty] | ϕ', град. = | 36
[13 empty] | С', МПа = | 0.015
|  | K0, д.е. | 0.4122147 | Эффективное напряжение, Мпа: |  |  |  |  | 0.02061074
|  | Модуль деформации E0, МПа: |  | Точки нахождения модуля Е0, Мпа (полное напряжение): |  |  |  |  | 0.02061074 | 0.03297718
|  | Модуль деформации E50, МПа: |  | qmax Давление при разрушении образца, Мпа (девиатор): |  |  |  |  | 0.05806851
|  | Коэф. Поперечной деформации, ϑ: |  | 0,5 qmax, Мпа (девиатор): |  |  |  |  | 0.02903426
| Начальник исп. лаборатории: | [6 empty] | Семиколенова Л.Г. |  |  |  |  | Начальник исп. лаборатории: |  |  |  |  | Семиколенова Л.Г.
Лист 1 , всего листов 2 | [11 empty] | Лист 2 , всего листов 2
Частичное воспроизведение протокола испытаний без письменного разрешения ООО «ИнжГео» ЗАПРЕЩАЕТСЯ | [11 empty] | Частичное воспроизведение протокола испытаний без письменного разрешения ООО «ИнжГео» ЗАПРЕЩАЕТСЯ
E0 |  |  | E50 |  | Деформация |  |  |  | Первая прочность |  |  | Вторая прочность |  |  | Третья прочность
devE0 | epsE0 |  | dev50 | epsE50 | dev | eps | ev |  | dev1 | eps1 | ev1 | dev1 | eps1 | ev2 | dev1 | eps1 | ev3
0.01236644 | 0.0002686398 |  | 0.02903426 | 0.0008059195 | 0.01236644 | 0.0002686398 | 0.0001482507 |  | 0 | 0 | 0.001014716 | 0 | 0 | 0.0009367844 | 0 | 0 | 0.0008139767
[5 empty] | 0.02903426 | 0.0008059195 | 0.0001483545 |  | 0.03 | 0.0006516987 | 0.001014716 | 0.09 | 0.0006932965 | 0.0009367844 | 0.15 | 0.0007241097 | 0.0008139767
Секущая модуля Е0 |  |  | Линия Q max |  | 0.0302043 | 0.00145226 | 0.0001481766 |  | 0.06542815 | 0.001490878 | 0.001014716 | 0.182375 | 0.001502881 | 0.0009367844 | 0.2949056 | 0.001523524 | 0.0008139767
| 0 |  |  | 0 | 0.03140914 | 0.002178389 | -0.002508998 |  | 0.09152972 | 0.002236317 | -0.001314498 | 0.2433272 | 0.002395093 | -0.0005930858 | 0.3859192 | 0.002380481 | -0.0009143906
[5 empty] | 0.03254647 | 0.002904519 | -0.002511006 |  | 0.1007352 | 0.00279616 | -0.001314498 | 0.2516329 | 0.003005762 | -0.0005930858 | 0.3999874 | 0.003047049 | -0.0009143906
[5 empty] | 0.03357352 | 0.003630649 | -0.002510755 |  | 0.1052059 | 0.003727195 | -0.001314498 | 0.2615964 | 0.003757203 | -0.0005930858 | 0.4152823 | 0.003808811 | -0.0009143906
|  |  | Линия 0,5 Q max |  | 0.03450998 | 0.004356779 | -0.002510504 |  | 0.1084329 | 0.004472634 | -0.001314498 | 0.2699899 | 0.004508644 | -0.0005930858 | 0.4296323 | 0.004570573 | -0.0009143906
|  |  |  | 0 | 0.03532086 | 0.005082908 | -0.002334745 |  | 0.111494 | 0.005218073 | -0.001499552 | 0.2780353 | 0.005260084 | -0.0007585556 | 0.4422056 | 0.005332335 | -0.001083532
[5 empty] | 0.03613345 | 0.005809038 | -0.002336146 |  | 0.1143235 | 0.005963511 | -0.001499552 | 0.2857429 | 0.006011525 | -0.0007585556 | 0.4548531 | 0.006094097 | -0.001083532
[5 empty] | 0.03682902 | 0.006535168 | -0.00233708 |  | 0.1169 | 0.00670895 | -0.001499552 | 0.2925417 | 0.006762965 | -0.0007585556 | 0.4651115 | 0.00685586 | -0.001083532
[5 empty] | 0.03749741 | 0.007261298 | -0.002337314 |  | 0.1193695 | 0.007454389 | -0.001499552 | 0.2988554 | 0.007514406 | -0.0007585556 | 0.4754404 | 0.007617622 | -0.001083532
[5 empty] | 0.03803289 | 0.007987427 | -0.002069154 |  | 0.1214391 | 0.008199828 | -0.001703769 | 0.3047671 | 0.008265846 | -0.001100916 | 0.483882 | 0.008379384 | -0.001427226
Коэфф. Точки |  |  |  |  | 0.0385858 | 0.008713557 | -0.002067292 |  | 0.1236513 | 0.008945267 | -0.001703769 | 0.3105454 | 0.009017287 | -0.001100916 | 0.4920165 | 0.009141146 | -0.001427226
[5 empty] | 0.0390075 | 0.009439687 | -0.002068533 |  | 0.1253274 | 0.009690706 | -0.001703769 | 0.3149799 | 0.009768728 | -0.001100916 | 0.5005191 | 0.009902908 | -0.001427226
[5 empty] | 0.03946278 | 0.01016582 | -0.002069981 |  | 0.1270349 | 0.01043615 | -0.001703769 | 0.3197206 | 0.01052017 | -0.001100916 | 0.5069052 | 0.01066467 | -0.001427226
[5 empty] | 0.03975841 | 0.01089195 | -0.001760006 |  | 0.1286305 | 0.01118158 | -0.001908949 | 0.3238747 | 0.01127161 | -0.001541433 | 0.5126436 | 0.01142643 | -0.001864991
[5 empty] | 0.04007901 | 0.01161808 | -0.001760886 |  | 0.1298929 | 0.01192702 | -0.001908949 | 0.3271367 | 0.01202305 | -0.001541433 | 0.5185614 | 0.01218819 | -0.001864991
[5 empty] | 0.04044839 | 0.01234421 | -0.001758599 |  | 0.1311197 | 0.01267246 | -0.001908949 | 0.3304899 | 0.01277449 | -0.001541433 | 0.5233394 | 0.01294996 | -0.001864991
[5 empty] | 0.04068828 | 0.01307034 | -0.001760534 |  | 0.1324344 | 0.0134179 | -0.001908949 | 0.3336866 | 0.01352593 | -0.001541433 | 0.5288132 | 0.01371172 | -0.002321042
[5 empty] | 0.04087567 | 0.01379647 | -0.001454079 |  | 0.1333205 | 0.01416334 | -0.002096215 | 0.3362282 | 0.01427737 | -0.002004924 | 0.532712 | 0.01447348 | -0.002321042
[5 empty] | 0.0410703 | 0.0145226 | -0.001455243 |  | 0.1345221 | 0.01490878 | -0.002096215 | 0.3387774 | 0.01502881 | -0.002004924 | 0.5364899 | 0.01523524 | -0.002321042
[5 empty] | 0.04125215 | 0.01524873 | -0.001455243 |  | 0.1354459 | 0.01565422 | -0.002096215 | 0.3409294 | 0.01578025 | -0.002004924 | 0.5404447 | 0.01599701 | -0.002321042
[5 empty] | 0.04151258 | 0.01597485 | -0.001455097 |  | 0.1361381 | 0.01639966 | -0.002096215 | 0.3428635 | 0.01653169 | -0.002004924 | 0.5436878 | 0.01675877 | -0.002321042
[5 empty] | 0.04165764 | 0.01670098 | -0.001202793 |  | 0.1368889 | 0.0171451 | -0.002252335 | 0.3448106 | 0.01728313 | -0.00241561 | 0.5471465 | 0.01752053 | -0.002719477
[5 empty] | 0.04182192 | 0.01742711 | -0.001203514 |  | 0.1375616 | 0.01789053 | -0.002252335 | 0.3472536 | 0.01803457 | -0.00241561 | 0.5491241 | 0.01828229 | -0.002719477
[5 empty] | 0.04190997 | 0.01815324 | -0.001202432 |  | 0.1384314 | 0.01863597 | -0.002252335 | 0.3486864 | 0.01878601 | -0.00241561 | 0.5519091 | 0.01904405 | -0.002719477
[5 empty] | 0.04209492 | 0.01887937 | -0.00120171 |  | 0.1391537 | 0.01938141 | -0.002252335 | 0.3506341 | 0.01953746 | -0.00241561 | 0.5554882 | 0.01980582 | -0.002719477
[5 empty] | 0.04223734 | 0.0196055 | -0.001052707 |  | 0.1397959 | 0.02012685 | -0.002356122 | 0.3523325 | 0.0202889 | -0.002697744 | 0.5584725 | 0.02056758 | -0.002979542
[5 empty] | 0.04249253 | 0.02033163 | -0.001052917 |  | 0.1405215 | 0.02087229 | -0.002356122 | 0.3545687 | 0.02104034 | -0.002697744 | 0.5613178 | 0.02132934 | -0.002979542
[5 empty] | 0.0426192 | 0.02105776 | -0.001051865 |  | 0.1411332 | 0.02161773 | -0.002356122 | 0.3560662 | 0.02179178 | -0.002697744 | 0.5648929 | 0.0220911 | -0.002979542
[5 empty] | 0.04286149 | 0.02178389 | -0.001032252 |  | 0.1417182 | 0.02236317 | -0.002356122 | 0.3579163 | 0.02254322 | -0.002774335 | 0.5677898 | 0.02285287 | -0.002979542
[5 empty] | 0.04314101 | 0.02251002 | -0.001031839 |  | 0.1424803 | 0.02310861 | -0.00239725 | 0.3605637 | 0.02329466 | -0.002774335 | 0.5721795 | 0.02361463 | -0.003031358
[5 empty] | 0.04331845 | 0.02323615 | -0.001033181 |  | 0.1433363 | 0.02385405 | -0.00239725 | 0.362534 | 0.0240461 | -0.002774335 | 0.5753074 | 0.02437639 | -0.003031358
[5 empty] | 0.04355316 | 0.02396228 | -0.001032046 |  | 0.1442918 | 0.02459948 | -0.00239725 | 0.364488 | 0.02479754 | -0.002774335 | 0.5789596 | 0.02513815 | -0.003031358
[5 empty] | 0.0437302 | 0.02468841 | -0.001031943 |  | 0.1452689 | 0.02534492 | -0.00239725 | 0.3672505 | 0.02554898 | -0.002774335 | 0.5833099 | 0.02589991 | -0.003031358
[5 empty] | 0.04389444 | 0.02541454 | -0.001054159 |  | 0.1460723 | 0.02609036 | -0.002367754 | 0.3686039 | 0.02630042 | -0.00271717 | 0.5866102 | 0.02666168 | -0.002940923
[5 empty] | 0.04414315 | 0.02614067 | -0.001055425 |  | 0.146799 | 0.0268358 | -0.002367754 | 0.3704616 | 0.02705186 | -0.00271717 | 0.5904428 | 0.02742344 | -0.002940923
[5 empty] | 0.0443345 | 0.0268668 | -0.001055319 |  | 0.1476855 | 0.02758124 | -0.002367754 | 0.372519 | 0.0278033 | -0.00271717 | 0.5937176 | 0.0281852 | -0.002940923
[5 empty] | 0.04453335 | 0.02759293 | -0.001054581 |  | 0.1483773 | 0.02832668 | -0.002294509 | 0.3742568 | 0.02855474 | -0.00271717 | 0.5969356 | 0.02894696 | -0.002940923
[5 empty] | 0.04468126 | 0.02831906 | -0.001096208 |  | 0.1489525 | 0.02907212 | -0.002294509 | 0.3765696 | 0.02930618 | -0.002593217 | 0.6006914 | 0.02970872 | -0.00275665
[5 empty] | 0.04491553 | 0.02904519 | -0.001094894 |  | 0.1498297 | 0.02981756 | -0.002294509 | 0.3783571 | 0.03005762 | -0.002593217 | 0.6045641 | 0.03047049 | -0.00275665
[5 empty] | 0.04507956 | 0.02977132 | -0.001095661 |  | 0.1504314 | 0.030563 | -0.002294509 | 0.379829 | 0.03080906 | -0.002593217 | 0.6072688 | 0.03123225 | -0.00275665
[5 empty] | 0.04521911 | 0.03049745 | -0.001095113 |  | 0.1513789 | 0.03130844 | -0.002294509 | 0.3818353 | 0.0315605 | -0.002593217 | 0.6112874 | 0.03199401 | -0.00275665
[5 empty] | 0.04536062 | 0.03122358 | -0.001148501 |  | 0.1518485 | 0.03205387 | -0.002181906 | 0.3832648 | 0.03231195 | -0.002425232 | 0.613784 | 0.03275577 | -0.00250473
[5 empty] | 0.04554402 | 0.03194971 | -0.001148731 |  | 0.1524841 | 0.03279931 | -0.002181906 | 0.3849167 | 0.03306339 | -0.002425232 | 0.6170822 | 0.03351754 | -0.00250473
[5 empty] | 0.04568369 | 0.03267584 | -0.001148961 |  | 0.1533693 | 0.03354475 | -0.002181906 | 0.3864207 | 0.03381483 | -0.002425232 | 0.6200594 | 0.0342793 | -0.00250473
[5 empty] | 0.04583934 | 0.03340197 | -0.001149076 |  | 0.1538339 | 0.03429019 | -0.002046647 | 0.3876709 | 0.03456627 | -0.002425232 | 0.6229738 | 0.03504106 | -0.00250473
[5 empty] | 0.04593807 | 0.0341281 | -0.001214017 |  | 0.1546314 | 0.03503563 | -0.002046647 | 0.3887756 | 0.03531771 | -0.002243709 | 0.6265253 | 0.03580282 | -0.002206825
[5 empty] | 0.04616655 | 0.03485423 | -0.001213774 |  | 0.1550472 | 0.03578107 | -0.002046647 | 0.3900068 | 0.03606915 | -0.002243709 | 0.6287865 | 0.03656458 | -0.002206825
[5 empty] | 0.04623167 | 0.03558036 | -0.001213895 |  | 0.1556956 | 0.03652651 | -0.002046647 | 0.3913681 | 0.03682059 | -0.002243709 | 0.6315078 | 0.03732635 | -0.002206825
[5 empty] | 0.0463671 | 0.03630649 | -0.001212561 |  | 0.1563109 | 0.03727195 | -0.002046647 | 0.3931346 | 0.03757203 | -0.002243709 | 0.6341626 | 0.03808811 | -0.002206825
[5 empty] | 0.04656007 | 0.03703262 | -0.001279576 |  | 0.1568312 | 0.03801739 | -0.00190037 | 0.3943323 | 0.03832347 | -0.00207065 | 0.6371936 | 0.03884987 | -0.001892339
[5 empty] | 0.04662956 | 0.03775875 | -0.001279576 |  | 0.1574015 | 0.03876282 | -0.00190037 | 0.3956143 | 0.03907491 | -0.00207065 | 0.6403369 | 0.03961163 | -0.001892339
[5 empty] | 0.04678395 | 0.03848488 | -0.001279576 |  | 0.1581265 | 0.03950826 | -0.00190037 | 0.397148 | 0.03982635 | -0.00207065 | 0.6417196 | 0.0403734 | -0.001892339
[5 empty] | 0.04692267 | 0.03921101 | -0.001345213 |  | 0.1585491 | 0.0402537 | -0.001752398 | 0.3980607 | 0.04057779 | -0.00207065 | 0.6452626 | 0.04113516 | -0.001892339
[5 empty] | 0.04698501 | 0.03993714 | -0.001345482 |  | 0.1590857 | 0.04099914 | -0.001752398 | 0.3996691 | 0.04132923 | -0.00192489 | 0.646947 | 0.04189692 | -0.001581586
[5 empty] | 0.04715367 | 0.04066327 | -0.001346693 |  | 0.1598003 | 0.04174458 | -0.001752398 | 0.4005491 | 0.04208067 | -0.00192489 | 0.6500849 | 0.04265868 | -0.001581586
[5 empty] | 0.04725299 | 0.0413894 | -0.001345886 |  | 0.1603375 | 0.04249002 | -0.001752398 | 0.4015811 | 0.04283211 | -0.00192489 | 0.6524333 | 0.04342044 | -0.001581586
[5 empty] | 0.04743917 | 0.04211553 | -0.001346558 |  | 0.1607385 | 0.04323546 | -0.001752398 | 0.402824 | 0.04358355 | -0.001837087 | 0.6539858 | 0.04418221 | -0.001301672
[5 empty] | 0.04750858 | 0.04284166 | -0.001406958 |  | 0.1613829 | 0.0439809 | -0.001616829 | 0.4041154 | 0.04433499 | -0.001837087 | 0.656548 | 0.04494397 | -0.001301672
[5 empty] | 0.04763137 | 0.04356779 | -0.00140513 |  | 0.1618071 | 0.04472634 | -0.001616829 | 0.4050695 | 0.04508644 | -0.001837087 | 0.6580385 | 0.04570573 | -0.001301672
[5 empty] | 0.04773284 | 0.04429392 | -0.001406677 |  | 0.1622222 | 0.04547177 | -0.001616829 | 0.406521 | 0.04583788 | -0.001837087 | 0.6604512 | 0.04646749 | -0.001301672
[5 empty] | 0.04786103 | 0.04502005 | -0.001406817 |  | 0.1627774 | 0.04621721 | -0.001505318 | 0.407862 | 0.04658932 | -0.001837087 | 0.6617859 | 0.04722926 | -0.001301672
[5 empty] | 0.04801626 | 0.04574618 | -0.001457561 |  | 0.1631971 | 0.04696265 | -0.001505318 | 0.4089239 | 0.04734076 | -0.001806899 | 0.664228 | 0.04799102 | -0.001077111
[5 empty] | 0.04812333 | 0.04647231 | -0.001456687 |  | 0.1634806 | 0.04770809 | -0.001505318 | 0.4100404 | 0.0480922 | -0.001806899 | 0.6651292 | 0.04875278 | -0.001077111
[5 empty] | 0.04814783 | 0.04719843 | -0.001457998 |  | 0.1641198 | 0.04845353 | -0.001505318 | 0.410875 | 0.04884364 | -0.001806899 | 0.6667728 | 0.04951454 | -0.001077111
[5 empty] | 0.04832379 | 0.04792456 | -0.001489698 |  | 0.1643883 | 0.04919897 | -0.001505318 | 0.4121564 | 0.04959508 | -0.001806899 | 0.6682438 | 0.0502763 | -0.001077111
[5 empty] | 0.04838994 | 0.04865069 | -0.001490293 |  | 0.1650146 | 0.04994441 | -0.001429296 | 0.4133801 | 0.05034652 | -0.001781914 | 0.6700928 | 0.05103807 | -0.0009303256
[5 empty] | 0.04851873 | 0.04937682 | -0.001489846 |  | 0.16542 | 0.05068985 | -0.001429296 | 0.4147149 | 0.05109796 | -0.001781914 | 0.6720445 | 0.05179983 | -0.0009303256
[5 empty] | 0.04868992 | 0.05010295 | -0.001490293 |  | 0.1658625 | 0.05143529 | -0.001429296 | 0.4155954 | 0.0518494 | -0.001781914 | 0.673084 | 0.05256159 | -0.0009303256
[5 empty] | 0.04875826 | 0.05082908 | -0.001490442 |  | 0.1660401 | 0.05218073 | -0.001429296 | 0.417209 | 0.05260084 | -0.001781914 | 0.673761 | 0.05332335 | -0.0009303256
[5 empty] | 0.04889007 | 0.05155521 | -0.001505063 |  | 0.1666879 | 0.05292616 | -0.001400466 | 0.4180262 | 0.05335228 | -0.001761599 | 0.6750912 | 0.05408511 | -0.0008851926
[5 empty] | 0.0489594 | 0.05228134 | -0.00150416 |  | 0.1669845 | 0.0536716 | -0.001400466 | 0.4195217 | 0.05410372 | -0.001761599 | 0.6756949 | 0.05484688 | -0.0008851926
[5 empty] | 0.04908416 | 0.05300747 | -0.001504912 |  | 0.1672537 | 0.05441704 | -0.001400466 | 0.4200455 | 0.05485516 | -0.001761599 | 0.6774657 | 0.05560864 | -0.0008851926
[5 empty] | 0.0491878 | 0.0537336 | -0.001504762 |  | 0.1676467 | 0.05516248 | -0.001400466 | 0.4218771 | 0.0556066 | -0.001761599 | 0.6777232 | 0.0563704 | -0.0008968247
[5 empty] | 0.04931916 | 0.05445973 | -0.001514003 |  | 0.168317 | 0.05590792 | -0.001401147 | 0.4226766 | 0.05635804 | -0.001744834 | 0.6796223 | 0.05713216 | -0.0008968247
[5 empty] | 0.04944333 | 0.05518586 | -0.00151476 |  | 0.1685671 | 0.05665336 | -0.001401147 | 0.424044 | 0.05710948 | -0.001744834 | 0.680751 | 0.05789393 | -0.0008968247
[5 empty] | 0.04962342 | 0.05591199 | -0.0015137 |  | 0.168767 | 0.0573988 | -0.001401147 | 0.4254074 | 0.05786093 | -0.001744834 | 0.6809216 | 0.05865569 | -0.0008968247
[5 empty] | 0.04971909 | 0.05663812 | -0.001514154 |  | 0.1691798 | 0.05814424 | -0.001401147 | 0.4260178 | 0.05861237 | -0.001744834 | 0.6819029 | 0.05941745 | -0.0008968247
[5 empty] | 0.04982849 | 0.05736425 | -0.001524698 |  | 0.1696969 | 0.05888968 | -0.001410622 | 0.4271979 | 0.05936381 | -0.001728136 | 0.6822057 | 0.06017921 | -0.0009235452
[5 empty] | 0.04991639 | 0.05809038 | -0.001523479 |  | 0.1700331 | 0.05963511 | -0.001410622 | 0.4286038 | 0.06011525 | -0.001728136 | 0.6833228 | 0.06094097 | -0.0009235452
[5 empty] | 0.05010278 | 0.05881651 | -0.001523327 |  | 0.1703198 | 0.06038055 | -0.001410622 | 0.4294254 | 0.06086669 | -0.001728136 | 0.6848836 | 0.06170274 | -0.0009235452
[5 empty] | 0.05015461 | 0.05954264 | -0.001524088 |  | 0.1708437 | 0.06112599 | -0.001421035 | 0.4305298 | 0.06161813 | -0.001728136 | 0.6856744 | 0.0624645 | -0.0009235452
[5 empty] | 0.05025547 | 0.06026877 | -0.001535347 |  | 0.1710096 | 0.06187143 | -0.001421035 | 0.4319765 | 0.06236957 | -0.001712421 | 0.6865364 | 0.06322626 | -0.0009648749
[5 empty] | 0.05041271 | 0.0609949 | -0.00153504 |  | 0.1713914 | 0.06261687 | -0.001421035 | 0.4331262 | 0.06312101 | -0.001712421 | 0.6866279 | 0.06398802 | -0.0009648749
[5 empty] | 0.05056967 | 0.06172103 | -0.001533353 |  | 0.1718129 | 0.06336231 | -0.001421035 | 0.4336268 | 0.06387245 | -0.001712421 | 0.6868852 | 0.06474979 | -0.0009648749
[5 empty] | 0.05066938 | 0.06244716 | -0.001540554 |  | 0.1719415 | 0.06410775 | -0.001421035 | 0.434761 | 0.06462389 | -0.001712421 | 0.6889982 | 0.06551155 | -0.0009648749
[5 empty] | 0.0507472 | 0.06317329 | -0.001542095 |  | 0.1725319 | 0.06485319 | -0.001435665 | 0.4356533 | 0.06537533 | -0.001696865 | 0.689123 | 0.06627331 | -0.001016349
[5 empty] | 0.05083159 | 0.06389942 | -0.001541633 |  | 0.1728294 | 0.06559863 | -0.001435665 | 0.4368889 | 0.06612677 | -0.001696865 | 0.6892289 | 0.06703507 | -0.001016349
[5 empty] | 0.05100128 | 0.06462555 | -0.001541941 |  | 0.1729442 | 0.06634406 | -0.001435665 | 0.4382931 | 0.06687821 | -0.001696865 | 0.689975 | 0.06779683 | -0.001016349
[5 empty] | 0.05113482 | 0.06535168 | -0.001541325 |  | 0.1733224 | 0.0670895 | -0.001435665 | 0.4390418 | 0.06762965 | -0.001696865 | 0.6914574 | 0.0685586 | -0.001016349
[5 empty] | 0.05121048 | 0.06607781 | -0.001549844 |  | 0.1735404 | 0.06783494 | -0.001453742 | 0.4401345 | 0.06838109 | -0.001686898 | 0.6909488 | 0.06932036 | -0.001077371
[5 empty] | 0.05127831 | 0.06680394 | -0.001550928 |  | 0.1740007 | 0.06858038 | -0.001453742 | 0.4410998 | 0.06913253 | -0.001686898 | 0.6922137 | 0.07008212 | -0.001077371
[5 empty] | 0.05143186 | 0.06753007 | -0.001550463 |  | 0.1742113 | 0.06932582 | -0.001453742 | 0.4421737 | 0.06988397 | -0.001686898 | 0.692806 | 0.07084388 | -0.001077371
[5 empty] | 0.05157054 | 0.0682562 | -0.001549224 |  | 0.174508 | 0.07007126 | -0.001453742 | 0.4431192 | 0.07063542 | -0.001686898 | 0.6927252 | 0.07160564 | -0.001077371
[5 empty] | 0.05162204 | 0.06898233 | -0.001556898 |  | 0.1748689 | 0.0708167 | -0.001473769 | 0.4440543 | 0.07138686 | -0.001674906 | 0.694519 | 0.07236741 | -0.001144038
[5 empty] | 0.05177403 | 0.06970846 | -0.001556431 |  | 0.1752718 | 0.07156214 | -0.001473769 | 0.4448 | 0.0721383 | -0.001674906 | 0.6943201 | 0.07312917 | -0.001144038
[5 empty] | 0.05179512 | 0.07043459 | -0.001556898 |  | 0.1754242 | 0.07230758 | -0.001473769 | 0.4466071 | 0.07288974 | -0.001674906 | 0.6948659 | 0.07389093 | -0.001144038
[5 empty] | 0.05198943 | 0.07116072 | -0.001562626 |  | 0.1757539 | 0.07305302 | -0.001473769 | 0.4468534 | 0.07364118 | -0.001674906 | 0.6955913 | 0.07465269 | -0.001144038
[5 empty] | 0.05205254 | 0.07188685 | -0.001562314 |  | 0.1757873 | 0.07379845 | -0.001493316 | 0.4481025 | 0.07439262 | -0.001663784 | 0.6964028 | 0.07541446 | -0.001212443
[5 empty] | 0.05215122 | 0.07261298 | -0.001561376 |  | 0.1762247 | 0.07454389 | -0.001493316 | 0.449161 | 0.07514406 | -0.001663784 | 0.6958821 | 0.07617622 | -0.001212443
[5 empty] | 0.05227831 | 0.07333911 | -0.001563251 |  | 0.1766602 | 0.07528933 | -0.001493316 | 0.4504479 | 0.0758955 | -0.001663784 | 0.6967736 | 0.07693798 | -0.001212443
[5 empty] | 0.05232448 | 0.07406524 | -0.001563095 |  | 0.1766856 | 0.07603477 | -0.001493316 | 0.4512428 | 0.07664694 | -0.001663784 | 0.6974701 | 0.07769974 | -0.001212443
[5 empty] | 0.05245012 | 0.07479137 | -0.001570623 |  | 0.1769581 | 0.07678021 | -0.001513647 | 0.4516035 | 0.07739838 | -0.001654532 | 0.6986355 | 0.0784615 | -0.00128375
[5 empty] | 0.05258238 | 0.0755175 | -0.001571251 |  | 0.1773195 | 0.07752565 | -0.001513647 | 0.4524919 | 0.07814982 | -0.001654532 | 0.6990385 | 0.07922327 | -0.00128375
[5 empty] | 0.05266996 | 0.07624363 | -0.001569838 |  | 0.1775428 | 0.07827109 | -0.001513647 | 0.4536084 | 0.07890126 | -0.001654532 | 0.6994381 | 0.07998503 | -0.00128375
[5 empty] | 0.05282276 | 0.07696976 | -0.00156921 |  | 0.17781 | 0.07901653 | -0.001513647 | 0.4544703 | 0.0796527 | -0.001654532 | 0.7000248 | 0.08074679 | -0.00128375
[5 empty] | 0.05287934 | 0.07769589 | -0.001576032 |  | 0.1780984 | 0.07976197 | -0.001533532 | 0.4554393 | 0.08040414 | -0.001646807 | 0.699375 | 0.08150855 | -0.001354311
[5 empty] | 0.05294968 | 0.07842201 | -0.001573828 |  | 0.1784769 | 0.0805074 | -0.001533532 | 0.4557279 | 0.08115558 | -0.001646807 | 0.7006238 | 0.08227032 | -0.001354311
[5 empty] | 0.05307803 | 0.07914814 | -0.00157493 |  | 0.1786944 | 0.08125284 | -0.001533532 | 0.4569107 | 0.08190702 | -0.001646807 | 0.7009226 | 0.08303208 | -0.001354311
[5 empty] | 0.05317607 | 0.07987427 | -0.001576032 |  | 0.1789566 | 0.08199828 | -0.001533532 | 0.4578366 | 0.08265846 | -0.001646807 | 0.7016025 | 0.08379384 | -0.001354311
[5 empty] | 0.05326583 | 0.0806004 | -0.001580883 |  | 0.1793095 | 0.08274372 | -0.001553892 | 0.4588695 | 0.08340991 | -0.001639126 | 0.7013325 | 0.0845556 | -0.001418036
[5 empty] | 0.05337685 | 0.08132653 | -0.001580093 |  | 0.1795012 | 0.08348916 | -0.001553892 | 0.4593393 | 0.08416135 | -0.001639126 | 0.702207 | 0.08531736 | -0.001418036
[5 empty] | 0.053524 | 0.08205266 | -0.001580567 |  | 0.1798759 | 0.0842346 | -0.001553892 | 0.4604025 | 0.08491279 | -0.001639126 | 0.7023231 | 0.08607913 | -0.001418036
[5 empty] | 0.0535146 | 0.08277879 | -0.001579145 |  | 0.1798136 | 0.08498004 | -0.001553892 | 0.4609009 | 0.08566423 | -0.001639126 | 0.7042543 | 0.08684089 | -0.001418036
[5 empty] | 0.0537193 | 0.08350492 | -0.001584535 |  | 0.1801185 | 0.08572548 | -0.001569127 | 0.4611989 | 0.08641567 | -0.001630195 | 0.7045706 | 0.08760265 | -0.001477358
[5 empty] | 0.05372255 | 0.08423105 | -0.001584059 |  | 0.1806538 | 0.08647092 | -0.001569127 | 0.4623363 | 0.08716711 | -0.001630195 | 0.7039384 | 0.08836441 | -0.001477358
[5 empty] | 0.05387345 | 0.08495718 | -0.001584693 |  | 0.1807052 | 0.08721635 | -0.001569127 | 0.4630288 | 0.08791855 | -0.001630195 | 0.7054123 | 0.08912617 | -0.001477358
[5 empty] | 0.05397129 | 0.08568331 | -0.001584693 |  | 0.1808487 | 0.08796179 | -0.001569127 | 0.4637041 | 0.08866999 | -0.001630195 | 0.7059397 | 0.08988794 | -0.001477358
[5 empty] | 0.05407557 | 0.08640944 | -0.001589362 |  | 0.1812465 | 0.08870723 | -0.001582948 | 0.4640548 | 0.08942143 | -0.001623608 | 0.7068579 | 0.0906497 | -0.001527746
[5 empty] | 0.05407423 | 0.08713557 | -0.001589044 |  | 0.1814367 | 0.08945267 | -0.001582948 | 0.4646329 | 0.09017287 | -0.001623608 | 0.706447 | 0.09141146 | -0.001527746
[5 empty] | 0.0542137 | 0.0878617 | -0.00158968 |  | 0.1816968 | 0.09019811 | -0.001582948 | 0.4651313 | 0.09092431 | -0.001623608 | 0.7076721 | 0.09217322 | -0.001527746
[5 empty] | 0.05424735 | 0.08858783 | -0.001589044 |  | 0.1818649 | 0.09094355 | -0.001582948 | 0.466227 | 0.09167575 | -0.001623608 | 0.7071854 | 0.09293499 | -0.001527746
[5 empty] | 0.05436222 | 0.08931396 | -0.001591551 |  | 0.1824285 | 0.09168899 | -0.001593004 | 0.4671815 | 0.09242719 | -0.001616752 | 0.7086258 | 0.09369675 | -0.001565283
[5 empty] | 0.05451355 | 0.09004009 | -0.00159171 |  | 0.1827147 | 0.09243443 | -0.001593004 | 0.4671303 | 0.09317863 | -0.001616752 | 0.7089295 | 0.09445851 | -0.001565283
[5 empty] | 0.05455867 | 0.09076622 | -0.001591869 |  | 0.1828392 | 0.09317987 | -0.001593004 | 0.4679852 | 0.09393007 | -0.001616752 | 0.71011 | 0.09522027 | -0.001565283
[5 empty] | 0.0545875 | 0.09149235 | -0.001591869 |  | 0.1832444 | 0.09392531 | -0.001593004 | 0.4687592 | 0.09468151 | -0.001616752 | 0.7104417 | 0.09598203 | -0.001565283
[5 empty] | 0.05467524 | 0.09221848 | -0.00159284 |  | 0.1832547 | 0.09467074 | -0.001597542 | 0.4683999 | 0.09543295 | -0.001609953 | 0.7113649 | 0.0967438 | -0.00159137
[5 empty] | 0.05483716 | 0.09294461 | -0.001592522 |  | 0.1835696 | 0.09541618 | -0.001597542 | 0.4690097 | 0.0961844 | -0.001609953 | 0.7116318 | 0.09750556 | -0.00159137
[5 empty] | 0.05482448 | 0.09367074 | -0.001592203 |  | 0.1838865 | 0.09616162 | -0.001597542 | 0.4699091 | 0.09693584 | -0.001609953 | 0.7123962 | 0.09826732 | -0.00159137
[5 empty] | 0.05498406 | 0.09439687 | -0.001593159 |  | 0.1840882 | 0.09690706 | -0.001597542 | 0.4705401 | 0.09768728 | -0.001609953 | 0.7135638 | 0.09902908 | -0.00159137
[5 empty] | 0.05495354 | 0.095123 | -0.00159817 |  | 0.1845013 | 0.0976525 | -0.001597109 | 0.4709021 | 0.09843872 | -0.001600967 | 0.7136912 | 0.09979085 | -0.001599131
[5 empty] | 0.05504259 | 0.09584913 | -0.001597691 |  | 0.1848437 | 0.09839794 | -0.001597109 | 0.4712425 | 0.09919016 | -0.001600967 | 0.7147048 | 0.1005526 | -0.001599131
[5 empty] | 0.05512278 | 0.09657526 | -0.001597531 |  | 0.1851153 | 0.09914338 | -0.001597109 | 0.471499 | 0.0999416 | -0.001600967 | 0.7152455 | 0.1013144 | -0.001599131
[5 empty] | 0.05526232 | 0.09730139 | -0.00159833 |  | 0.1853158 | 0.09988882 | -0.001594578 | 0.4719892 | 0.100693 | -0.001600967 | 0.7163696 | 0.1020761 | -0.001599131
[5 empty] | 0.05530197 | 0.09802752 | -0.001600044 |  | 0.185445 | 0.1006343 | -0.001594578 | 0.4723537 | 0.1014445 | -0.001592209 | 0.7160492 | 0.1028379 | -0.001597968
[5 empty] | 0.05537059 | 0.09875365 | -0.001599564 |  | 0.1857618 | 0.1013797 | -0.001594578 | 0.4728414 | 0.1021959 | -0.001592209 | 0.717472 | 0.1035997 | -0.001597968
[5 empty] | 0.05548343 | 0.09947978 | -0.001598765 |  | 0.1859603 | 0.1021251 | -0.001594578 | 0.4731409 | 0.1029474 | -0.001592209 | 0.7173518 | 0.1043614 | -0.001597968
[5 empty] | 0.05553406 | 0.1002059 | -0.001597966 |  | 0.1861817 | 0.1028706 | -0.001594578 | 0.4730649 | 0.1036988 | -0.001592209 | 0.7185903 | 0.1051232 | -0.001597968
[5 empty] | 0.05554517 | 0.100932 | -0.001598766 |  | 0.1864497 | 0.103616 | -0.001585915 | 0.4735477 | 0.1044502 | -0.001585793 | 0.7195429 | 0.1058849 | -0.001597365
[5 empty] | 0.0556081 | 0.1016582 | -0.001598286 |  | 0.1868355 | 0.1043615 | -0.001585915 | 0.4740913 | 0.1052017 | -0.001585793 | 0.7205001 | 0.1066467 | -0.001597365
[5 empty] | 0.0556543 | 0.1023843 | -0.001599725 |  | 0.1870789 | 0.1051069 | -0.001585915 | 0.4748203 | 0.1059531 | -0.001585793 | 0.7207823 | 0.1074085 | -0.001597365
[5 empty] | 0.05580588 | 0.1031104 | -0.001598286 |  | 0.187464 | 0.1058523 | -0.00157207 | 0.4747356 | 0.1067046 | -0.001585793 | 0.7215535 | 0.1081702 | -0.001597365
[5 empty] | 0.05586441 | 0.1038366 | -0.001599608 |  | 0.1876349 | 0.1065978 | -0.00157207 | 0.4750856 | 0.107456 | -0.001576372 | 0.7225235 | 0.108932 | -0.001598371
[5 empty] | 0.05589084 | 0.1045627 | -0.001599927 |  | 0.1878051 | 0.1073432 | -0.00157207 | 0.4755583 | 0.1082074 | -0.001576372 | 0.7232059 | 0.1096938 | -0.001598371
[5 empty] | 0.05593887 | 0.1052888 | -0.001599608 |  | 0.1881888 | 0.1080886 | -0.00157207 | 0.475528 | 0.1089589 | -0.001576372 | 0.7248661 | 0.1104555 | -0.001598371
[5 empty] | 0.05601714 | 0.1060149 | -0.001598968 |  | 0.1885722 | 0.1088341 | -0.00157207 | 0.4765587 | 0.1097103 | -0.001576372 | 0.7253623 | 0.1112173 | -0.001598371
[5 empty] | 0.05604152 | 0.1067411 | -0.001595984 |  | 0.1888598 | 0.1095795 | -0.001556945 | 0.4760844 | 0.1104618 | -0.001569665 | 0.7253743 | 0.111979 | -0.001596926
[5 empty] | 0.05607322 | 0.1074672 | -0.001593911 |  | 0.1890035 | 0.110325 | -0.001556945 | 0.4766087 | 0.1112132 | -0.001569665 | 0.7262678 | 0.1127408 | -0.001596926
[5 empty] | 0.05611992 | 0.1081933 | -0.001594071 |  | 0.1893616 | 0.1110704 | -0.001556945 | 0.4773809 | 0.1119646 | -0.001569665 | 0.7273609 | 0.1135026 | -0.001596926
[5 empty] | 0.05622002 | 0.1089195 | -0.001595984 |  | 0.1895039 | 0.1118158 | -0.001556945 | 0.477084 | 0.1127161 | -0.001569665 | 0.7285562 | 0.1142643 | -0.001596926
[5 empty] | 0.05623531 | 0.1096456 | -0.001578096 |  | 0.1899089 | 0.1125613 | -0.001537203 | 0.4774735 | 0.1134675 | -0.001562691 | 0.7287776 | 0.1150261 | -0.001594877
[5 empty] | 0.05633477 | 0.1103717 | -0.001579043 |  | 0.1900257 | 0.1133067 | -0.001537203 | 0.4785502 | 0.114219 | -0.001562691 | 0.7296876 | 0.1157879 | -0.001594877
[5 empty] | 0.05635696 | 0.1110979 | -0.001578569 |  | 0.1904779 | 0.1140522 | -0.001537203 | 0.478556 | 0.1149704 | -0.001562691 | 0.7309938 | 0.1165496 | -0.001594877
[5 empty] | 0.0564326 | 0.111824 | -0.001579674 |  | 0.1907135 | 0.1147976 | -0.001513461 | 0.478872 | 0.1157219 | -0.001562691 | 0.7318143 | 0.1173114 | -0.001594877
[5 empty] | 0.0564154 | 0.1125501 | -0.001554378 |  | 0.1906595 | 0.115543 | -0.001513461 | 0.4786181 | 0.1164733 | -0.001556413 | 0.7316568 | 0.1180731 | -0.001590246
[5 empty] | 0.05654417 | 0.1132762 | -0.001553602 |  | 0.191038 | 0.1162885 | -0.001513461 | 0.479555 | 0.1172247 | -0.001556413 | 0.7324843 | 0.1188349 | -0.001590246
[5 empty] | 0.05650285 | 0.1140024 | -0.001552204 |  | 0.1913679 | 0.1170339 | -0.001513461 | 0.4796071 | 0.1179762 | -0.001556413 | 0.7339059 | 0.1195967 | -0.001590246
[5 empty] | 0.0566694 | 0.1147285 | -0.00155267 |  | 0.1915766 | 0.1177794 | -0.001513461 | 0.4804104 | 0.1187276 | -0.001556413 | 0.734151 | 0.1203584 | -0.001590246
[5 empty] | 0.0566811 | 0.1154546 | -0.00151957 |  | 0.191712 | 0.1185248 | -0.001488248 | 0.4802015 | 0.1194791 | -0.00154899 | 0.7356799 | 0.1211202 | -0.001584562
[5 empty] | 0.05666134 | 0.1161808 | -0.001520178 |  | 0.1922579 | 0.1192702 | -0.001488248 | 0.480618 | 0.1202305 | -0.00154899 | 0.7363263 | 0.1218819 | -0.001584562
[5 empty] | 0.056757 | 0.1169069 | -0.001519266 |  | 0.1922466 | 0.1200157 | -0.001488248 | 0.4809667 | 0.1209819 | -0.00154899 | 0.7373709 | 0.1226437 | -0.001584562
[5 empty] | 0.05682896 | 0.117633 | -0.00151957 |  | 0.1926707 | 0.1207611 | -0.001488248 | 0.480869 | 0.1217334 | -0.00154899 | 0.7375307 | 0.1234055 | -0.001584562
[5 empty] | 0.0569159 | 0.1183592 | -0.00147647 |  | 0.192973 | 0.1215065 | -0.001457498 | 0.4815235 | 0.1224848 | -0.00154293 | 0.739275 | 0.1241672 | -0.001579491
[5 empty] | 0.05685507 | 0.1190853 | -0.001476617 |  | 0.1929345 | 0.122252 | -0.001457498 | 0.4821099 | 0.1232363 | -0.00154293 | 0.7397382 | 0.124929 | -0.001579491
[5 empty] | 0.0569176 | 0.1198114 | -0.00147706 |  | 0.1934301 | 0.1229974 | -0.001457498 | 0.4817438 | 0.1239877 | -0.00154293 | 0.7400064 | 0.1256908 | -0.001579491
[5 empty] | 0.05694852 | 0.1205375 | -0.001476765 |  | 0.1935601 | 0.1237429 | -0.001457498 | 0.4817509 | 0.1247391 | -0.00154293 | 0.7413678 | 0.1264525 | -0.001579491
[5 empty] | 0.05703314 | 0.1212637 | -0.001427698 |  | 0.1939331 | 0.1244883 | -0.001424182 | 0.482258 | 0.1254906 | -0.001536861 | 0.7417415 | 0.1272143 | -0.001570691
[5 empty] | 0.05708611 | 0.1219898 | -0.001428412 |  | 0.1941836 | 0.1252337 | -0.001424182 | 0.4822537 | 0.126242 | -0.001536861 | 0.7425154 | 0.127976 | -0.001570691
[5 empty] | 0.05714622 | 0.1227159 | -0.00142884 |  | 0.1944578 | 0.1259792 | -0.001424182 | 0.483319 | 0.1269935 | -0.001536861 | 0.7448829 | 0.1287378 | -0.001570691
[5 empty] | 0.05712012 | 0.1234421 | -0.001372594 |  | 0.1945602 | 0.1267246 | -0.001424182 | 0.4828599 | 0.1277449 | -0.001536861 | 0.7442725 | 0.1294996 | -0.001570691
[5 empty] | 0.05724112 | 0.1241682 | -0.00137136 |  | 0.1946862 | 0.1274701 | -0.001388667 | 0.482964 | 0.1284963 | -0.001529434 | 0.7458535 | 0.1302613 | -0.001561242
[5 empty] | 0.05722915 | 0.1248943 | -0.001371497 |  | 0.1951788 | 0.1282155 | -0.001388667 | 0.4835052 | 0.1292478 | -0.001529434 | 0.7462436 | 0.1310231 | -0.001561242
[5 empty] | 0.05733325 | 0.1256204 | -0.001372869 |  | 0.1953277 | 0.1289609 | -0.001388667 | 0.4839769 | 0.1299992 | -0.001529434 | 0.7473346 | 0.1317849 | -0.001561242
[5 empty] | 0.05731978 | 0.1263466 | -0.00137136 |  | 0.1954758 | 0.1297064 | -0.001348582 | 0.4842521 | 0.1307507 | -0.001529434 | 0.7483298 | 0.1325466 | -0.001561242
[5 empty] | 0.05743027 | 0.1270727 | -0.001309656 |  | 0.1956968 | 0.1304518 | -0.001348582 | 0.4837598 | 0.1315021 | -0.001524957 | 0.7501281 | 0.1333084 | -0.001547326
[5 empty] | 0.05739184 | 0.1277988 | -0.001310442 |  | 0.1962368 | 0.1311973 | -0.001348582 | 0.4844655 | 0.1322535 | -0.001524957 | 0.7501314 | 0.1340701 | -0.001547326
[5 empty] | 0.05747744 | 0.128525 | -0.001310704 |  | 0.196161 | 0.1319427 | -0.001348582 | 0.4847204 | 0.133005 | -0.001524957 | 0.7517382 | 0.1348319 | -0.001547326
[5 empty] | 0.05744514 | 0.1292511 | -0.001310442 |  | 0.1966016 | 0.1326881 | -0.001348582 | 0.4844605 | 0.1337564 | -0.001524957 | 0.7520474 | 0.1355937 | -0.001547326
[5 empty] | 0.05751354 | 0.1299772 | -0.00124246 |  | 0.1968691 | 0.1334336 | -0.00130773 | 0.4846377 | 0.1345079 | -0.001519174 | 0.7536627 | 0.1363554 | -0.001533371
[5 empty] | 0.05762022 | 0.1307034 | -0.001241963 |  | 0.1969136 | 0.134179 | -0.00130773 | 0.4855695 | 0.1352593 | -0.001519174 | 0.754279 | 0.1371172 | -0.001533371
[5 empty] | 0.05761664 | 0.1314295 | -0.001241839 |  | 0.1974516 | 0.1349244 | -0.00130773 | 0.485478 | 0.1360107 | -0.001519174 | 0.7553001 | 0.137879 | -0.001533371
[5 empty] | 0.05763563 | 0.1321556 | -0.001241839 |  | 0.1976924 | 0.1356699 | -0.00130773 | 0.4852517 | 0.1367622 | -0.001519174 | 0.7559226 | 0.1386407 | -0.001533371
[5 empty] | 0.05763807 | 0.1328817 | -0.001171862 |  | 0.1977838 | 0.1364153 | -0.001262886 | 0.4854623 | 0.1375136 | -0.001515454 | 0.7562461 | 0.1394025 | -0.001513316
[5 empty] | 0.05771006 | 0.1336079 | -0.001173151 |  | 0.1979486 | 0.1371608 | -0.001262886 | 0.4860465 | 0.1382651 | -0.001515454 | 0.7570757 | 0.1401642 | -0.001513316
[5 empty] | 0.05778118 | 0.134334 | -0.001173151 |  | 0.1981374 | 0.1379062 | -0.001262886 | 0.4857328 | 0.1390165 | -0.001515454 | 0.758816 | 0.140926 | -0.001513316
[5 empty] | 0.05778086 | 0.1350601 | -0.001172565 |  | 0.1986483 | 0.1386516 | -0.001262886 | 0.486301 | 0.1397679 | -0.001515454 | 0.759451 | 0.1416878 | -0.001513316
[5 empty] | 0.05775606 | 0.1357863 | -0.001101349 |  | 0.1987113 | 0.1393971 | -0.001214556 | 0.4857164 | 0.1405194 | -0.001510485 | 0.760897 | 0.1424495 | -0.001493486
[5 empty] | 0.05777731 | 0.1365124 | -0.001101569 |  | 0.1991716 | 0.1401425 | -0.001214556 | 0.4863316 | 0.1412708 | -0.001510485 | 0.7613361 | 0.1432113 | -0.001493486
[5 empty] | 0.05786034 | 0.1372385 | -0.001101239 |  | 0.1991082 | 0.140888 | -0.001214556 | 0.4864932 | 0.1420223 | -0.001510485 | 0.7630935 | 0.1439731 | -0.001493486
[5 empty] | 0.05795027 | 0.1379647 | -0.001100138 |  | 0.1995175 | 0.1416334 | -0.001214556 | 0.4867097 | 0.1427737 | -0.001510485 | 0.7638426 | 0.1447348 | -0.001493486
[5 empty] | 0.05792931 | 0.1386908 | -0.001024872 |  | 0.1996517 | 0.1423788 | -0.001165552 | 0.4867265 | 0.1435252 | -0.001506563 | 0.7640875 | 0.1454966 | -0.001469254
[5 empty] | 0.05789159 | 0.1394169 | -0.001025077 |  | 0.1997849 | 0.1431243 | -0.001165552 | 0.4867344 | 0.1442766 | -0.001506563 | 0.7653495 | 0.1462583 | -0.001469254
[5 empty] | 0.05793134 | 0.140143 | -0.00102477 |  | 0.2000422 | 0.1438697 | -0.001165552 | 0.4861603 | 0.145028 | -0.001506563 | 0.7668186 | 0.1470201 | -0.001469254
[5 empty] | 0.05800148 | 0.1408692 | -0.0009483071 |  | 0.2003239 | 0.1446152 | -0.001114676 | 0.4865317 | 0.1457795 | -0.001506563 | 0.7668681 | 0.1477819 | -0.001469254
[5 empty] | 0.05801554 | 0.1415953 | -0.000948971 |  | 0.2005547 | 0.1453606 | -0.001114676 | 0.487212 | 0.1465309 | -0.001504007 | 0.768446 | 0.1485436 | -0.001442038
[5 empty] | 0.05805995 | 0.1423214 | -0.000948971 |  | 0.2007597 | 0.146106 | -0.001114676 | 0.487119 | 0.1472824 | -0.001504007 | 0.7690095 | 0.1493054 | -0.001442038
[5 empty] | 0.05800103 | 0.1430476 | -0.0009480225 |  | 0.2012149 | 0.1468515 | -0.001114676 | 0.4872711 | 0.1480338 | -0.001504007 | 0.7695753 | 0.1500671 | -0.001442038
[5 empty] | 0.05806851 | 0.1437737 | -0.0008919625 |  | 0.2014703 | 0.1475969 | -0.001073864 | 0.4866543 | 0.1487852 | -0.001501881 | 0.7718383 | 0.1508289 | -0.001418171
[5 empty] | 0.05811572 | 0.1444998 | -0.0008916059 |  | 0.20142 | 0.1483423 | -0.001073864 | 0.4866543 | 0.1495367 | -0.001501881 | 0.7714296 | 0.1515907 | -0.001418171