## 1
Общество с ограниченной ответственностью "Инженерная геология" (ООО "ИнжГео") | [10 empty] | Общество с ограниченной ответственностью "Инженерная геология" (ООО "ИнжГео")
Юр. адрес: 117279, г. Москва, ул. Миклухо-Маклая, 36 а, этаж 5, пом. XXIII к. 76-84 | [10 empty] | Юр. адрес: 117279, г. Москва, ул. Миклухо-Маклая, 36 а, этаж 5, пом. XXIII к. 76-84 | [8 empty] | нагр |  |  | X0 | Y0 | R |  | нагр |  |  |  | X0 | Y0 | R | нагр |  |  |  | X0 | Y0 | R |  | нагр |  |  |  | X0 | Y0 | R
Телефон/факс +7 (495) 132-30-00, Адрес электронной почты inbox@inj-geo.ru | [10 empty] | Телефон/факс +7 (495) 132-30-00, Адрес электронной почты inbox@inj-geo.ru | [12 empty] | 0 | [7 empty] | 0 | [6 empty] | 0 | [7 empty] | 0
[20 empty] | девиатор | [6 empty] | девиатор | [6 empty] | девиатор | [7 empty] | девиатор
Испытательная лаборатория ООО «ИнжГео» | [10 empty] | Испытательная лаборатория ООО «ИнжГео» | [8 empty] | x0 | Угол | X | Y |  |  |  | x0 |  | Угол | X | Y |  |  | x0 |  | Угол | X | Y |  |  |  | x0 |  | Угол | X | Y
Адрес места осуществления деятельности лаборатории: г. Москва, просп. Вернадского, д. 51, стр. 1 | [10 empty] | Адрес места осуществления деятельности лаборатории: г. Москва, просп. Вернадского, д. 51, стр. 1 | [9 empty] | 0 | [7 empty] | 0 | [6 empty] | 0 | [7 empty] | 0
Телефон +7(910)4557682, E-mail: slg85@mail.ru | [10 empty] | Телефон +7(910)4557682, E-mail: slg85@mail.ru | [9 empty] | 5 | [7 empty] | 5 | [6 empty] | 5 | [7 empty] | 5
[21 empty] | 10 | [7 empty] | 10 | [6 empty] | 10 | [7 empty] | 10
Протокол испытаний № 13-63/39 от 07-12-2022 | [20 empty] | 15 | [7 empty] | 15 | [6 empty] | 15 | [7 empty] | 15
Наименование и адрес заказчика: ООО Регионстрой | [20 empty] | 20 | [7 empty] | 20 | [6 empty] | 20 | [7 empty] | 20
Наименование объекта: Переход трубопровода через р. Енисей | [20 empty] | 25 | [7 empty] | 25 | [6 empty] | 25 | [7 empty] | 25
Наименование используемого метода/методики: ГОСТ 12248.4-2020 | [20 empty] | 30 | [7 empty] | 30 | [6 empty] | 30 | [7 empty] | 30
Условия проведения испытания: температура окружающей среды (18 - 25)0С, влажность воздуха (40 - 75)% | [20 empty] | 35 | [7 empty] | 35 | [6 empty] | 35 | [7 empty] | 35
Дата получение объекта подлежащего испытаниям: 10-11-2022 | [20 empty] | 40 | [7 empty] | 40 | [6 empty] | 40 | [7 empty] | 40
Дата испытания: 25.10.2022-19.11.2039 | [20 empty] | 45 | [7 empty] | 45 | [6 empty] | 45 | [7 empty] | 45
Испытание грунтов методом трехосного сжатия | [10 empty] | Испытание грунтов методом трехосного сжатия | [9 empty] | 50 | [7 empty] | 50 | [6 empty] | 50 | [7 empty] | 50
Лабораторный номер: |  | 1074 | [5 empty] | We, % = | 0.568577864 |  | Лабораторный номер: | [6 empty] | We, % = |  |  | 55 | [7 empty] | 55 | [6 empty] | 55 | [7 empty] | 55
Номер скважины: |  | BH-006 | [5 empty] | ρ, г/см3 = | 1.9 |  | Номер скважины: | [6 empty] | ρ, г/см3 = |  |  | 60 | [7 empty] | 60 | [6 empty] | 60 | [7 empty] | 60
Глубина отбора, м: |  | 1.6 | [5 empty] | ρs, г/см3 = | 2.73 |  | Глубина отбора, м: | [6 empty] | ρs, г/см3 = |  |  | 65 | [7 empty] | 65 | [6 empty] | 65 | [7 empty] | 65
Наименование грунта: |  | Суглинок, после оттаивания текучий, тяжелый песчанистый | [5 empty] | e, д.е. = | 1.1 |  | Наименование грунта: | [6 empty] | e, д.е. = |  |  | 70 | [7 empty] | 70 | [6 empty] | 70 | [7 empty] | 70
Схема проведения опыта: |  | КД | [5 empty] | IL, д.е. = | 3.153 |  | Схема проведения опыта: | [6 empty] | IL, д.е. = |  |  | 75 | [7 empty] | 75 | [6 empty] | 75 | [7 empty] | 75
Результаты испытаний | [10 empty] | Результаты испытаний | [9 empty] | 80 | [7 empty] | 80 | [6 empty] | 80 | [7 empty] | 80
[21 empty] | 85 | [7 empty] | 85 | [6 empty] | 85 | [7 empty] | 85
[21 empty] | 90 | [7 empty] | 90 | [6 empty] | 90 | [7 empty] | 90
[21 empty] | 95 | [7 empty] | 95 | [6 empty] | 95 | [7 empty] | 95
[21 empty] | 100 | [7 empty] | 100 | [6 empty] | 100 | [7 empty] | 100
[21 empty] | 105 | [7 empty] | 105 | [6 empty] | 105 | [7 empty] | 105
[21 empty] | 110 | [7 empty] | 110 | [6 empty] | 110 | [7 empty] | 110
[21 empty] | 115 | [7 empty] | 115 | [6 empty] | 115 | [7 empty] | 115
[21 empty] | 120 | [7 empty] | 120 | [6 empty] | 120 | [7 empty] | 120
[21 empty] | 125 | [7 empty] | 125 | [6 empty] | 125 | [7 empty] | 125
[21 empty] | 130 | [7 empty] | 130 | [6 empty] | 130 | [7 empty] | 130
[21 empty] | 135 | [7 empty] | 135 | [6 empty] | 135 | [7 empty] | 135
[21 empty] | 140 | [7 empty] | 140 | [6 empty] | 140 | [7 empty] | 140
[21 empty] | 145 | [7 empty] | 145 | [6 empty] | 145 | [7 empty] | 145
[21 empty] | 150 | [7 empty] | 150 | [6 empty] | 150 | [7 empty] | 150
[21 empty] | 155 | [7 empty] | 155 | [6 empty] | 155 | [7 empty] | 155
[21 empty] | 160 | [7 empty] | 160 | [6 empty] | 160 | [7 empty] | 160
[21 empty] | 165 | [7 empty] | 165 | [6 empty] | 165 | [7 empty] | 165
[21 empty] | 170 | [7 empty] | 170 | [6 empty] | 170 | [7 empty] | 170
[21 empty] | 175 | [7 empty] | 175 | [6 empty] | 175 | [7 empty] | 175
[21 empty] | 180 | [7 empty] | 180 | [6 empty] | 180 | [7 empty] | 180
[13 empty] | Давление в камере, Мпа σ3 | Вертикальная нагрузка, Мпа σ1 | Поровое давление, Мпа u
[13 empty] | 0.05 | 0.2613103 |  |  |  |  | 1 | [6 empty] | σ3,кПа | σ1,кПа | u, кПа |  |  |  | 4
[13 empty] | 0.15 | 0.6635894 | [26 empty] | δ3, Мпа | δ1-δ3, МПа | δ1, МПа | δ1, КПа
[13 empty] | 0.25 | 1.065868 | [20 empty] | С, МПа:
φ, град:
E, Мпа
[26 empty] | x | 0
[26 empty] | y |  |  |  | С, кПа | φ,°
Эффективные значения угла внутреннего трения и удельного сцепления ϕ', С'
[13 empty] | ϕ', град. = | 37
[13 empty] | С', МПа = | 0.015
|  | K0, д.е. | 0.398185 | Эффективное напряжение, Мпа: |  |  |  |  | 0.01990925
|  | Модуль деформации E0, МПа: |  | Точки нахождения модуля Е0, Мпа (полное напряжение): |  |  |  |  | 0.01990925 | 0.0318548
|  | Модуль деформации E50, МПа: |  | qmax Давление при разрушении образца, Мпа (девиатор): |  |  |  |  | 0.05642366
|  | Коэф. Поперечной деформации, ϑ: |  | 0,5 qmax, Мпа (девиатор): |  |  |  |  | 0.02821183
| Начальник исп. лаборатории: | [6 empty] | Семиколенова Л.Г. |  |  |  |  | Начальник исп. лаборатории: |  |  |  |  | Семиколенова Л.Г.
Лист 1 , всего листов 2 | [11 empty] | Лист 2 , всего листов 2
Частичное воспроизведение протокола испытаний без письменного разрешения ООО «ИнжГео» ЗАПРЕЩАЕТСЯ | [11 empty] | Частичное воспроизведение протокола испытаний без письменного разрешения ООО «ИнжГео» ЗАПРЕЩАЕТСЯ
E0 |  |  | E50 |  | Деформация |  |  |  | Первая прочность |  |  | Вторая прочность |  |  | Третья прочность
devE0 | epsE0 |  | dev50 | epsE50 | dev | eps | ev |  | dev1 | eps1 | ev1 | dev1 | eps1 | ev2 | dev1 | eps1 | ev3
0.01194555 | 0.0002539754 |  | 0.02821183 | 0.0007619263 | 0.01194555 | 0.0002539754 | 0.001419 |  | 0 | 0 | 0.000377839 | 0 | 0 | 0.0009407912 | 0 | 0 | 0.001149945
[5 empty] | 0.02821183 | 0.0007619263 | 0.001419142 |  | 0.03 | 0.0006378328 | 0.000377839 | 0.09 | 0.0006133007 | 0.0009407912 | 0.15 | 0.0005905859 | 0.001149945
Секущая модуля Е0 |  |  | Линия Q max |  | 0.02953027 | 0.001475461 | 0.001419851 |  | 0.0684926 | 0.001529637 | 0.000377839 | 0.2006685 | 0.001459298 | 0.0009407912 | 0.3503647 | 0.001508147 | 0.001149945
| 0 |  |  | 0 | 0.03071086 | 0.002213191 | -0.00290564 |  | 0.09598878 | 0.002294455 | -0.002760699 | 0.2567947 | 0.002222865 | -0.001956662 | 0.4079342 | 0.002040225 | -0.001035816
[5 empty] | 0.0318476 | 0.002950922 | -0.002904768 |  | 0.1056551 | 0.002853463 | -0.002760699 | 0.2663781 | 0.002918597 | -0.001956662 | 0.4321885 | 0.003016294 | -0.001035816
[5 empty] | 0.03286987 | 0.003688652 | -0.002904768 |  | 0.1116564 | 0.003824092 | -0.002760699 | 0.2753239 | 0.003648246 | -0.001956662 | 0.4498332 | 0.003770368 | -0.001035816
|  |  | Линия 0,5 Q max |  | 0.03374916 | 0.004426383 | -0.002907674 |  | 0.1159398 | 0.00458891 | -0.002760699 | 0.2835157 | 0.004377895 | -0.001956662 | 0.4656579 | 0.004524441 | -0.001035816
|  |  |  | 0 | 0.0346569 | 0.005164113 | -0.002738606 |  | 0.1199073 | 0.005353729 | -0.002742083 | 0.2912011 | 0.005107544 | -0.002090636 | 0.4795383 | 0.005278515 | -0.00119306
[5 empty] | 0.03540956 | 0.005901844 | -0.002741894 |  | 0.1237655 | 0.006118547 | -0.002742083 | 0.2986427 | 0.005837194 | -0.002090636 | 0.4940212 | 0.006032588 | -0.00119306
[5 empty] | 0.0360985 | 0.006639574 | -0.002741894 |  | 0.1270983 | 0.006883365 | -0.002742083 | 0.3052051 | 0.006566843 | -0.002090636 | 0.5061603 | 0.006786662 | -0.00119306
[5 empty] | 0.03671775 | 0.007377305 | -0.00274025 |  | 0.1301594 | 0.007648184 | -0.002742083 | 0.3108137 | 0.007296492 | -0.002090636 | 0.5175641 | 0.007540735 | -0.00148587
[5 empty] | 0.03728943 | 0.008115035 | -0.00249044 |  | 0.1332573 | 0.008413002 | -0.002701788 | 0.3162775 | 0.008026141 | -0.002179487 | 0.5273725 | 0.008294809 | -0.00148587
Коэфф. Точки |  |  |  |  | 0.03777855 | 0.008852766 | -0.002491934 |  | 0.1356775 | 0.009177821 | -0.002701788 | 0.3212171 | 0.008755791 | -0.002179487 | 0.5377474 | 0.009048882 | -0.00148587
[5 empty] | 0.03823598 | 0.009590496 | -0.00249044 |  | 0.1382825 | 0.009942639 | -0.002701788 | 0.3259001 | 0.00948544 | -0.002179487 | 0.5461736 | 0.009802956 | -0.00148587
[5 empty] | 0.03862619 | 0.01032823 | -0.002492433 |  | 0.1403987 | 0.01070746 | -0.002701788 | 0.3304592 | 0.01021509 | -0.002179487 | 0.5533981 | 0.01055703 | -0.00148587
[5 empty] | 0.03898908 | 0.01106596 | -0.002198717 |  | 0.1425897 | 0.01147228 | -0.002644461 | 0.3340126 | 0.01094474 | -0.002234341 | 0.5613352 | 0.0113111 | -0.001854299
[5 empty] | 0.03930029 | 0.01180369 | -0.002199377 |  | 0.1442765 | 0.01223709 | -0.002644461 | 0.3372108 | 0.01167439 | -0.002234341 | 0.567956 | 0.01206518 | -0.001854299
[5 empty] | 0.03958834 | 0.01254142 | -0.002200477 |  | 0.1459358 | 0.01300191 | -0.002644461 | 0.3402816 | 0.01240404 | -0.002234341 | 0.5732217 | 0.01281925 | -0.001854299
[5 empty] | 0.03984637 | 0.01327915 | -0.002198277 |  | 0.147626 | 0.01376673 | -0.002644461 | 0.3437042 | 0.01313369 | -0.002234341 | 0.5789168 | 0.01357332 | -0.001854299
[5 empty] | 0.04003137 | 0.01401688 | -0.001913002 |  | 0.1490478 | 0.01453155 | -0.002576752 | 0.3462304 | 0.01386333 | -0.002275562 | 0.5832861 | 0.0143274 | -0.0022326
[5 empty] | 0.04023193 | 0.01475461 | -0.001911091 |  | 0.1502337 | 0.01529637 | -0.002576752 | 0.3480808 | 0.01459298 | -0.002275562 | 0.5882178 | 0.01508147 | -0.0022326
[5 empty] | 0.04043527 | 0.01549234 | -0.001910709 |  | 0.1513982 | 0.01606119 | -0.002576752 | 0.3509321 | 0.01532263 | -0.002275562 | 0.5919351 | 0.01583554 | -0.0022326
[5 empty] | 0.04054969 | 0.01623007 | -0.001912429 |  | 0.15272 | 0.016826 | -0.002576752 | 0.3521675 | 0.01605228 | -0.002275562 | 0.5951619 | 0.01658962 | -0.002555619
[5 empty] | 0.04076141 | 0.0169678 | -0.001671195 |  | 0.1535667 | 0.01759082 | -0.002508409 | 0.3545247 | 0.01678193 | -0.002304843 | 0.5983801 | 0.01734369 | -0.002555619
[5 empty] | 0.04089378 | 0.01770553 | -0.001671195 |  | 0.1548273 | 0.01835564 | -0.002508409 | 0.3562774 | 0.01751158 | -0.002304843 | 0.6012264 | 0.01809776 | -0.002555619
[5 empty] | 0.04109132 | 0.01844326 | -0.001671529 |  | 0.1555369 | 0.01912046 | -0.002508409 | 0.3578068 | 0.01824123 | -0.002304843 | 0.6046134 | 0.01885184 | -0.002555619
[5 empty] | 0.04124328 | 0.01918099 | -0.001522392 |  | 0.1564884 | 0.01988528 | -0.002508409 | 0.3591936 | 0.01897088 | -0.002344949 | 0.6078356 | 0.01960591 | -0.002555619
[5 empty] | 0.04147067 | 0.01991872 | -0.00152224 |  | 0.1575141 | 0.0206501 | -0.002446497 | 0.3611323 | 0.01970053 | -0.002344949 | 0.6109518 | 0.02035998 | -0.002767267
[5 empty] | 0.04168049 | 0.02065645 | -0.001522545 |  | 0.1586096 | 0.02141491 | -0.002446497 | 0.3626856 | 0.02043018 | -0.002344949 | 0.6139339 | 0.02111406 | -0.002767267
[5 empty] | 0.04195148 | 0.02139418 | -0.001522697 |  | 0.1594141 | 0.02217973 | -0.002446497 | 0.3643434 | 0.02115983 | -0.002344949 | 0.6168397 | 0.02186813 | -0.002767267
[5 empty] | 0.04217992 | 0.02213191 | -0.001523762 |  | 0.1603591 | 0.02294455 | -0.002446497 | 0.3660343 | 0.02188948 | -0.002344949 | 0.6206836 | 0.02262221 | -0.002767267
[5 empty] | 0.04243346 | 0.02286964 | -0.001480191 |  | 0.1612924 | 0.02370937 | -0.002396144 | 0.3684624 | 0.02261913 | -0.002406427 | 0.6241986 | 0.02337628 | -0.002806285
[5 empty] | 0.04271912 | 0.02360738 | -0.001478712 |  | 0.1626484 | 0.02447419 | -0.002396144 | 0.3700524 | 0.02334877 | -0.002406427 | 0.6271557 | 0.02413035 | -0.002806285
[5 empty] | 0.04298082 | 0.02434511 | -0.001480043 |  | 0.1635216 | 0.02523901 | -0.002396144 | 0.3723503 | 0.02407842 | -0.002406427 | 0.6299255 | 0.02488443 | -0.002806285
[5 empty] | 0.04326252 | 0.02508284 | -0.001479156 |  | 0.1645237 | 0.02600383 | -0.002396144 | 0.3745939 | 0.02480807 | -0.002406427 | 0.6338345 | 0.0256385 | -0.002806285
[5 empty] | 0.04345683 | 0.02582057 | -0.00144784 |  | 0.1654839 | 0.02676864 | -0.002352583 | 0.3763638 | 0.02553772 | -0.002486326 | 0.6363281 | 0.02639257 | -0.002725735
[5 empty] | 0.04370915 | 0.0265583 | -0.001446827 |  | 0.1665315 | 0.02753346 | -0.002352583 | 0.3780795 | 0.02626737 | -0.002486326 | 0.6390847 | 0.02714665 | -0.002725735
[5 empty] | 0.04394998 | 0.02729603 | -0.001446538 |  | 0.1674933 | 0.02829828 | -0.002352583 | 0.3804846 | 0.02699702 | -0.002486326 | 0.6426459 | 0.02790072 | -0.002725735
[5 empty] | 0.04418569 | 0.02803376 | -0.001420912 |  | 0.1686082 | 0.0290631 | -0.002352583 | 0.3819398 | 0.02772667 | -0.002486326 | 0.6446955 | 0.02865479 | -0.002725735
[5 empty] | 0.04438416 | 0.02877149 | -0.001421196 |  | 0.169417 | 0.02982792 | -0.002307437 | 0.3835048 | 0.02845632 | -0.002584011 | 0.6487242 | 0.02940887 | -0.002573375
[5 empty] | 0.04462251 | 0.02950922 | -0.001421338 |  | 0.1705108 | 0.03059274 | -0.002307437 | 0.3852365 | 0.02918597 | -0.002584011 | 0.6508808 | 0.03016294 | -0.002573375
[5 empty] | 0.04479767 | 0.03024695 | -0.001421764 |  | 0.1713394 | 0.03135755 | -0.002307437 | 0.3872995 | 0.02991562 | -0.002584011 | 0.6531389 | 0.03091701 | -0.002573375
[5 empty] | 0.0450065 | 0.03098468 | -0.001421196 |  | 0.1723883 | 0.03212237 | -0.002268327 | 0.388945 | 0.03064527 | -0.002584011 | 0.6562271 | 0.03167109 | -0.002573375
[5 empty] | 0.04521031 | 0.03172241 | -0.001398624 |  | 0.1732136 | 0.03288719 | -0.002268327 | 0.3904951 | 0.03137492 | -0.00268838 | 0.6585207 | 0.03242516 | -0.002367667
[5 empty] | 0.04550064 | 0.03246014 | -0.001397646 |  | 0.1737454 | 0.03365201 | -0.002268327 | 0.391897 | 0.03210457 | -0.00268838 | 0.6608358 | 0.03317923 | -0.002367667
[5 empty] | 0.04567514 | 0.03319787 | -0.001397226 |  | 0.1746092 | 0.03441683 | -0.002268327 | 0.3931513 | 0.03283421 | -0.00268838 | 0.663267 | 0.03393331 | -0.002367667
[5 empty] | 0.04579202 | 0.0339356 | -0.001398624 |  | 0.1754702 | 0.03518165 | -0.002268327 | 0.3946402 | 0.03356386 | -0.00268838 | 0.665635 | 0.03468738 | -0.002129739
[5 empty] | 0.04603543 | 0.03467333 | -0.001379169 |  | 0.1761245 | 0.03594646 | -0.002227197 | 0.3967501 | 0.03429351 | -0.002798018 | 0.6680341 | 0.03544146 | -0.002129739
[5 empty] | 0.04618839 | 0.03541106 | -0.001379721 |  | 0.1768875 | 0.03671128 | -0.002227197 | 0.397461 | 0.03502316 | -0.002798018 | 0.6700075 | 0.03619553 | -0.002129739
[5 empty] | 0.04634963 | 0.03614879 | -0.00138041 |  | 0.1774412 | 0.0374761 | -0.002227197 | 0.3995645 | 0.03575281 | -0.002798018 | 0.6721083 | 0.0369496 | -0.002129739
[5 empty] | 0.04650601 | 0.03688652 | -0.001379169 |  | 0.1783998 | 0.03824092 | -0.002227197 | 0.4005409 | 0.03648246 | -0.002899661 | 0.6738784 | 0.03770368 | -0.002129739
[5 empty] | 0.04668419 | 0.03762425 | -0.001362205 |  | 0.1789425 | 0.03900574 | -0.002189456 | 0.4017079 | 0.03721211 | -0.002899661 | 0.6760589 | 0.03845775 | -0.001877171
[5 empty] | 0.04691111 | 0.03836198 | -0.001363431 |  | 0.1796162 | 0.03977056 | -0.002189456 | 0.4031796 | 0.03794176 | -0.002899661 | 0.6779132 | 0.03921182 | -0.001877171
[5 empty] | 0.04697304 | 0.03909972 | -0.001361932 |  | 0.1799617 | 0.04053537 | -0.002189456 | 0.4049043 | 0.03867141 | -0.002899661 | 0.6798138 | 0.0399659 | -0.001877171
[5 empty] | 0.04717071 | 0.03983745 | -0.001363703 |  | 0.1806448 | 0.04130019 | -0.002189456 | 0.4053854 | 0.03940106 | -0.002899661 | 0.6822297 | 0.04071997 | -0.001877171
[5 empty] | 0.04731017 | 0.04057518 | -0.001353067 |  | 0.1811822 | 0.04206501 | -0.002151541 | 0.4071779 | 0.04013071 | -0.002996911 | 0.6831132 | 0.04147404 | -0.001630929
[5 empty] | 0.04749214 | 0.04131291 | -0.001353337 |  | 0.181596 | 0.04282983 | -0.002151541 | 0.4079484 | 0.04086036 | -0.002996911 | 0.6847025 | 0.04222812 | -0.001630929
[5 empty] | 0.0475482 | 0.04205064 | -0.001353067 |  | 0.1822096 | 0.04359465 | -0.002151541 | 0.4093697 | 0.04159 | -0.002996911 | 0.6865358 | 0.04298219 | -0.001630929
[5 empty] | 0.04770083 | 0.04278837 | -0.001346199 |  | 0.1825127 | 0.04435947 | -0.002151541 | 0.4107753 | 0.04231965 | -0.002996911 | 0.6888051 | 0.04373626 | -0.001630929
[5 empty] | 0.04790999 | 0.0435261 | -0.001347815 |  | 0.1829454 | 0.04512428 | -0.002113299 | 0.4118859 | 0.0430493 | -0.003083492 | 0.6899168 | 0.04449034 | -0.001410992
[5 empty] | 0.0480335 | 0.04426383 | -0.001346737 |  | 0.1830651 | 0.0458891 | -0.002113299 | 0.4130392 | 0.04377895 | -0.003083492 | 0.6921279 | 0.04524441 | -0.001410992
[5 empty] | 0.04809135 | 0.04500156 | -0.001347815 |  | 0.1835473 | 0.04665392 | -0.002113299 | 0.4139551 | 0.0445086 | -0.003083492 | 0.6933712 | 0.04599848 | -0.001410992
[5 empty] | 0.04817181 | 0.04573929 | -0.001346333 |  | 0.1838249 | 0.04741874 | -0.002113299 | 0.415086 | 0.04523825 | -0.003083492 | 0.6948729 | 0.04675256 | -0.001410992
[5 empty] | 0.0483569 | 0.04647702 | -0.001344212 |  | 0.1840707 | 0.04818356 | -0.002079658 | 0.4159252 | 0.0459679 | -0.003147568 | 0.6970156 | 0.04750663 | -0.001238211
[5 empty] | 0.0484832 | 0.04721475 | -0.001345422 |  | 0.1844725 | 0.04894838 | -0.002079658 | 0.4170402 | 0.04669755 | -0.003147568 | 0.6987621 | 0.04826071 | -0.001238211
[5 empty] | 0.0485861 | 0.04795248 | -0.00134475 |  | 0.184632 | 0.0497132 | -0.002079658 | 0.4185478 | 0.0474272 | -0.003147568 | 0.7005877 | 0.04901478 | -0.001238211
[5 empty] | 0.04868045 | 0.04869021 | -0.001344212 |  | 0.1850654 | 0.05047801 | -0.002079658 | 0.4196546 | 0.04815685 | -0.003147568 | 0.7012589 | 0.04976885 | -0.001238211
[5 empty] | 0.04876626 | 0.04942794 | -0.001344933 |  | 0.1852802 | 0.05124283 | -0.002048287 | 0.4208736 | 0.0488865 | -0.003191192 | 0.7029639 | 0.05052293 | -0.00113202
[5 empty] | 0.04886415 | 0.05016567 | -0.001346279 |  | 0.1853698 | 0.05200765 | -0.002048287 | 0.4219784 | 0.04961615 | -0.003191192 | 0.7045652 | 0.051277 | -0.00113202
[5 empty] | 0.04887786 | 0.0509034 | -0.001344933 |  | 0.1857585 | 0.05277247 | -0.002048287 | 0.4227981 | 0.0503458 | -0.003191192 | 0.7054914 | 0.05203107 | -0.00113202
[5 empty] | 0.04897936 | 0.05164113 | -0.001345068 |  | 0.1859283 | 0.05353729 | -0.002048287 | 0.4240787 | 0.05107544 | -0.0032068 | 0.7069861 | 0.05278515 | -0.00113202
[5 empty] | 0.04912765 | 0.05237886 | -0.001351575 |  | 0.1863274 | 0.05430211 | -0.002014539 | 0.4253646 | 0.05180509 | -0.0032068 | 0.7089584 | 0.05353922 | -0.001109781
[5 empty] | 0.0491571 | 0.05311659 | -0.001353061 |  | 0.1864132 | 0.05506692 | -0.002014539 | 0.4259648 | 0.05253474 | -0.0032068 | 0.7098662 | 0.05429329 | -0.001109781
[5 empty] | 0.04929562 | 0.05385432 | -0.001353061 |  | 0.1868237 | 0.05583174 | -0.002014539 | 0.4271372 | 0.05326439 | -0.0032068 | 0.7113359 | 0.05504737 | -0.001109781
[5 empty] | 0.0493566 | 0.05459206 | -0.001352926 |  | 0.1868022 | 0.05659656 | -0.002014539 | 0.428536 | 0.05399404 | -0.0032068 | 0.7137553 | 0.05580144 | -0.001109781
[5 empty] | 0.04945076 | 0.05532979 | -0.001361006 |  | 0.1870352 | 0.05736138 | -0.001983952 | 0.429583 | 0.05472369 | -0.003180274 | 0.7152961 | 0.05655551 | -0.001118114
[5 empty] | 0.04955744 | 0.05606752 | -0.001359374 |  | 0.187144 | 0.0581262 | -0.001983952 | 0.4306825 | 0.05545334 | -0.003180274 | 0.7164375 | 0.05730959 | -0.001118114
[5 empty] | 0.04961413 | 0.05680525 | -0.001360054 |  | 0.1876509 | 0.05889102 | -0.001983952 | 0.4316602 | 0.05618299 | -0.003180274 | 0.7172746 | 0.05806366 | -0.001118114
[5 empty] | 0.04976688 | 0.05754298 | -0.001360734 |  | 0.1875828 | 0.05965583 | -0.001983952 | 0.4329818 | 0.05691264 | -0.003180274 | 0.7188719 | 0.05881773 | -0.001118114
[5 empty] | 0.04977909 | 0.05828071 | -0.001373052 |  | 0.1877946 | 0.06042065 | -0.001953902 | 0.4338314 | 0.05764229 | -0.003127512 | 0.7206507 | 0.05957181 | -0.001137434
[5 empty] | 0.04985265 | 0.05901844 | -0.001373052 |  | 0.1881921 | 0.06118547 | -0.001953902 | 0.4349085 | 0.05837194 | -0.003127512 | 0.721446 | 0.06032588 | -0.001137434
[5 empty] | 0.05001577 | 0.05975617 | -0.001373601 |  | 0.188228 | 0.06195029 | -0.001953902 | 0.4360385 | 0.05910159 | -0.003127512 | 0.7227132 | 0.06107995 | -0.001137434
[5 empty] | 0.05007994 | 0.0604939 | -0.001371954 |  | 0.1884976 | 0.06271511 | -0.001953902 | 0.4370453 | 0.05983124 | -0.003127512 | 0.724162 | 0.06183403 | -0.001137434
[5 empty] | 0.05014288 | 0.06123163 | -0.001387263 |  | 0.1884293 | 0.06347993 | -0.001927688 | 0.4384578 | 0.06056088 | -0.003044756 | 0.7255983 | 0.0625881 | -0.001162737
[5 empty] | 0.05019762 | 0.06196936 | -0.001387957 |  | 0.1886192 | 0.06424474 | -0.001927688 | 0.4389226 | 0.06129053 | -0.003044756 | 0.7273153 | 0.06334218 | -0.001162737
[5 empty] | 0.05029328 | 0.06270709 | -0.00138754 |  | 0.1890919 | 0.06500956 | -0.001927688 | 0.4405008 | 0.06202018 | -0.003044756 | 0.729314 | 0.06409625 | -0.001162737
[5 empty] | 0.05035275 | 0.06344482 | -0.001388373 |  | 0.1892508 | 0.06577438 | -0.001897397 | 0.4417789 | 0.06274983 | -0.003044756 | 0.7306162 | 0.06485032 | -0.001162737
[5 empty] | 0.05037596 | 0.06418255 | -0.001402906 |  | 0.1893584 | 0.0665392 | -0.001897397 | 0.4423408 | 0.06347948 | -0.002935236 | 0.7308268 | 0.0656044 | -0.001194515
[5 empty] | 0.05045433 | 0.06492028 | -0.001403186 |  | 0.1893431 | 0.06730402 | -0.001897397 | 0.4431912 | 0.06420913 | -0.002935236 | 0.7318078 | 0.06635847 | -0.001194515
[5 empty] | 0.05052464 | 0.06565801 | -0.001402765 |  | 0.1894205 | 0.06806884 | -0.001897397 | 0.4446884 | 0.06493878 | -0.002935236 | 0.7343491 | 0.06711254 | -0.001194515
[5 empty] | 0.05058692 | 0.06639574 | -0.001420794 |  | 0.1896627 | 0.06883365 | -0.001897397 | 0.4453471 | 0.06566843 | -0.002935236 | 0.7349119 | 0.06786662 | -0.001194515
[5 empty] | 0.0507188 | 0.06713347 | -0.001420936 |  | 0.1898305 | 0.06959847 | -0.001869402 | 0.4467135 | 0.06639808 | -0.002810418 | 0.7354606 | 0.06862069 | -0.001233085
[5 empty] | 0.05079335 | 0.0678712 | -0.001420936 |  | 0.1900199 | 0.07036329 | -0.001869402 | 0.4474172 | 0.06712773 | -0.002810418 | 0.73718 | 0.06937476 | -0.001233085
[5 empty] | 0.05078214 | 0.06860893 | -0.001422073 |  | 0.1899672 | 0.07112811 | -0.001869402 | 0.4485918 | 0.06785738 | -0.002810418 | 0.7386907 | 0.07012884 | -0.001233085
[5 empty] | 0.05086193 | 0.06934666 | -0.001420794 |  | 0.1901766 | 0.07189293 | -0.001869402 | 0.4494603 | 0.06858703 | -0.002810418 | 0.7391015 | 0.07088291 | -0.001233085
[5 empty] | 0.05091964 | 0.0700844 | -0.001441234 |  | 0.1904083 | 0.07265775 | -0.001842514 | 0.4509817 | 0.06931667 | -0.002670767 | 0.7403899 | 0.07163698 | -0.00127479
[5 empty] | 0.05108291 | 0.07082213 | -0.001441954 |  | 0.1905423 | 0.07342257 | -0.001842514 | 0.4514154 | 0.07004632 | -0.002670767 | 0.7416667 | 0.07239106 | -0.00127479
[5 empty] | 0.05113198 | 0.07155986 | -0.001439938 |  | 0.1906269 | 0.07418738 | -0.001842514 | 0.4527435 | 0.07077597 | -0.002670767 | 0.7439248 | 0.07314513 | -0.00127479
[5 empty] | 0.05116607 | 0.07229759 | -0.00144109 |  | 0.1906862 | 0.0749522 | -0.001842514 | 0.4531606 | 0.07150562 | -0.002519326 | 0.7450799 | 0.0738992 | -0.00127479
[5 empty] | 0.05125625 | 0.07303532 | -0.001461067 |  | 0.1907927 | 0.07571702 | -0.001813963 | 0.4540519 | 0.07223527 | -0.002519326 | 0.7460242 | 0.07465328 | -0.001319357
[5 empty] | 0.05122479 | 0.07377305 | -0.001462237 |  | 0.1911634 | 0.07648184 | -0.001813963 | 0.455238 | 0.07296492 | -0.002519326 | 0.7475541 | 0.07540735 | -0.001319357
[5 empty] | 0.05133496 | 0.07451078 | -0.001463114 |  | 0.1913169 | 0.07724666 | -0.001813963 | 0.4564174 | 0.07369457 | -0.002519326 | 0.7473772 | 0.07616143 | -0.001319357
[5 empty] | 0.05138754 | 0.07524851 | -0.001461213 |  | 0.1911323 | 0.07801148 | -0.001813963 | 0.4574077 | 0.07442422 | -0.002519326 | 0.7488837 | 0.0769155 | -0.001319357
[5 empty] | 0.05146803 | 0.07598624 | -0.001481576 |  | 0.191599 | 0.07877629 | -0.00178757 | 0.4580256 | 0.07515387 | -0.002369594 | 0.7495797 | 0.07766957 | -0.001364891
[5 empty] | 0.0515194 | 0.07672397 | -0.00148291 |  | 0.1916072 | 0.07954111 | -0.00178757 | 0.4588783 | 0.07588352 | -0.002369594 | 0.7505636 | 0.07842365 | -0.001364891
[5 empty] | 0.05161308 | 0.0774617 | -0.001481725 |  | 0.1916398 | 0.08030593 | -0.00178757 | 0.4603326 | 0.07661317 | -0.002369594 | 0.7520369 | 0.07917772 | -0.001364891
[5 empty] | 0.05159901 | 0.07819943 | -0.001480688 |  | 0.1917211 | 0.08107075 | -0.00178757 | 0.4612308 | 0.07734282 | -0.002369594 | 0.753299 | 0.07993179 | -0.001364891
[5 empty] | 0.05165589 | 0.07893716 | -0.001501585 |  | 0.1919481 | 0.08183557 | -0.00175882 | 0.4615705 | 0.07807247 | -0.002217261 | 0.7544499 | 0.08068587 | -0.00140999
[5 empty] | 0.05176245 | 0.07967489 | -0.001500535 |  | 0.1921761 | 0.08260039 | -0.00175882 | 0.4624516 | 0.07880211 | -0.002217261 | 0.7548861 | 0.08143994 | -0.00140999
[5 empty] | 0.05178979 | 0.08041262 | -0.001499935 |  | 0.1923327 | 0.0833652 | -0.00175882 | 0.463631 | 0.07953176 | -0.002217261 | 0.7569199 | 0.08219401 | -0.00140999
[5 empty] | 0.05185971 | 0.08115035 | -0.001501135 |  | 0.1922241 | 0.08413002 | -0.00175882 | 0.4638815 | 0.08026141 | -0.002217261 | 0.7569301 | 0.08294809 | -0.00140999
[5 empty] | 0.05191491 | 0.08188808 | -0.001519729 |  | 0.1925288 | 0.08489484 | -0.001728484 | 0.4649829 | 0.08099106 | -0.002073898 | 0.7584396 | 0.08370216 | -0.001453689
[5 empty] | 0.05200568 | 0.08262581 | -0.001520489 |  | 0.1927626 | 0.08565966 | -0.001728484 | 0.4664459 | 0.08172071 | -0.002073898 | 0.7587281 | 0.08445623 | -0.001453689
[5 empty] | 0.05203864 | 0.08336354 | -0.001519121 |  | 0.1928043 | 0.08642448 | -0.001728484 | 0.4664834 | 0.08245036 | -0.002073898 | 0.7604186 | 0.08521031 | -0.001453689
[5 empty] | 0.05205688 | 0.08410127 | -0.001520792 |  | 0.1930179 | 0.0871893 | -0.001728484 | 0.4676216 | 0.08318001 | -0.002073898 | 0.7613918 | 0.08596438 | -0.001453689
[5 empty] | 0.05216122 | 0.084839 | -0.001537673 |  | 0.1930639 | 0.08795411 | -0.00169847 | 0.4689991 | 0.08390966 | -0.001936845 | 0.7624554 | 0.08671845 | -0.001493427
[5 empty] | 0.05214287 | 0.08557674 | -0.001536443 |  | 0.1930393 | 0.08871893 | -0.00169847 | 0.4691926 | 0.08463931 | -0.001936845 | 0.7631033 | 0.08747253 | -0.001493427
[5 empty] | 0.05221075 | 0.08631447 | -0.001536289 |  | 0.1933335 | 0.08948375 | -0.00169847 | 0.4701814 | 0.08536896 | -0.001936845 | 0.764247 | 0.0882266 | -0.001493427
[5 empty] | 0.05227125 | 0.0870522 | -0.00153675 |  | 0.1936308 | 0.09024857 | -0.00169847 | 0.4710995 | 0.08609861 | -0.001936845 | 0.7654819 | 0.08898068 | -0.001493427
[5 empty] | 0.05233882 | 0.08778993 | -0.001555785 |  | 0.1935904 | 0.09101339 | -0.001668372 | 0.4712627 | 0.08682826 | -0.001820733 | 0.7654878 | 0.08973475 | -0.00152958
[5 empty] | 0.05239907 | 0.08852766 | -0.001555474 |  | 0.193748 | 0.09177821 | -0.001668372 | 0.4723486 | 0.08755791 | -0.001820733 | 0.7678202 | 0.09048882 | -0.00152958
[5 empty] | 0.05239412 | 0.08926539 | -0.001554697 |  | 0.1937628 | 0.09254302 | -0.001668372 | 0.472865 | 0.08828755 | -0.001820733 | 0.7679059 | 0.0912429 | -0.00152958
[5 empty] | 0.05251208 | 0.09000312 | -0.001554852 |  | 0.1940496 | 0.09330784 | -0.001638283 | 0.4739328 | 0.0890172 | -0.001820733 | 0.7689983 | 0.09199697 | -0.00152958
[5 empty] | 0.0525649 | 0.09074085 | -0.001568653 |  | 0.194365 | 0.09407266 | -0.001638283 | 0.4744296 | 0.08974685 | -0.001720464 | 0.7691633 | 0.09275104 | -0.001559261
[5 empty] | 0.05260321 | 0.09147858 | -0.001568182 |  | 0.1944647 | 0.09483748 | -0.001638283 | 0.4755415 | 0.0904765 | -0.001720464 | 0.7710515 | 0.09350512 | -0.001559261
[5 empty] | 0.05267053 | 0.09221631 | -0.001567398 |  | 0.1945931 | 0.0956023 | -0.001638283 | 0.4762062 | 0.09120615 | -0.001720464 | 0.7706846 | 0.09425919 | -0.001559261
[5 empty] | 0.0527597 | 0.09295404 | -0.00156928 |  | 0.1947749 | 0.09636712 | -0.001638283 | 0.4768608 | 0.0919358 | -0.001720464 | 0.7730652 | 0.09501326 | -0.001559261
[5 empty] | 0.05274002 | 0.09369177 | -0.001581599 |  | 0.1949615 | 0.09713194 | -0.001604902 | 0.4775681 | 0.09266545 | -0.001648856 | 0.7729833 | 0.09576734 | -0.001580099
[5 empty] | 0.0528294 | 0.0944295 | -0.001583181 |  | 0.1950549 | 0.09789675 | -0.001604902 | 0.4782025 | 0.0933951 | -0.001648856 | 0.7745279 | 0.09652141 | -0.001580099
[5 empty] | 0.05291896 | 0.09516723 | -0.001582232 |  | 0.1952021 | 0.09866157 | -0.001604902 | 0.4791411 | 0.09412475 | -0.001648856 | 0.7747319 | 0.09727548 | -0.001580099
[5 empty] | 0.05292864 | 0.09590496 | -0.001591213 |  | 0.1954984 | 0.09942639 | -0.001604902 | 0.4798181 | 0.0948544 | -0.001648856 | 0.7759504 | 0.09802956 | -0.001580099
[5 empty] | 0.05298946 | 0.09664269 | -0.001592646 |  | 0.195894 | 0.1001912 | -0.001570684 | 0.4806739 | 0.09558405 | -0.001605168 | 0.7758259 | 0.09878363 | -0.001593694
[5 empty] | 0.05298488 | 0.09738042 | -0.001591213 |  | 0.1957991 | 0.100956 | -0.001570684 | 0.4813934 | 0.0963137 | -0.001605168 | 0.777436 | 0.0995377 | -0.001593694
[5 empty] | 0.05304614 | 0.09811815 | -0.001593123 |  | 0.1960985 | 0.1017208 | -0.001570684 | 0.4820394 | 0.09704334 | -0.001605168 | 0.77801 | 0.1002918 | -0.001593694
[5 empty] | 0.0531369 | 0.09885588 | -0.001591373 |  | 0.1963744 | 0.1024857 | -0.001570684 | 0.4822958 | 0.09777299 | -0.001605168 | 0.7779571 | 0.1010459 | -0.001593694
[5 empty] | 0.05319878 | 0.09959361 | -0.001596726 |  | 0.1964294 | 0.1032505 | -0.001536112 | 0.4830529 | 0.09850264 | -0.00159266 | 0.7793344 | 0.1017999 | -0.001598275
[5 empty] | 0.05329027 | 0.1003313 | -0.001597045 |  | 0.1968553 | 0.1040153 | -0.001536112 | 0.4833009 | 0.09923229 | -0.00159266 | 0.7794682 | 0.102554 | -0.001598275
[5 empty] | 0.05327238 | 0.1010691 | -0.001596247 |  | 0.1969121 | 0.1047801 | -0.001536112 | 0.4839893 | 0.09996194 | -0.00159266 | 0.7815557 | 0.1033081 | -0.001598275
[5 empty] | 0.0533207 | 0.1018068 | -0.001596726 |  | 0.1972167 | 0.1055449 | -0.001536112 | 0.4843578 | 0.1006916 | -0.00159266 | 0.7824041 | 0.1040621 | -0.001598275
[5 empty] | 0.05336943 | 0.1025445 | -0.001598166 |  | 0.1972255 | 0.1063098 | -0.001498488 | 0.4851675 | 0.1014212 | -0.001583605 | 0.7820106 | 0.1048162 | -0.001594789
[5 empty] | 0.05347729 | 0.1032823 | -0.001599445 |  | 0.1978044 | 0.1070746 | -0.001498488 | 0.4859746 | 0.1021509 | -0.001583605 | 0.7831613 | 0.1055703 | -0.001594789
[5 empty] | 0.05354878 | 0.10402 | -0.001599925 |  | 0.1976911 | 0.1078394 | -0.001498488 | 0.4864608 | 0.1028805 | -0.001583605 | 0.7838956 | 0.1063244 | -0.001594789
[5 empty] | 0.05356866 | 0.1047577 | -0.001598696 |  | 0.1978757 | 0.1086042 | -0.001498488 | 0.4877718 | 0.1036102 | -0.001583605 | 0.783902 | 0.1070784 | -0.001594789
[5 empty] | 0.05363974 | 0.1054955 | -0.001599495 |  | 0.1984086 | 0.109369 | -0.00146414 | 0.487933 | 0.1043398 | -0.001574924 | 0.7861808 | 0.1078325 | -0.001586335
[5 empty] | 0.05369592 | 0.1062332 | -0.001600295 |  | 0.1983717 | 0.1101338 | -0.00146414 | 0.4887283 | 0.1050695 | -0.001574924 | 0.7855573 | 0.1085866 | -0.001586335
[5 empty] | 0.05375925 | 0.1069709 | -0.001598376 |  | 0.1987082 | 0.1108987 | -0.00146414 | 0.4888176 | 0.1057991 | -0.001574924 | 0.7863791 | 0.1093407 | -0.001586335
[5 empty] | 0.05380027 | 0.1077086 | -0.001599175 |  | 0.1987224 | 0.1116635 | -0.00146414 | 0.4898618 | 0.1065288 | -0.001574924 | 0.7875079 | 0.1100947 | -0.001586335
[5 empty] | 0.05387056 | 0.1084464 | -0.001593707 |  | 0.1990858 | 0.1124283 | -0.001427089 | 0.490263 | 0.1072584 | -0.001568038 | 0.788114 | 0.1108488 | -0.001570823
[5 empty] | 0.05390374 | 0.1091841 | -0.001593388 |  | 0.1991761 | 0.1131931 | -0.001427089 | 0.4907883 | 0.1079881 | -0.001568038 | 0.7894425 | 0.1116029 | -0.001570823
[5 empty] | 0.05402532 | 0.1099218 | -0.001594664 |  | 0.1993669 | 0.1139579 | -0.001427089 | 0.4913737 | 0.1087177 | -0.001568038 | 0.7901436 | 0.112357 | -0.001570823
[5 empty] | 0.05408025 | 0.1106596 | -0.001593548 |  | 0.1997084 | 0.1147228 | -0.001427089 | 0.4918269 | 0.1094474 | -0.001568038 | 0.7910479 | 0.113111 | -0.001570823
[5 empty] | 0.05414236 | 0.1113973 | -0.001589317 |  | 0.199951 | 0.1154876 | -0.001390279 | 0.49234 | 0.110177 | -0.001561378 | 0.7909069 | 0.1138651 | -0.001551842
[5 empty] | 0.05410062 | 0.112135 | -0.001590112 |  | 0.2003196 | 0.1162524 | -0.001390279 | 0.4927846 | 0.1109067 | -0.001561378 | 0.7914889 | 0.1146192 | -0.001551842
[5 empty] | 0.05414743 | 0.1128728 | -0.001589794 |  | 0.2003389 | 0.1170172 | -0.001390279 | 0.4934179 | 0.1116363 | -0.001561378 | 0.7917529 | 0.1153732 | -0.001551842
[5 empty] | 0.05423107 | 0.1136105 | -0.001583016 |  | 0.2008097 | 0.117782 | -0.001390279 | 0.4943046 | 0.112366 | -0.001561378 | 0.7927412 | 0.1161273 | -0.001551842
[5 empty] | 0.05430712 | 0.1143482 | -0.001583649 |  | 0.2006799 | 0.1185468 | -0.001350276 | 0.4953809 | 0.1130956 | -0.001553716 | 0.7941419 | 0.1168814 | -0.001526081
[5 empty] | 0.05433843 | 0.115086 | -0.001583016 |  | 0.2012281 | 0.1193117 | -0.001350276 | 0.4958082 | 0.1138253 | -0.001553716 | 0.793763 | 0.1176355 | -0.001526081
[5 empty] | 0.05444379 | 0.1158237 | -0.001583016 |  | 0.201426 | 0.1200765 | -0.001350276 | 0.4957787 | 0.1145549 | -0.001553716 | 0.7953624 | 0.1183895 | -0.001526081
[5 empty] | 0.05445978 | 0.1165614 | -0.001582858 |  | 0.2017002 | 0.1208413 | -0.001350276 | 0.4963253 | 0.1152846 | -0.001553716 | 0.7951799 | 0.1191436 | -0.001526081
[5 empty] | 0.05452014 | 0.1172991 | -0.00157611 |  | 0.2018998 | 0.1216061 | -0.001312427 | 0.497514 | 0.1160142 | -0.001546318 | 0.7957229 | 0.1198977 | -0.001494644
[5 empty] | 0.05452071 | 0.1180369 | -0.001576267 |  | 0.2018735 | 0.1223709 | -0.001312427 | 0.4973392 | 0.1167439 | -0.001546318 | 0.7973065 | 0.1206518 | -0.001494644
[5 empty] | 0.05464021 | 0.1187746 | -0.001575164 |  | 0.2022762 | 0.1231358 | -0.001312427 | 0.4976766 | 0.1174735 | -0.001546318 | 0.7975236 | 0.1214058 | -0.001494644
[5 empty] | 0.05464027 | 0.1195123 | -0.001576582 |  | 0.2025791 | 0.1239006 | -0.001312427 | 0.4991112 | 0.1182032 | -0.001546318 | 0.7982579 | 0.1221599 | -0.001494644
[5 empty] | 0.05469973 | 0.1202501 | -0.001565489 |  | 0.2027062 | 0.1246654 | -0.001273074 | 0.4995036 | 0.1189328 | -0.001542277 | 0.7982521 | 0.122914 | -0.001461062
[5 empty] | 0.05474404 | 0.1209878 | -0.001563143 |  | 0.203011 | 0.1254302 | -0.001273074 | 0.4993709 | 0.1196625 | -0.001542277 | 0.7992883 | 0.1236681 | -0.001461062
[5 empty] | 0.05479559 | 0.1217255 | -0.001563456 |  | 0.2030889 | 0.126195 | -0.001273074 | 0.5005319 | 0.1203921 | -0.001542277 | 0.7998985 | 0.1244221 | -0.001461062
[5 empty] | 0.05483943 | 0.1224633 | -0.001564707 |  | 0.203522 | 0.1269599 | -0.001273074 | 0.501103 | 0.1211218 | -0.001542277 | 0.8003969 | 0.1251762 | -0.001461062
[5 empty] | 0.05493541 | 0.123201 | -0.001552638 |  | 0.2034493 | 0.1277247 | -0.001233172 | 0.5017337 | 0.1218514 | -0.001536966 | 0.8012038 | 0.1259303 | -0.001420275
[5 empty] | 0.05500876 | 0.1239387 | -0.00155388 |  | 0.2037574 | 0.1284895 | -0.001233172 | 0.5017074 | 0.1225811 | -0.001536966 | 0.8023194 | 0.1266844 | -0.001420275
[5 empty] | 0.05501448 | 0.1246765 | -0.001553725 |  | 0.2039649 | 0.1292543 | -0.001233172 | 0.5019354 | 0.1233107 | -0.001536966 | 0.8025868 | 0.1274384 | -0.001420275
[5 empty] | 0.05513237 | 0.1254142 | -0.001553415 |  | 0.2043765 | 0.1300191 | -0.001233172 | 0.5032013 | 0.1240404 | -0.001536966 | 0.8025308 | 0.1281925 | -0.001420275
[5 empty] | 0.05516759 | 0.1261519 | -0.001539308 |  | 0.2046621 | 0.1307839 | -0.001192853 | 0.5031563 | 0.12477 | -0.00153087 | 0.8033096 | 0.1289466 | -0.001374533
[5 empty] | 0.05516503 | 0.1268896 | -0.001540694 |  | 0.2047703 | 0.1315488 | -0.001192853 | 0.503562 | 0.1254997 | -0.00153087 | 0.8043973 | 0.1297006 | -0.001374533
[5 empty] | 0.05524479 | 0.1276274 | -0.00154054 |  | 0.2050574 | 0.1323136 | -0.001192853 | 0.5041577 | 0.1262293 | -0.00153087 | 0.8054781 | 0.1304547 | -0.001374533
[5 empty] | 0.0553394 | 0.1283651 | -0.001539001 |  | 0.2050649 | 0.1330784 | -0.001192853 | 0.5044856 | 0.126959 | -0.00153087 | 0.8061297 | 0.1312088 | -0.001374533
[5 empty] | 0.05530596 | 0.1291028 | -0.001523685 |  | 0.2056089 | 0.1338432 | -0.001153728 | 0.5048725 | 0.1276886 | -0.001528439 | 0.8050846 | 0.1319629 | -0.001324792
[5 empty] | 0.0553625 | 0.1298406 | -0.001524294 |  | 0.2056942 | 0.134608 | -0.001153728 | 0.5058427 | 0.1284183 | -0.001528439 | 0.8057199 | 0.1327169 | -0.001324792
[5 empty] | 0.05545648 | 0.1305783 | -0.001524751 |  | 0.2057289 | 0.1353729 | -0.001153728 | 0.5062169 | 0.1291479 | -0.001528439 | 0.806136 | 0.133471 | -0.001324792
[5 empty] | 0.05544476 | 0.131316 | -0.001522771 |  | 0.2060968 | 0.1361377 | -0.001153728 | 0.50665 | 0.1298776 | -0.001528439 | 0.8081295 | 0.1342251 | -0.001324792
[5 empty] | 0.05555339 | 0.1320538 | -0.00150734 |  | 0.2062351 | 0.1369025 | -0.001110844 | 0.5069452 | 0.1306072 | -0.001525392 | 0.8073662 | 0.1349792 | -0.001270488
[5 empty] | 0.0556015 | 0.1327915 | -0.001506135 |  | 0.2067588 | 0.1376673 | -0.001110844 | 0.5067734 | 0.1313369 | -0.001525392 | 0.8089213 | 0.1357332 | -0.001270488
[5 empty] | 0.0555663 | 0.1335292 | -0.00150734 |  | 0.2066931 | 0.1384321 | -0.001110844 | 0.5077117 | 0.1320665 | -0.001525392 | 0.8097278 | 0.1364873 | -0.001270488
[5 empty] | 0.05567432 | 0.1342669 | -0.001506587 |  | 0.2071161 | 0.1391969 | -0.001110844 | 0.5083148 | 0.1327962 | -0.001525392 | 0.809255 | 0.1372414 | -0.001270488
[5 empty] | 0.05566121 | 0.1350047 | -0.001485974 |  | 0.2074886 | 0.1399618 | -0.001070337 | 0.5080552 | 0.1335258 | -0.001522052 | 0.8094084 | 0.1379955 | -0.00121383
[5 empty] | 0.05575369 | 0.1357424 | -0.001485974 |  | 0.2077849 | 0.1407266 | -0.001070337 | 0.5092368 | 0.1342555 | -0.001522052 | 0.8105066 | 0.1387495 | -0.00121383
[5 empty] | 0.05575516 | 0.1364801 | -0.001486272 |  | 0.2077727 | 0.1414914 | -0.001070337 | 0.509028 | 0.1349851 | -0.001522052 | 0.8110662 | 0.1395036 | -0.00121383
[5 empty] | 0.05586994 | 0.1372179 | -0.00148642 |  | 0.2081478 | 0.1422562 | -0.001070337 | 0.5092069 | 0.1357148 | -0.001522052 | 0.8112984 | 0.1402577 | -0.00121383
[5 empty] | 0.0559012 | 0.1379556 | -0.001467252 |  | 0.2083173 | 0.143021 | -0.00102778 | 0.5101698 | 0.1364444 | -0.001520708 | 0.8115211 | 0.1410117 | -0.001150276
[5 empty] | 0.05597011 | 0.1386933 | -0.001466519 |  | 0.2084874 | 0.1437859 | -0.00102778 | 0.5103997 | 0.1371741 | -0.001520708 | 0.8122653 | 0.1417658 | -0.001150276
[5 empty] | 0.05599328 | 0.1394311 | -0.001467252 |  | 0.2090203 | 0.1445507 | -0.00102778 | 0.510886 | 0.1379037 | -0.001520708 | 0.8117255 | 0.1425199 | -0.001150276
[5 empty] | 0.05604655 | 0.1401688 | -0.001467692 |  | 0.2092178 | 0.1453155 | -0.00102778 | 0.5114969 | 0.1386333 | -0.001520708 | 0.8136195 | 0.143274 | -0.001150276
[5 empty] | 0.05614517 | 0.1409065 | -0.001443968 |  | 0.2092863 | 0.1460803 | -0.0009841492 | 0.511439 | 0.139363 | -0.001518331 | 0.8133787 | 0.144028 | -0.001084603
[5 empty] | 0.05617518 | 0.1416443 | -0.001444401 |  | 0.2097444 | 0.1468451 | -0.0009841492 | 0.511439 | 0.1400926 | -0.001518331 | 0.8142974 | 0.1447821 | -0.001084603
[5 empty] | 0.05615929 | 0.142382 | -0.001442669 |  | 0.2100478 | 0.1476099 | -0.0009841492 | 0.5122248 | 0.1408223 | -0.001518331 | 0.8138235 | 0.1455362 | -0.001084603
[5 empty] | 0.05621159 | 0.1431197 | -0.001443679 |  | 0.2100139 | 0.1483748 | -0.0009841492 | 0.5123408 | 0.1415519 | -0.00151645 | 0.8138711 | 0.1462903 | -0.001084603
[5 empty] | 0.05621795 | 0.1438574 | -0.001421852 |  | 0.2103707 | 0.1491396 | -0.0009407575 | 0.5129783 | 0.1422816 | -0.00151645 | 0.8151856 | 0.1470443 | -0.001014361
[5 empty] | 0.05632308 | 0.1445952 | -0.001420857 |  | 0.210572 | 0.1499044 | -0.0009407575 | 0.5130114 | 0.1430112 | -0.00151645 | 0.8148931 | 0.1477984 | -0.001014361
[5 empty] | 0.05635178 | 0.1453329 | -0.001421426 |  | 0.2106696 | 0.1506692 | -0.0009407575 | 0.5131685 | 0.1437409 | -0.00151645 | 0.8150158 | 0.1485525 | -0.001014361
[5 empty] | 0.05642366 | 0.1460706 | -0.001404047 |  | 0.2113103 | 0.151434 | -0.0009081549 | 0.5135894 | 0.1444705 | -0.001516568 | 0.8158685 | 0.1493066 | -0.0009578631
[5 empty] | 0.05646182 | 0.1468084 | -0.001403485 |  | 0.2113886 | 0.1521989 | -0.0009081549 | 0.5140539 | 0.1452002 | -0.001516568 | 0.8156553 | 0.1500606 | -0.0009578631