## 1
Общество с ограниченной ответственностью "Инженерная геология" (ООО "ИнжГео") | [10 empty] | Общество с ограниченной ответственностью "Инженерная геология" (ООО "ИнжГео")
Юр. адрес: 117279, г. Москва, ул. Миклухо-Маклая, 36 а, этаж 5, пом. XXIII к. 76-84 | [10 empty] | Юр. адрес: 117279, г. Москва, ул. Миклухо-Маклая, 36 а, этаж 5, пом. XXIII к. 76-84 | [8 empty] | нагр |  |  | X0 | Y0 | R |  | нагр |  |  |  | X0 | Y0 | R | нагр |  |  |  | X0 | Y0 | R |  | нагр |  |  |  | X0 | Y0 | R
Телефон/факс +7 (495) 132-30-00, Адрес электронной почты inbox@inj-geo.ru | [10 empty] | Телефон/факс +7 (495) 132-30-00, Адрес электронной почты inbox@inj-geo.ru | [12 empty] | 0 | [7 empty] | 0 | [6 empty] | 0 | [7 empty] | 0
[20 empty] | девиатор | [6 empty] | девиатор | [6 empty] | девиатор | [7 empty] | девиатор
Испытательная лаборатория ООО «ИнжГео» | [10 empty] | Испытательная лаборатория ООО «ИнжГео» | [8 empty] | x0 | Угол | X | Y |  |  |  | x0 |  | Угол | X | Y |  |  | x0 |  | Угол | X | Y |  |  |  | x0 |  | Угол | X | Y
Адрес места осуществления деятельности лаборатории: г. Москва, просп. Вернадского, д. 51, стр. 1 | [10 empty] | Адрес места осуществления деятельности лаборатории: г. Москва, просп. Вернадского, д. 51, стр. 1 | [9 empty] | 0 | [7 empty] | 0 | [6 empty] | 0 | [7 empty] | 0
Телефон +7(910)4557682, E-mail: slg85@mail.ru | [10 empty] | Телефон +7(910)4557682, E-mail: slg85@mail.ru | [9 empty] | 5 | [7 empty] | 5 | [6 empty] | 5 | [7 empty] | 5
[21 empty] | 10 | [7 empty] | 10 | [6 empty] | 10 | [7 empty] | 10
Протокол испытаний № 13-63/40 от 08-12-2022 | [20 empty] | 15 | [7 empty] | 15 | [6 empty] | 15 | [7 empty] | 15
Наименование и адрес заказчика: ООО Регионстрой | [20 empty] | 20 | [7 empty] | 20 | [6 empty] | 20 | [7 empty] | 20
Наименование объекта: Переход трубопровода через р. Енисей | [20 empty] | 25 | [7 empty] | 25 | [6 empty] | 25 | [7 empty] | 25
Наименование используемого метода/методики: ГОСТ 12248.4-2020 | [20 empty] | 30 | [7 empty] | 30 | [6 empty] | 30 | [7 empty] | 30
Условия проведения испытания: температура окружающей среды (18 - 25)0С, влажность воздуха (40 - 75)% | [20 empty] | 35 | [7 empty] | 35 | [6 empty] | 35 | [7 empty] | 35
Дата получение объекта подлежащего испытаниям: 11-11-2022 | [20 empty] | 40 | [7 empty] | 40 | [6 empty] | 40 | [7 empty] | 40
Дата испытания: 25.10.2022-19.11.2040 | [20 empty] | 45 | [7 empty] | 45 | [6 empty] | 45 | [7 empty] | 45
Испытание грунтов методом трехосного сжатия | [10 empty] | Испытание грунтов методом трехосного сжатия | [9 empty] | 50 | [7 empty] | 50 | [6 empty] | 50 | [7 empty] | 50
Лабораторный номер: |  | 1075 | [5 empty] | We, % = | 0.538958387 |  | Лабораторный номер: | [6 empty] | We, % = |  |  | 55 | [7 empty] | 55 | [6 empty] | 55 | [7 empty] | 55
Номер скважины: |  | BH-007 | [5 empty] | ρ, г/см3 = | 1.9 |  | Номер скважины: | [6 empty] | ρ, г/см3 = |  |  | 60 | [7 empty] | 60 | [6 empty] | 60 | [7 empty] | 60
Глубина отбора, м: |  | 1 | [5 empty] | ρs, г/см3 = | 2.72 |  | Глубина отбора, м: | [6 empty] | ρs, г/см3 = |  |  | 65 | [7 empty] | 65 | [6 empty] | 65 | [7 empty] | 65
Наименование грунта: |  | Суглинок, после оттаивания текучий, легкий песчанистый | [5 empty] | e, д.е. = | 1.1 |  | Наименование грунта: | [6 empty] | e, д.е. = |  |  | 70 | [7 empty] | 70 | [6 empty] | 70 | [7 empty] | 70
Схема проведения опыта: |  | КД | [5 empty] | IL, д.е. = | 2.651 |  | Схема проведения опыта: | [6 empty] | IL, д.е. = |  |  | 75 | [7 empty] | 75 | [6 empty] | 75 | [7 empty] | 75
Результаты испытаний | [10 empty] | Результаты испытаний | [9 empty] | 80 | [7 empty] | 80 | [6 empty] | 80 | [7 empty] | 80
[21 empty] | 85 | [7 empty] | 85 | [6 empty] | 85 | [7 empty] | 85
[21 empty] | 90 | [7 empty] | 90 | [6 empty] | 90 | [7 empty] | 90
[21 empty] | 95 | [7 empty] | 95 | [6 empty] | 95 | [7 empty] | 95
[21 empty] | 100 | [7 empty] | 100 | [6 empty] | 100 | [7 empty] | 100
[21 empty] | 105 | [7 empty] | 105 | [6 empty] | 105 | [7 empty] | 105
[21 empty] | 110 | [7 empty] | 110 | [6 empty] | 110 | [7 empty] | 110
[21 empty] | 115 | [7 empty] | 115 | [6 empty] | 115 | [7 empty] | 115
[21 empty] | 120 | [7 empty] | 120 | [6 empty] | 120 | [7 empty] | 120
[21 empty] | 125 | [7 empty] | 125 | [6 empty] | 125 | [7 empty] | 125
[21 empty] | 130 | [7 empty] | 130 | [6 empty] | 130 | [7 empty] | 130
[21 empty] | 135 | [7 empty] | 135 | [6 empty] | 135 | [7 empty] | 135
[21 empty] | 140 | [7 empty] | 140 | [6 empty] | 140 | [7 empty] | 140
[21 empty] | 145 | [7 empty] | 145 | [6 empty] | 145 | [7 empty] | 145
[21 empty] | 150 | [7 empty] | 150 | [6 empty] | 150 | [7 empty] | 150
[21 empty] | 155 | [7 empty] | 155 | [6 empty] | 155 | [7 empty] | 155
[21 empty] | 160 | [7 empty] | 160 | [6 empty] | 160 | [7 empty] | 160
[21 empty] | 165 | [7 empty] | 165 | [6 empty] | 165 | [7 empty] | 165
[21 empty] | 170 | [7 empty] | 170 | [6 empty] | 170 | [7 empty] | 170
[21 empty] | 175 | [7 empty] | 175 | [6 empty] | 175 | [7 empty] | 175
[21 empty] | 180 | [7 empty] | 180 | [6 empty] | 180 | [7 empty] | 180
[13 empty] | Давление в камере, Мпа σ3 | Вертикальная нагрузка, Мпа σ1 | Поровое давление, Мпа u
[13 empty] | 0.05 | 0.2716964 |  |  |  |  | 1 | [6 empty] | σ3,кПа | σ1,кПа | u, кПа |  |  |  | 4
[13 empty] | 0.15 | 0.692071 | [26 empty] | δ3, Мпа | δ1-δ3, МПа | δ1, МПа | δ1, КПа
[13 empty] | 0.25 | 1.112446 | [20 empty] | С, МПа:
φ, град:
E, Мпа
[26 empty] | x | 0
[26 empty] | y |  |  |  | С, кПа | φ,°
Эффективные значения угла внутреннего трения и удельного сцепления ϕ', С'
[13 empty] | ϕ', град. = | 38
[13 empty] | С', МПа = | 0.015
|  | K0, д.е. | 0.3843385 | Эффективное напряжение, Мпа: |  |  |  |  | 0.01921693
|  | Модуль деформации E0, МПа: |  | Точки нахождения модуля Е0, Мпа (полное напряжение): |  |  |  |  | 0.01921693 | 0.03074708
|  | Модуль деформации E50, МПа: |  | qmax Давление при разрушении образца, Мпа (девиатор): |  |  |  |  | 0.05476824
|  | Коэф. Поперечной деформации, ϑ: |  | 0,5 qmax, Мпа (девиатор): |  |  |  |  | 0.02738412
| Начальник исп. лаборатории: | [6 empty] | Семиколенова Л.Г. |  |  |  |  | Начальник исп. лаборатории: |  |  |  |  | Семиколенова Л.Г.
Лист 1 , всего листов 2 | [11 empty] | Лист 2 , всего листов 2
Частичное воспроизведение протокола испытаний без письменного разрешения ООО «ИнжГео» ЗАПРЕЩАЕТСЯ | [11 empty] | Частичное воспроизведение протокола испытаний без письменного разрешения ООО «ИнжГео» ЗАПРЕЩАЕТСЯ
E0 |  |  | E50 |  | Деформация |  |  |  | Первая прочность |  |  | Вторая прочность |  |  | Третья прочность
devE0 | epsE0 |  | dev50 | epsE50 | dev | eps | ev |  | dev1 | eps1 | ev1 | dev1 | eps1 | ev2 | dev1 | eps1 | ev3
0.01153016 | 0.0002400365 |  | 0.02738412 | 0.0007201096 | 0.01153016 | 0.0002400365 | 0.000825396 |  | 0 | 0 | 0.0007536747 | 0 | 0 | 0.0005859911 | 0 | 0 | 0.001124903
[5 empty] | 0.02738412 | 0.0007201096 | 0.0008256436 |  | 0.03 | 0.0006245446 | 0.0007536747 | 0.09 | 0.0005677678 | 0.0005859911 | 0.15 | 0.0006644091 | 0.001124903
Секущая модуля Е0 |  |  | Линия Q max |  | 0.02877385 | 0.001503168 | 0.0008256436 |  | 0.0676246 | 0.001464895 | 0.0007536747 | 0.218245 | 0.001467497 | 0.0005859911 | 0.325704 | 0.001526022 | 0.001124903
| 0 |  |  | 0 | 0.03005785 | 0.002254753 | -0.002574162 |  | 0.09663552 | 0.002197343 | -0.001145681 | 0.2710355 | 0.002159793 | -0.001636994 | 0.4312228 | 0.002412702 | -0.00275014
[5 empty] | 0.03120303 | 0.003006337 | -0.002571589 |  | 0.1108482 | 0.002914932 | -0.001145681 | 0.2824097 | 0.002934994 | -0.001636994 | 0.4463614 | 0.003052045 | -0.00275014
[5 empty] | 0.03220643 | 0.003757921 | -0.002572361 |  | 0.1150831 | 0.003662238 | -0.001145681 | 0.2917709 | 0.003668742 | -0.001636994 | 0.4628126 | 0.003815056 | -0.00275014
|  |  | Линия 0,5 Q max |  | 0.03314894 | 0.004509505 | -0.002574419 |  | 0.1189449 | 0.004394685 | -0.001145681 | 0.3006747 | 0.004402491 | -0.001636994 | 0.4774844 | 0.004578067 | -0.00275014
|  |  |  | 0 | 0.03400002 | 0.005261089 | -0.002566314 |  | 0.1223603 | 0.005127133 | -0.001357026 | 0.3081255 | 0.005136239 | -0.001681409 | 0.4916722 | 0.005341078 | -0.002656887
[5 empty] | 0.03481841 | 0.006012674 | -0.002567084 |  | 0.1257544 | 0.00585958 | -0.001357026 | 0.3161304 | 0.005869988 | -0.001681409 | 0.5048014 | 0.006104089 | -0.002656887
[5 empty] | 0.03545788 | 0.006764258 | -0.002569651 |  | 0.1287964 | 0.006592028 | -0.001357026 | 0.3226139 | 0.006603736 | -0.001681409 | 0.5164017 | 0.0068671 | -0.002656887
[5 empty] | 0.03613542 | 0.007515842 | -0.002569908 |  | 0.1314576 | 0.007324475 | -0.001357026 | 0.3285364 | 0.007337484 | -0.001681409 | 0.5272934 | 0.007630112 | -0.002656887
[5 empty] | 0.03665842 | 0.008267426 | -0.002557851 |  | 0.1341134 | 0.008056923 | -0.001615937 | 0.3339409 | 0.008071233 | -0.001713645 | 0.5373163 | 0.008393123 | -0.002467989
Коэфф. Точки |  |  |  |  | 0.0371872 | 0.00901901 | -0.002557339 |  | 0.1364133 | 0.00878937 | -0.001615937 | 0.3393104 | 0.008804981 | -0.001713645 | 0.5466158 | 0.009156134 | -0.002467989
[5 empty] | 0.03767162 | 0.009770594 | -0.002557595 |  | 0.1385159 | 0.009521818 | -0.001615937 | 0.343663 | 0.00953873 | -0.001713645 | 0.5545355 | 0.009919145 | -0.002467989
[5 empty] | 0.03802522 | 0.01052218 | -0.002561177 |  | 0.1404157 | 0.01025427 | -0.001615937 | 0.3481696 | 0.01027248 | -0.001713645 | 0.5618531 | 0.01068216 | -0.002467989
[5 empty] | 0.03841846 | 0.01127376 | -0.002547572 |  | 0.1424525 | 0.01098671 | -0.001890482 | 0.3512801 | 0.01100623 | -0.001735465 | 0.5692913 | 0.01144517 | -0.002230518
[5 empty] | 0.03868406 | 0.01202535 | -0.002548082 |  | 0.1439497 | 0.01171916 | -0.001890482 | 0.3549829 | 0.01173998 | -0.001735465 | 0.5753651 | 0.01220818 | -0.002230518
[5 empty] | 0.03900025 | 0.01277693 | -0.00255012 |  | 0.1454972 | 0.01245161 | -0.001890482 | 0.3577119 | 0.01247372 | -0.001735465 | 0.5807855 | 0.01297119 | -0.002230518
[5 empty] | 0.03925045 | 0.01352852 | -0.002550885 |  | 0.1470146 | 0.01318406 | -0.001890482 | 0.360824 | 0.01320747 | -0.001735465 | 0.5849463 | 0.0137342 | -0.002230518
[5 empty] | 0.03942158 | 0.0142801 | -0.002536826 |  | 0.1480613 | 0.0139165 | -0.002159353 | 0.3628308 | 0.01394122 | -0.00175077 | 0.5904178 | 0.01449721 | -0.001977894
[5 empty] | 0.0396711 | 0.01503168 | -0.002538095 |  | 0.1493018 | 0.01464895 | -0.002159353 | 0.3654615 | 0.01467497 | -0.00175077 | 0.5943372 | 0.01526022 | -0.001977894
[5 empty] | 0.03983963 | 0.01578327 | -0.002535558 |  | 0.1504539 | 0.0153814 | -0.002159353 | 0.3679913 | 0.01540872 | -0.00175077 | 0.5982765 | 0.01602323 | -0.001977894
[5 empty] | 0.03998483 | 0.01653485 | -0.002537334 |  | 0.1514707 | 0.01611385 | -0.002159353 | 0.3700454 | 0.01614247 | -0.00175077 | 0.6008564 | 0.01678625 | -0.001977894
[5 empty] | 0.04017689 | 0.01728644 | -0.002521894 |  | 0.1524453 | 0.01684629 | -0.002388299 | 0.3721296 | 0.01687621 | -0.001758424 | 0.6046056 | 0.01754926 | -0.001759769
[5 empty] | 0.04035573 | 0.01803802 | -0.002519878 |  | 0.1533712 | 0.01757874 | -0.002388299 | 0.3733957 | 0.01760996 | -0.001758424 | 0.6081451 | 0.01831227 | -0.001759769
[5 empty] | 0.04047249 | 0.0187896 | -0.002522146 |  | 0.1541187 | 0.01831119 | -0.002388299 | 0.3756624 | 0.01834371 | -0.001758424 | 0.6110204 | 0.01907528 | -0.001759769
[5 empty] | 0.04066928 | 0.01954119 | -0.00251887 |  | 0.1549044 | 0.01904364 | -0.00255725 | 0.3777154 | 0.01907746 | -0.001758424 | 0.6142388 | 0.01983829 | -0.001759769
[5 empty] | 0.04087964 | 0.02029277 | -0.002502659 |  | 0.1555777 | 0.01977608 | -0.00255725 | 0.3794335 | 0.01981121 | -0.001762352 | 0.6180412 | 0.0206013 | -0.001617578
[5 empty] | 0.04103625 | 0.02104436 | -0.002501658 |  | 0.1564607 | 0.02050853 | -0.00255725 | 0.382288 | 0.02054496 | -0.001762352 | 0.621713 | 0.02136431 | -0.001617578
[5 empty] | 0.0412461 | 0.02179594 | -0.00250341 |  | 0.1574445 | 0.02124098 | -0.00255725 | 0.3841959 | 0.0212787 | -0.001762352 | 0.6243524 | 0.02212732 | -0.001617578
[5 empty] | 0.04153746 | 0.02254753 | -0.002501658 |  | 0.1581483 | 0.02197343 | -0.00255725 | 0.3869001 | 0.02201245 | -0.001762352 | 0.6287304 | 0.02289033 | -0.001617578
[5 empty] | 0.04177378 | 0.02329911 | -0.002469113 |  | 0.1591875 | 0.02270587 | -0.00263135 | 0.3900181 | 0.0227462 | -0.001762117 | 0.633239 | 0.02365335 | -0.00158634
[5 empty] | 0.04197916 | 0.02405069 | -0.002471089 |  | 0.1600964 | 0.02343832 | -0.00263135 | 0.3933024 | 0.02347995 | -0.001762117 | 0.6368954 | 0.02441636 | -0.00158634
[5 empty] | 0.04221493 | 0.02480228 | -0.00247183 |  | 0.1612406 | 0.02417077 | -0.00263135 | 0.3959062 | 0.0242137 | -0.001762117 | 0.6410779 | 0.02517937 | -0.00158634
[5 empty] | 0.04242004 | 0.02555386 | -0.00246936 |  | 0.1620527 | 0.02490322 | -0.00263135 | 0.3990716 | 0.02494745 | -0.001719108 | 0.6455278 | 0.02594238 | -0.00158634
[5 empty] | 0.04262534 | 0.02630545 | -0.002396874 |  | 0.163164 | 0.02563566 | -0.002621579 | 0.4023049 | 0.0256812 | -0.001719108 | 0.6494418 | 0.02670539 | -0.001619281
[5 empty] | 0.04281867 | 0.02705703 | -0.002395436 |  | 0.1642363 | 0.02636811 | -0.002621579 | 0.4056008 | 0.02641494 | -0.001719108 | 0.652454 | 0.0274684 | -0.001619281
[5 empty] | 0.04295661 | 0.02780861 | -0.002395197 |  | 0.1652697 | 0.02710056 | -0.002621579 | 0.4090098 | 0.02714869 | -0.001719108 | 0.6564589 | 0.02823141 | -0.001619281
[5 empty] | 0.04322607 | 0.0285602 | -0.002397832 |  | 0.1661773 | 0.02783301 | -0.002570186 | 0.4123589 | 0.02788244 | -0.001719108 | 0.6599238 | 0.02899442 | -0.001677788
[5 empty] | 0.04332811 | 0.02931178 | -0.002289134 |  | 0.167175 | 0.02856545 | -0.002570186 | 0.4156409 | 0.02861619 | -0.001618357 | 0.6645804 | 0.02975743 | -0.001677788
[5 empty] | 0.04350624 | 0.03006337 | -0.002287303 |  | 0.1680463 | 0.0292979 | -0.002570186 | 0.4188485 | 0.02934994 | -0.001618357 | 0.6669592 | 0.03052045 | -0.001677788
[5 empty] | 0.04372358 | 0.03081495 | -0.002287074 |  | 0.1688775 | 0.03003035 | -0.002570186 | 0.4222032 | 0.03008369 | -0.001618357 | 0.670995 | 0.03128346 | -0.001677788
[5 empty] | 0.04390495 | 0.03156654 | -0.002289134 |  | 0.1700643 | 0.0307628 | -0.002570186 | 0.4248966 | 0.03081743 | -0.001618357 | 0.6744906 | 0.03204647 | -0.001677788
[5 empty] | 0.04408192 | 0.03231812 | -0.002157708 |  | 0.1707062 | 0.03149524 | -0.002493571 | 0.4279526 | 0.03155118 | -0.001477092 | 0.6774423 | 0.03280948 | -0.001754508
[5 empty] | 0.04424198 | 0.0330697 | -0.002157493 |  | 0.1718386 | 0.03222769 | -0.002493571 | 0.4313714 | 0.03228493 | -0.001477092 | 0.6800323 | 0.03357249 | -0.001754508
[5 empty] | 0.0444043 | 0.03382129 | -0.002155983 |  | 0.1726446 | 0.03296014 | -0.002493571 | 0.4341017 | 0.03301868 | -0.001477092 | 0.6830056 | 0.0343355 | -0.001754508
[5 empty] | 0.04448626 | 0.03457287 | -0.002156199 |  | 0.1734332 | 0.03369259 | -0.002493571 | 0.4373015 | 0.03375243 | -0.001477092 | 0.6872108 | 0.03509851 | -0.001754508
[5 empty] | 0.04467275 | 0.03532446 | -0.002016571 |  | 0.174227 | 0.03442503 | -0.002395817 | 0.4400874 | 0.03448618 | -0.001315211 | 0.6900312 | 0.03586152 | -0.001837434
[5 empty] | 0.04484947 | 0.03607604 | -0.002014758 |  | 0.1749139 | 0.03515748 | -0.002395817 | 0.4431001 | 0.03521993 | -0.001315211 | 0.6917385 | 0.03662454 | -0.001837434
[5 empty] | 0.04500372 | 0.03682763 | -0.002014556 |  | 0.1758543 | 0.03588993 | -0.002395817 | 0.445861 | 0.03595367 | -0.001315211 | 0.694592 | 0.03738755 | -0.001837434
[5 empty] | 0.04509699 | 0.03757921 | -0.002016571 |  | 0.1764396 | 0.03662238 | -0.002395817 | 0.4480622 | 0.03668742 | -0.001315211 | 0.6972773 | 0.03815056 | -0.001837434
[5 empty] | 0.0452064 | 0.03833079 | -0.001873476 |  | 0.1771891 | 0.03735482 | -0.002291072 | 0.4510732 | 0.03742117 | -0.001155992 | 0.7005545 | 0.03891357 | -0.001916718
[5 empty] | 0.04537748 | 0.03908238 | -0.001872353 |  | 0.1778996 | 0.03808727 | -0.002291072 | 0.4530287 | 0.03815492 | -0.001155992 | 0.7024297 | 0.03967658 | -0.001916718
[5 empty] | 0.04547493 | 0.03983396 | -0.001874225 |  | 0.1786396 | 0.03881972 | -0.002291072 | 0.4554857 | 0.03888867 | -0.001155992 | 0.7046125 | 0.04043959 | -0.001916718
[5 empty] | 0.04566057 | 0.04058555 | -0.001872165 |  | 0.1795702 | 0.03955217 | -0.002291072 | 0.4582626 | 0.03962242 | -0.001155992 | 0.7072029 | 0.0412026 | -0.001916718
[5 empty] | 0.04572728 | 0.04133713 | -0.001742747 |  | 0.1800953 | 0.04028461 | -0.002180078 | 0.4601373 | 0.04035616 | -0.001018791 | 0.7099174 | 0.04196561 | -0.001978935
[5 empty] | 0.04592185 | 0.04208871 | -0.001741701 |  | 0.180696 | 0.04101706 | -0.002180078 | 0.4623809 | 0.04108991 | -0.001018791 | 0.7130472 | 0.04272862 | -0.001978935
[5 empty] | 0.04599746 | 0.0428403 | -0.001743095 |  | 0.1815584 | 0.04174951 | -0.002180078 | 0.4646235 | 0.04182366 | -0.001018791 | 0.7149572 | 0.04349164 | -0.001978935
[5 empty] | 0.04609734 | 0.04359188 | -0.001743618 |  | 0.1819424 | 0.04248196 | -0.002180078 | 0.4665517 | 0.04255741 | -0.001018791 | 0.7159307 | 0.04425465 | -0.001978935
[5 empty] | 0.0462349 | 0.04434347 | -0.001630991 |  | 0.1825424 | 0.0432144 | -0.002077891 | 0.4680957 | 0.04329116 | -0.000920679 | 0.7184811 | 0.04501766 | -0.002013408
[5 empty] | 0.04638432 | 0.04509505 | -0.001629361 |  | 0.1831504 | 0.04394685 | -0.002077891 | 0.469557 | 0.04402491 | -0.000920679 | 0.7210674 | 0.04578067 | -0.002013408
[5 empty] | 0.04645392 | 0.04584664 | -0.00162985 |  | 0.1839771 | 0.0446793 | -0.002077891 | 0.4703092 | 0.04475866 | -0.000920679 | 0.7227185 | 0.04654368 | -0.002013408
[5 empty] | 0.04657504 | 0.04659822 | -0.00162985 |  | 0.1846495 | 0.04541175 | -0.002077891 | 0.4717107 | 0.0454924 | -0.000920679 | 0.7239192 | 0.04730669 | -0.002013408
[5 empty] | 0.04667564 | 0.0473498 | -0.001552131 |  | 0.1852135 | 0.04614419 | -0.001992481 | 0.4734484 | 0.04622615 | -0.0008836236 | 0.7262563 | 0.0480697 | -0.002016071
[5 empty] | 0.04676242 | 0.04810139 | -0.001553683 |  | 0.1854801 | 0.04687664 | -0.001992481 | 0.4742081 | 0.0469599 | -0.0008836236 | 0.7284748 | 0.04883271 | -0.002016071
[5 empty] | 0.04696773 | 0.04885297 | -0.001553063 |  | 0.1860614 | 0.04760909 | -0.001992481 | 0.4746189 | 0.04769365 | -0.0008836236 | 0.7305742 | 0.04959572 | -0.002016071
[5 empty] | 0.0469877 | 0.04960456 | -0.001552131 |  | 0.1866995 | 0.04834154 | -0.001992481 | 0.475758 | 0.0484274 | -0.0008836236 | 0.7324563 | 0.05035874 | -0.002011608
[5 empty] | 0.04709357 | 0.05035614 | -0.001515 |  | 0.1871578 | 0.04907398 | -0.001929267 | 0.476439 | 0.04916115 | -0.0008888955 | 0.7336284 | 0.05112175 | -0.002011608
[5 empty] | 0.04723946 | 0.05110772 | -0.001516971 |  | 0.1877918 | 0.04980643 | -0.001929267 | 0.4769117 | 0.04989489 | -0.0008888955 | 0.7360574 | 0.05188476 | -0.002011608
[5 empty] | 0.04738579 | 0.05185931 | -0.001516819 |  | 0.1879838 | 0.05053888 | -0.001929267 | 0.4772386 | 0.05062864 | -0.0008888955 | 0.7368885 | 0.05264777 | -0.002011608
[5 empty] | 0.04747891 | 0.05261089 | -0.00151591 |  | 0.1884471 | 0.05127133 | -0.001892823 | 0.4787387 | 0.05136239 | -0.0008888955 | 0.7381897 | 0.05341078 | -0.002011608
[5 empty] | 0.04761854 | 0.05336248 | -0.001517433 |  | 0.1890674 | 0.05200377 | -0.001892823 | 0.478524 | 0.05209614 | -0.0009033628 | 0.7405579 | 0.05417379 | -0.002003151
[5 empty] | 0.04769115 | 0.05411406 | -0.00151622 |  | 0.1895386 | 0.05273622 | -0.001892823 | 0.4795479 | 0.05282989 | -0.0009033628 | 0.7420153 | 0.0549368 | -0.002003151
[5 empty] | 0.04779021 | 0.05486565 | -0.001517281 |  | 0.189956 | 0.05346867 | -0.001892823 | 0.4804287 | 0.05356364 | -0.0009033628 | 0.7443458 | 0.05569981 | -0.002003151
[5 empty] | 0.0479091 | 0.05561723 | -0.001517585 |  | 0.1904876 | 0.05420112 | -0.001892823 | 0.4805356 | 0.05429738 | -0.0009033628 | 0.744768 | 0.05646283 | -0.002003151
[5 empty] | 0.04800756 | 0.05636881 | -0.001517694 |  | 0.1908452 | 0.05493356 | -0.001868844 | 0.4815714 | 0.05503113 | -0.0009283275 | 0.7472596 | 0.05722584 | -0.001993043
[5 empty] | 0.0481528 | 0.0571204 | -0.001516784 |  | 0.1911487 | 0.05566601 | -0.001868844 | 0.4819597 | 0.05576488 | -0.0009283275 | 0.7489359 | 0.05798885 | -0.001993043
[5 empty] | 0.0482236 | 0.05787198 | -0.001518908 |  | 0.1917601 | 0.05639846 | -0.001868844 | 0.4830271 | 0.05649863 | -0.0009283275 | 0.7493936 | 0.05875186 | -0.001993043
[5 empty] | 0.04840878 | 0.05862357 | -0.001519311 |  | 0.1920762 | 0.05713091 | -0.001868844 | 0.4830038 | 0.05723238 | -0.0009604034 | 0.7522321 | 0.05951487 | -0.001993043
[5 empty] | 0.04845843 | 0.05937515 | -0.001521591 |  | 0.1923139 | 0.05786335 | -0.001844011 | 0.4831543 | 0.05796613 | -0.0009604034 | 0.7527494 | 0.06027788 | -0.001975863
[5 empty] | 0.04860237 | 0.06012674 | -0.001519463 |  | 0.1928369 | 0.0585958 | -0.001844011 | 0.484177 | 0.05869988 | -0.0009604034 | 0.7542497 | 0.06104089 | -0.001975863
[5 empty] | 0.04875954 | 0.06087832 | -0.001519311 |  | 0.1932578 | 0.05932825 | -0.001844011 | 0.4841711 | 0.05943362 | -0.0009604034 | 0.7554301 | 0.0618039 | -0.001975863
[5 empty] | 0.04885517 | 0.0616299 | -0.001521591 |  | 0.1937954 | 0.0600607 | -0.001844011 | 0.485484 | 0.06016737 | -0.0009604034 | 0.7570954 | 0.06256691 | -0.001957343
[5 empty] | 0.04895025 | 0.06238149 | -0.001525886 |  | 0.1938892 | 0.06079314 | -0.001823719 | 0.4860858 | 0.06090112 | -0.0009983912 | 0.7590463 | 0.06332993 | -0.001957343
[5 empty] | 0.04908568 | 0.06313307 | -0.001525886 |  | 0.1945634 | 0.06152559 | -0.001823719 | 0.4856573 | 0.06163487 | -0.0009983912 | 0.7603753 | 0.06409294 | -0.001957343
[5 empty] | 0.04917962 | 0.06388466 | -0.001525123 |  | 0.1948421 | 0.06225804 | -0.001823719 | 0.4866788 | 0.06236862 | -0.0009983912 | 0.7617881 | 0.06485595 | -0.001957343
[5 empty] | 0.04923185 | 0.06463624 | -0.00153098 |  | 0.1950665 | 0.06299049 | -0.001823719 | 0.4869249 | 0.06310237 | -0.001042941 | 0.7630829 | 0.06561896 | -0.001957343
[5 empty] | 0.04939983 | 0.06538782 | -0.001531899 |  | 0.1954085 | 0.06372293 | -0.001805704 | 0.4870317 | 0.06383611 | -0.001042941 | 0.7643608 | 0.06638197 | -0.001936053
[5 empty] | 0.04944376 | 0.06613941 | -0.001531287 |  | 0.195967 | 0.06445538 | -0.001805704 | 0.4881473 | 0.06456986 | -0.001042941 | 0.7653176 | 0.06714498 | -0.001936053
[5 empty] | 0.04956246 | 0.06689099 | -0.001531287 |  | 0.1963491 | 0.06518783 | -0.001805704 | 0.4886151 | 0.06530361 | -0.001042941 | 0.7677829 | 0.06790799 | -0.001936053
[5 empty] | 0.04967361 | 0.06764258 | -0.001531287 |  | 0.1966528 | 0.06592028 | -0.001790998 | 0.4881151 | 0.06603736 | -0.001042941 | 0.7692171 | 0.068671 | -0.001936053
[5 empty] | 0.04979783 | 0.06839416 | -0.001536362 |  | 0.1968037 | 0.06665272 | -0.001790998 | 0.4884986 | 0.06677111 | -0.00109187 | 0.7699223 | 0.06943401 | -0.001911779
[5 empty] | 0.049873 | 0.06914575 | -0.001536516 |  | 0.1972959 | 0.06738517 | -0.001790998 | 0.4898317 | 0.06750486 | -0.00109187 | 0.7710192 | 0.07019703 | -0.001911779
[5 empty] | 0.04993345 | 0.06989733 | -0.001536362 |  | 0.1977595 | 0.06811762 | -0.001790998 | 0.4893024 | 0.06823861 | -0.00109187 | 0.7733275 | 0.07096004 | -0.001911779
[5 empty] | 0.05010381 | 0.07064891 | -0.001537899 |  | 0.1979217 | 0.06885007 | -0.001790998 | 0.4901075 | 0.06897235 | -0.001142563 | 0.7732695 | 0.07172305 | -0.001911779
[5 empty] | 0.05016251 | 0.0714005 | -0.001546146 |  | 0.1982532 | 0.06958251 | -0.001774194 | 0.490329 | 0.0697061 | -0.001142563 | 0.7748337 | 0.07248606 | -0.00188887
[5 empty] | 0.05028275 | 0.07215208 | -0.001546609 |  | 0.1987546 | 0.07031496 | -0.001774194 | 0.490671 | 0.07043985 | -0.001142563 | 0.7759741 | 0.07324907 | -0.00188887
[5 empty] | 0.05036039 | 0.07290367 | -0.0015463 |  | 0.1990783 | 0.07104741 | -0.001774194 | 0.4908778 | 0.0711736 | -0.001142563 | 0.7772032 | 0.07401208 | -0.00188887
[5 empty] | 0.050444 | 0.07365525 | -0.001545991 |  | 0.1993982 | 0.07177986 | -0.001774194 | 0.4912063 | 0.07190735 | -0.001142563 | 0.7793444 | 0.07477509 | -0.00188887
[5 empty] | 0.05056848 | 0.07440683 | -0.001552113 |  | 0.1994149 | 0.0725123 | -0.001762726 | 0.4917853 | 0.0726411 | -0.001195951 | 0.7797241 | 0.0755381 | -0.001861035
[5 empty] | 0.05068505 | 0.07515842 | -0.001550717 |  | 0.199802 | 0.07324475 | -0.001762726 | 0.4917812 | 0.07337484 | -0.001195951 | 0.7808105 | 0.07630112 | -0.001861035
[5 empty] | 0.05079366 | 0.07591 | -0.001551803 |  | 0.2003857 | 0.0739772 | -0.001762726 | 0.492735 | 0.07410859 | -0.001195951 | 0.7826064 | 0.07706413 | -0.001861035
[5 empty] | 0.05089426 | 0.07666159 | -0.001552578 |  | 0.2005659 | 0.07470965 | -0.001762726 | 0.4925282 | 0.07484234 | -0.001250618 | 0.783668 | 0.07782714 | -0.001861035
[5 empty] | 0.05093768 | 0.07741317 | -0.001560396 |  | 0.2008176 | 0.07544209 | -0.001749451 | 0.4932809 | 0.07557609 | -0.001250618 | 0.7852344 | 0.07859015 | -0.001833355
[5 empty] | 0.05102904 | 0.07816476 | -0.001559304 |  | 0.201091 | 0.07617454 | -0.001749451 | 0.4937086 | 0.07630984 | -0.001250618 | 0.7852365 | 0.07935316 | -0.001833355
[5 empty] | 0.05111926 | 0.07891634 | -0.001560396 |  | 0.2014867 | 0.07690699 | -0.001749451 | 0.4940688 | 0.07704359 | -0.001250618 | 0.7876088 | 0.08011617 | -0.001833355
[5 empty] | 0.05117312 | 0.07966792 | -0.001560708 |  | 0.2017033 | 0.07763944 | -0.001749451 | 0.4937824 | 0.07777734 | -0.001250618 | 0.787378 | 0.08087918 | -0.001833355
[5 empty] | 0.05135965 | 0.08041951 | -0.001566122 |  | 0.2020427 | 0.07837188 | -0.001737842 | 0.4943304 | 0.07851108 | -0.001304828 | 0.7887955 | 0.08164219 | -0.001803241
[5 empty] | 0.05135462 | 0.08117109 | -0.001566122 |  | 0.2023539 | 0.07910433 | -0.001737842 | 0.4946833 | 0.07924483 | -0.001304828 | 0.7910348 | 0.0824052 | -0.001803241
[5 empty] | 0.05151067 | 0.08192268 | -0.001566435 |  | 0.2024098 | 0.07983678 | -0.001737842 | 0.4950347 | 0.07997858 | -0.001304828 | 0.7918084 | 0.08316822 | -0.001803241
[5 empty] | 0.05158071 | 0.08267426 | -0.001567375 |  | 0.2027657 | 0.08056923 | -0.00172747 | 0.4949983 | 0.08071233 | -0.001359177 | 0.7919458 | 0.08393123 | -0.001803241
[5 empty] | 0.05159273 | 0.08342584 | -0.001574089 |  | 0.2030179 | 0.08130167 | -0.00172747 | 0.4948964 | 0.08144608 | -0.001359177 | 0.7938448 | 0.08469424 | -0.001774675
[5 empty] | 0.05169546 | 0.08417743 | -0.001572988 |  | 0.2031913 | 0.08203412 | -0.00172747 | 0.4951168 | 0.08217983 | -0.001359177 | 0.7944826 | 0.08545725 | -0.001774675
[5 empty] | 0.05182529 | 0.08492901 | -0.00157173 |  | 0.2036409 | 0.08276657 | -0.00172747 | 0.495402 | 0.08291357 | -0.001359177 | 0.7954237 | 0.08622026 | -0.001774675
[5 empty] | 0.05188986 | 0.0856806 | -0.00157173 |  | 0.2038852 | 0.08349902 | -0.00172747 | 0.4957527 | 0.08364732 | -0.001359177 | 0.7970879 | 0.08698327 | -0.001774675
[5 empty] | 0.05195299 | 0.08643218 | -0.00157939 |  | 0.2040764 | 0.08423146 | -0.001714476 | 0.4961046 | 0.08438107 | -0.001409037 | 0.797278 | 0.08774628 | -0.001745296
[5 empty] | 0.05199328 | 0.08718377 | -0.001580495 |  | 0.2043922 | 0.08496391 | -0.001714476 | 0.4966522 | 0.08511482 | -0.001409037 | 0.7984014 | 0.08850929 | -0.001745296
[5 empty] | 0.05216038 | 0.08793535 | -0.001580495 |  | 0.2045786 | 0.08569636 | -0.001714476 | 0.4973316 | 0.08584857 | -0.001409037 | 0.798887 | 0.0892723 | -0.001745296
[5 empty] | 0.05220481 | 0.08868693 | -0.001580653 |  | 0.2050431 | 0.08642881 | -0.001714476 | 0.4969137 | 0.08658232 | -0.001455962 | 0.8008341 | 0.09003532 | -0.001745296
[5 empty] | 0.05224052 | 0.08943852 | -0.001584489 |  | 0.2053528 | 0.08716126 | -0.001702586 | 0.4980522 | 0.08731606 | -0.001455962 | 0.8014083 | 0.09079833 | -0.001716009
[5 empty] | 0.05231036 | 0.0901901 | -0.001584647 |  | 0.2056352 | 0.0878937 | -0.001702586 | 0.4981586 | 0.08804981 | -0.001455962 | 0.803237 | 0.09156134 | -0.001716009
[5 empty] | 0.0524001 | 0.09094169 | -0.001585123 |  | 0.2059412 | 0.08862615 | -0.001702586 | 0.4981391 | 0.08878356 | -0.001455962 | 0.8034799 | 0.09232435 | -0.001716009
[5 empty] | 0.0524166 | 0.09169327 | -0.001585915 |  | 0.2059129 | 0.0893586 | -0.001702586 | 0.4990315 | 0.08951731 | -0.001455962 | 0.8038199 | 0.09308736 | -0.001716009
[5 empty] | 0.0525533 | 0.09244486 | -0.001591416 |  | 0.2063434 | 0.09009105 | -0.00168747 | 0.4988266 | 0.09025106 | -0.001499036 | 0.8061571 | 0.09385037 | -0.00168819
[5 empty] | 0.05263822 | 0.09319644 | -0.00158919 |  | 0.2065675 | 0.09082349 | -0.00168747 | 0.4988861 | 0.09098481 | -0.001499036 | 0.8064833 | 0.09461338 | -0.00168819
[5 empty] | 0.05259932 | 0.09394802 | -0.001589508 |  | 0.20679 | 0.09155594 | -0.00168747 | 0.4997953 | 0.09171856 | -0.001499036 | 0.8073308 | 0.09537639 | -0.00168819
[5 empty] | 0.05270954 | 0.09469961 | -0.001589349 |  | 0.2070623 | 0.09228839 | -0.00168747 | 0.5003215 | 0.0924523 | -0.001534275 | 0.8089129 | 0.09613941 | -0.001662814
[5 empty] | 0.05275332 | 0.09545119 | -0.001594094 |  | 0.2070762 | 0.09302084 | -0.001670782 | 0.5005297 | 0.09318605 | -0.001534275 | 0.8101728 | 0.09690242 | -0.001662814
[5 empty] | 0.0527953 | 0.09620278 | -0.001592819 |  | 0.2073714 | 0.09375328 | -0.001670782 | 0.5002896 | 0.0939198 | -0.001534275 | 0.8108977 | 0.09766543 | -0.001662814
[5 empty] | 0.0528859 | 0.09695436 | -0.001595209 |  | 0.2077429 | 0.09448573 | -0.001670782 | 0.5005772 | 0.09465355 | -0.001534275 | 0.8111928 | 0.09842844 | -0.001662814
[5 empty] | 0.05297472 | 0.09770594 | -0.001598207 |  | 0.2081135 | 0.09521818 | -0.001655097 | 0.501654 | 0.0953873 | -0.001534275 | 0.8127561 | 0.09919145 | -0.001662814
[5 empty] | 0.05304006 | 0.09845753 | -0.001598207 |  | 0.2081477 | 0.09595063 | -0.001655097 | 0.5019584 | 0.09612105 | -0.0015637 | 0.8133595 | 0.09995446 | -0.001635263
[5 empty] | 0.0530024 | 0.09920911 | -0.001599325 |  | 0.2083873 | 0.09668307 | -0.001655097 | 0.5018807 | 0.09685479 | -0.0015637 | 0.8140643 | 0.1007175 | -0.001635263
[5 empty] | 0.05303499 | 0.0999607 | -0.001599166 |  | 0.208626 | 0.09741552 | -0.001655097 | 0.5024641 | 0.09758854 | -0.0015637 | 0.8152971 | 0.1014805 | -0.001635263
[5 empty] | 0.0530873 | 0.1007123 | -0.001597727 |  | 0.2088121 | 0.09814797 | -0.001655097 | 0.5027313 | 0.09832229 | -0.0015637 | 0.8157807 | 0.1022435 | -0.001635263
[5 empty] | 0.05313765 | 0.1014639 | -0.001600205 |  | 0.209153 | 0.09888042 | -0.001635332 | 0.5035312 | 0.09905604 | -0.001585608 | 0.8160469 | 0.1030065 | -0.001611688
[5 empty] | 0.05317151 | 0.1022154 | -0.001599725 |  | 0.2092859 | 0.09961286 | -0.001635332 | 0.5040157 | 0.09978979 | -0.001585608 | 0.817803 | 0.1037695 | -0.001611688
[5 empty] | 0.05324681 | 0.102967 | -0.001598926 |  | 0.2095998 | 0.1003453 | -0.001635332 | 0.5037269 | 0.1005235 | -0.001585608 | 0.8187029 | 0.1045325 | -0.001611688
[5 empty] | 0.053285 | 0.1037186 | -0.001597693 |  | 0.2099134 | 0.1010778 | -0.001635332 | 0.5048229 | 0.1012573 | -0.001585608 | 0.8187449 | 0.1052955 | -0.001611688
[5 empty] | 0.05327233 | 0.1044702 | -0.001598012 |  | 0.2100968 | 0.1018102 | -0.001610174 | 0.504688 | 0.101991 | -0.001596802 | 0.8211364 | 0.1060586 | -0.00158924
[5 empty] | 0.05331029 | 0.1052218 | -0.001599451 |  | 0.2103839 | 0.1025427 | -0.001610174 | 0.5050236 | 0.1027248 | -0.001596802 | 0.8219195 | 0.1068216 | -0.00158924
[5 empty] | 0.05339896 | 0.1059734 | -0.001598492 |  | 0.2104625 | 0.1032751 | -0.001610174 | 0.5055688 | 0.1034585 | -0.001596802 | 0.8228052 | 0.1075846 | -0.00158924
[5 empty] | 0.0534367 | 0.106725 | -0.001599131 |  | 0.2109579 | 0.1040075 | -0.001610174 | 0.5067182 | 0.1041923 | -0.001596802 | 0.8233643 | 0.1083476 | -0.00158924
[5 empty] | 0.05348881 | 0.1074765 | -0.001598012 |  | 0.2111922 | 0.10474 | -0.001584594 | 0.5064369 | 0.104926 | -0.001599651 | 0.8240256 | 0.1091106 | -0.001565813
[5 empty] | 0.05356258 | 0.1082281 | -0.001599291 |  | 0.2114253 | 0.1054724 | -0.001584594 | 0.5074755 | 0.1056598 | -0.001599651 | 0.8251116 | 0.1098736 | -0.001565813
[5 empty] | 0.05358527 | 0.1089797 | -0.00160041 |  | 0.2115525 | 0.1062049 | -0.001584594 | 0.5074023 | 0.1063935 | -0.001599651 | 0.8260854 | 0.1106366 | -0.001565813
[5 empty] | 0.05355678 | 0.1097313 | -0.001598651 |  | 0.2116261 | 0.1069373 | -0.001553762 | 0.5084525 | 0.1071273 | -0.001599651 | 0.826624 | 0.1113996 | -0.00154345
[5 empty] | 0.05368093 | 0.1104829 | -0.00160009 |  | 0.2118552 | 0.1076698 | -0.001553762 | 0.5087183 | 0.107861 | -0.001596482 | 0.8281264 | 0.1121626 | -0.00154345
[5 empty] | 0.0536592 | 0.1112345 | -0.00160105 |  | 0.2120307 | 0.1084022 | -0.001553762 | 0.5096483 | 0.1085948 | -0.001596482 | 0.8282234 | 0.1129257 | -0.00154345
[5 empty] | 0.05370276 | 0.111986 | -0.00159993 |  | 0.2124671 | 0.1091347 | -0.001553762 | 0.5097923 | 0.1093285 | -0.001596482 | 0.8282061 | 0.1136887 | -0.00154345
[5 empty] | 0.0537898 | 0.1127376 | -0.00160073 |  | 0.2125875 | 0.1098671 | -0.001553762 | 0.5109975 | 0.1100623 | -0.001596482 | 0.8304493 | 0.1144517 | -0.00154345
[5 empty] | 0.05381093 | 0.1134892 | -0.001598172 |  | 0.2128641 | 0.1105996 | -0.001519675 | 0.5114156 | 0.110796 | -0.001592968 | 0.8300962 | 0.1152147 | -0.001521194
[5 empty] | 0.05384632 | 0.1142408 | -0.001598811 |  | 0.2129553 | 0.111332 | -0.001519675 | 0.5111771 | 0.1115298 | -0.001592968 | 0.8315739 | 0.1159777 | -0.001521194
[5 empty] | 0.05378643 | 0.1149924 | -0.00160025 |  | 0.2134925 | 0.1120645 | -0.001519675 | 0.5118028 | 0.1122635 | -0.001592968 | 0.8325061 | 0.1167407 | -0.001521194
[5 empty] | 0.0539234 | 0.115744 | -0.001599131 |  | 0.2136864 | 0.1127969 | -0.001519675 | 0.5124336 | 0.1129973 | -0.001586719 | 0.8339741 | 0.1175037 | -0.001521194
[5 empty] | 0.05393581 | 0.1164955 | -0.001598651 |  | 0.2138261 | 0.1135294 | -0.001481796 | 0.5137324 | 0.113731 | -0.001586719 | 0.8331617 | 0.1182667 | -0.001499189
[5 empty] | 0.05394782 | 0.1172471 | -0.00160025 |  | 0.2139114 | 0.1142618 | -0.001481796 | 0.5143071 | 0.1144648 | -0.001586719 | 0.8349437 | 0.1190297 | -0.001499189
[5 empty] | 0.05392281 | 0.1179987 | -0.001599131 |  | 0.2142065 | 0.1149943 | -0.001481796 | 0.5140229 | 0.1151985 | -0.001586719 | 0.8359617 | 0.1197928 | -0.001499189
[5 empty] | 0.0539925 | 0.1187503 | -0.00160073 |  | 0.2142887 | 0.1157267 | -0.001481796 | 0.5154706 | 0.1159323 | -0.001586719 | 0.8370825 | 0.1205558 | -0.001475944
[5 empty] | 0.05402516 | 0.1195019 | -0.001598651 |  | 0.2146339 | 0.1164592 | -0.001438798 | 0.5153937 | 0.116666 | -0.001580593 | 0.83635 | 0.1213188 | -0.001475944
[5 empty] | 0.05410866 | 0.1202535 | -0.001597373 |  | 0.2149778 | 0.1171916 | -0.001438798 | 0.5163859 | 0.1173998 | -0.001580593 | 0.838002 | 0.1220818 | -0.001475944
[5 empty] | 0.0541624 | 0.1210051 | -0.00159961 |  | 0.2150555 | 0.1179241 | -0.001438798 | 0.5163832 | 0.1181335 | -0.001580593 | 0.8380163 | 0.1228448 | -0.001475944
[5 empty] | 0.05409833 | 0.1217566 | -0.00159929 |  | 0.215264 | 0.1186565 | -0.001438798 | 0.5171845 | 0.1188672 | -0.001580593 | 0.8402016 | 0.1236078 | -0.001475944
[5 empty] | 0.05411438 | 0.1225082 | -0.001598012 |  | 0.2153118 | 0.1193889 | -0.00139387 | 0.517857 | 0.119601 | -0.001569841 | 0.8406385 | 0.1243708 | -0.001453406
[5 empty] | 0.05421062 | 0.1232598 | -0.00159929 |  | 0.2158094 | 0.1201214 | -0.00139387 | 0.5191355 | 0.1203347 | -0.001569841 | 0.8417229 | 0.1251338 | -0.001453406
[5 empty] | 0.05424029 | 0.1240114 | -0.001598012 |  | 0.2160134 | 0.1208538 | -0.00139387 | 0.5192819 | 0.1210685 | -0.001569841 | 0.8424736 | 0.1258968 | -0.001453406
[5 empty] | 0.05429877 | 0.124763 | -0.001598012 |  | 0.2161893 | 0.1215863 | -0.00139387 | 0.5201012 | 0.1218022 | -0.001569841 | 0.8421254 | 0.1266599 | -0.001453406
[5 empty] | 0.05425382 | 0.1255146 | -0.00160025 |  | 0.2164435 | 0.1223187 | -0.001343783 | 0.5206569 | 0.122536 | -0.001556686 | 0.8439549 | 0.1274229 | -0.001430969
[5 empty] | 0.05428173 | 0.1262661 | -0.00159897 |  | 0.2163232 | 0.1230512 | -0.001343783 | 0.5210151 | 0.1232697 | -0.001556686 | 0.8435916 | 0.1281859 | -0.001430969
[5 empty] | 0.05431637 | 0.1270177 | -0.00159977 |  | 0.2167873 | 0.1237836 | -0.001343783 | 0.5215783 | 0.1240035 | -0.001556686 | 0.8445332 | 0.1289489 | -0.001430969
[5 empty] | 0.05435039 | 0.1277693 | -0.00159961 |  | 0.2169033 | 0.1245161 | -0.001343783 | 0.522683 | 0.1247372 | -0.001541744 | 0.8454681 | 0.1297119 | -0.001430969
[5 empty] | 0.05441319 | 0.1285209 | -0.00159897 |  | 0.2168574 | 0.1252485 | -0.001292398 | 0.5233214 | 0.125471 | -0.001541744 | 0.8463961 | 0.1304749 | -0.001407781
[5 empty] | 0.05443118 | 0.1292725 | -0.00159913 |  | 0.2172102 | 0.125981 | -0.001292398 | 0.5235594 | 0.1262047 | -0.001541744 | 0.8472075 | 0.1312379 | -0.001407781
[5 empty] | 0.05442639 | 0.1300241 | -0.001598012 |  | 0.2174012 | 0.1267134 | -0.001292398 | 0.5247442 | 0.1269385 | -0.001541744 | 0.8473534 | 0.1320009 | -0.001407781
[5 empty] | 0.05444297 | 0.1307756 | -0.001597213 |  | 0.2178313 | 0.1274459 | -0.001292398 | 0.5250563 | 0.1276722 | -0.001541744 | 0.8482598 | 0.1327639 | -0.001407781
[5 empty] | 0.05453988 | 0.1315272 | -0.001599291 |  | 0.2177512 | 0.1281783 | -0.001237958 | 0.5252363 | 0.128406 | -0.001523762 | 0.8490491 | 0.133527 | -0.001385264
[5 empty] | 0.05447393 | 0.1322788 | -0.001598491 |  | 0.2180978 | 0.1289108 | -0.001237958 | 0.5262978 | 0.1291397 | -0.001523762 | 0.8501608 | 0.13429 | -0.001385264
[5 empty] | 0.05453252 | 0.1330304 | -0.001599771 |  | 0.2183088 | 0.1296432 | -0.001237958 | 0.5268221 | 0.1298735 | -0.001523762 | 0.8493954 | 0.135053 | -0.001385264
[5 empty] | 0.05456823 | 0.133782 | -0.00160041 |  | 0.2181961 | 0.1303757 | -0.001237958 | 0.5272817 | 0.1306072 | -0.001523762 | 0.8513721 | 0.135816 | -0.001385264
[5 empty] | 0.05454413 | 0.1345336 | -0.001599291 |  | 0.2185914 | 0.1311081 | -0.001181984 | 0.5282868 | 0.131341 | -0.001502588 | 0.8512502 | 0.136579 | -0.001364064
[5 empty] | 0.05456347 | 0.1352852 | -0.001599451 |  | 0.2186359 | 0.1318406 | -0.001181984 | 0.5289564 | 0.1320747 | -0.001502588 | 0.852001 | 0.137342 | -0.001364064
[5 empty] | 0.05461151 | 0.1360367 | -0.001598971 |  | 0.2189741 | 0.132573 | -0.001181984 | 0.5294932 | 0.1328085 | -0.001502588 | 0.8531849 | 0.138105 | -0.001364064
[5 empty] | 0.05464396 | 0.1367883 | -0.001598331 |  | 0.2190955 | 0.1333054 | -0.001181984 | 0.530441 | 0.1335422 | -0.001502588 | 0.8533686 | 0.138868 | -0.001364064
[5 empty] | 0.05466077 | 0.1375399 | -0.001597852 |  | 0.2194034 | 0.1340379 | -0.001123409 | 0.53112 | 0.134276 | -0.001476595 | 0.8546473 | 0.139631 | -0.001341301
[5 empty] | 0.05472102 | 0.1382915 | -0.001597533 |  | 0.2194942 | 0.1347703 | -0.001123409 | 0.5315294 | 0.1350097 | -0.001476595 | 0.8545933 | 0.1403941 | -0.001341301
[5 empty] | 0.0547139 | 0.1390431 | -0.001598971 |  | 0.2194751 | 0.1355028 | -0.001123409 | 0.5328963 | 0.1357435 | -0.001476595 | 0.8547512 | 0.1411571 | -0.001341301
[5 empty] | 0.05466152 | 0.1397947 | -0.001598971 |  | 0.2199394 | 0.1362352 | -0.00106355 | 0.5332431 | 0.1364772 | -0.001449195 | 0.856448 | 0.1419201 | -0.001341301
[5 empty] | 0.05476338 | 0.1405462 | -0.001599451 |  | 0.2198354 | 0.1369677 | -0.00106355 | 0.5339337 | 0.137211 | -0.001449195 | 0.8561464 | 0.1426831 | -0.001318105
[5 empty] | 0.05472387 | 0.1412978 | -0.001599451 |  | 0.2200532 | 0.1377001 | -0.00106355 | 0.5344219 | 0.1379447 | -0.001449195 | 0.8564993 | 0.1434461 | -0.001318105
[5 empty] | 0.05467599 | 0.1420494 | -0.001598971 |  | 0.2204583 | 0.1384326 | -0.00106355 | 0.5351862 | 0.1386785 | -0.001449195 | 0.8570648 | 0.1442091 | -0.001318105
[5 empty] | 0.0547454 | 0.142801 | -0.001599931 |  | 0.2205372 | 0.139165 | -0.00106355 | 0.5360905 | 0.1394122 | -0.001449195 | 0.8573999 | 0.1449721 | -0.001318105
[5 empty] | 0.05471769 | 0.1435526 | -0.001599611 |  | 0.220533 | 0.1398975 | -0.001001806 | 0.5365172 | 0.140146 | -0.001416862 | 0.858391 | 0.1457351 | -0.001294496
[5 empty] | 0.05474072 | 0.1443042 | -0.00160041 |  | 0.220716 | 0.1406299 | -0.001001806 | 0.5368085 | 0.1408797 | -0.001416862 | 0.8594845 | 0.1464981 | -0.001294496
[5 empty] | 0.0547627 | 0.1450557 | -0.00160041 |  | 0.2207346 | 0.1413624 | -0.001001806 | 0.537514 | 0.1416134 | -0.001416862 | 0.8593491 | 0.1472612 | -0.001294496
[5 empty] | 0.05475405 | 0.1458073 | -0.00160057 |  | 0.2209407 | 0.1420948 | -0.001001806 | 0.5389792 | 0.1423472 | -0.001416862 | 0.8598699 | 0.1480242 | -0.001294496
[5 empty] | 0.05476651 | 0.1465589 | -0.001598651 |  | 0.2213616 | 0.1428273 | -0.0009392726 | 0.5395522 | 0.1430809 | -0.001381475 | 0.861381 | 0.1487872 | -0.00127304
[5 empty] | 0.05482966 | 0.1473105 | -0.00160025 |  | 0.2214011 | 0.1435597 | -0.0009392726 | 0.5397823 | 0.1438147 | -0.001381475 | 0.8612172 | 0.1495502 | -0.00127304
[5 empty] | 0.05479553 | 0.1480621 | -0.001599611 |  | 0.2214926 | 0.1442922 | -0.0009392726 | 0.5408423 | 0.1445484 | -0.001381475 | 0.8615991 | 0.1503132 | -0.00127304
[5 empty] | 0.05476824 | 0.1488137 | -0.001597692 |  | 0.2216964 | 0.1450246 | -0.0008913383 | 0.542071 | 0.1452822 | -0.001354285 | 0.8624456 | 0.1510762 | -0.001254726
[5 empty] | 0.05483483 | 0.1495653 | -0.001598491 |  | 0.2216149 | 0.1457571 | -0.0008913383 | 0.5418634 | 0.1460159 | -0.001354285 | 0.8630018 | 0.1518392 | -0.001254726