## 1
Общество с ограниченной ответственностью "Инженерная геология" (ООО "ИнжГео") | [10 empty] | Общество с ограниченной ответственностью "Инженерная геология" (ООО "ИнжГео")
Юр. адрес: 117279, г. Москва, ул. Миклухо-Маклая, 36 а, этаж 5, пом. XXIII к. 76-84 | [10 empty] | Юр. адрес: 117279, г. Москва, ул. Миклухо-Маклая, 36 а, этаж 5, пом. XXIII к. 76-84 | [8 empty] | нагр |  |  | X0 | Y0 | R |  | нагр |  |  |  | X0 | Y0 | R | нагр |  |  |  | X0 | Y0 | R |  | нагр |  |  |  | X0 | Y0 | R
Телефон/факс +7 (495) 132-30-00, Адрес электронной почты inbox@inj-geo.ru | [10 empty] | Телефон/факс +7 (495) 132-30-00, Адрес электронной почты inbox@inj-geo.ru | [12 empty] | 0 | [7 empty] | 0 | [6 empty] | 0 | [7 empty] | 0
[20 empty] | девиатор | [6 empty] | девиатор | [6 empty] | девиатор | [7 empty] | девиатор
Испытательная лаборатория ООО «ИнжГео» | [10 empty] | Испытательная лаборатория ООО «ИнжГео» | [8 empty] | x0 | Угол | X | Y |  |  |  | x0 |  | Угол | X | Y |  |  | x0 |  | Угол | X | Y |  |  |  | x0 |  | Угол | X | Y
Адрес места осуществления деятельности лаборатории: г. Москва, просп. Вернадского, д. 51, стр. 1 | [10 empty] | Адрес места осуществления деятельности лаборатории: г. Москва, просп. Вернадского, д. 51, стр. 1 | [9 empty] | 0 | [7 empty] | 0 | [6 empty] | 0 | [7 empty] | 0
Телефон +7(910)4557682, E-mail: slg85@mail.ru | [10 empty] | Телефон +7(910)4557682, E-mail: slg85@mail.ru | [9 empty] | 5 | [7 empty] | 5 | [6 empty] | 5 | [7 empty] | 5
[21 empty] | 10 | [7 empty] | 10 | [6 empty] | 10 | [7 empty] | 10
Протокол испытаний № 13-63/41 от 09-12-2022 | [20 empty] | 15 | [7 empty] | 15 | [6 empty] | 15 | [7 empty] | 15
Наименование и адрес заказчика: ООО Регионстрой | [20 empty] | 20 | [7 empty] | 20 | [6 empty] | 20 | [7 empty] | 20
Наименование объекта: Переход трубопровода через р. Енисей | [20 empty] | 25 | [7 empty] | 25 | [6 empty] | 25 | [7 empty] | 25
Наименование используемого метода/методики: ГОСТ 12248.4-2020 | [20 empty] | 30 | [7 empty] | 30 | [6 empty] | 30 | [7 empty] | 30
Условия проведения испытания: температура окружающей среды (18 - 25)0С, влажность воздуха (40 - 75)% | [20 empty] | 35 | [7 empty] | 35 | [6 empty] | 35 | [7 empty] | 35
Дата получение объекта подлежащего испытаниям: 12-11-2022 | [20 empty] | 40 | [7 empty] | 40 | [6 empty] | 40 | [7 empty] | 40
Дата испытания: 25.10.2022-19.11.2041 | [20 empty] | 45 | [7 empty] | 45 | [6 empty] | 45 | [7 empty] | 45
Испытание грунтов методом трехосного сжатия | [10 empty] | Испытание грунтов методом трехосного сжатия | [9 empty] | 50 | [7 empty] | 50 | [6 empty] | 50 | [7 empty] | 50
Лабораторный номер: |  | 1076 | [5 empty] | We, % = | 0.473392464 |  | Лабораторный номер: | [6 empty] | We, % = |  |  | 55 | [7 empty] | 55 | [6 empty] | 55 | [7 empty] | 55
Номер скважины: |  | BH-007 | [5 empty] | ρ, г/см3 = | 1.9 |  | Номер скважины: | [6 empty] | ρ, г/см3 = |  |  | 60 | [7 empty] | 60 | [6 empty] | 60 | [7 empty] | 60
Глубина отбора, м: |  | 2.9 | [5 empty] | ρs, г/см3 = | 2.71 |  | Глубина отбора, м: | [6 empty] | ρs, г/см3 = |  |  | 65 | [7 empty] | 65 | [6 empty] | 65 | [7 empty] | 65
Наименование грунта: |  | Суглинок, после оттаивания текучий, легкий песчанистый | [5 empty] | e, д.е. = | 1.1 |  | Наименование грунта: | [6 empty] | e, д.е. = |  |  | 70 | [7 empty] | 70 | [6 empty] | 70 | [7 empty] | 70
Схема проведения опыта: |  | КД | [5 empty] | IL, д.е. = | 2.488 |  | Схема проведения опыта: | [6 empty] | IL, д.е. = |  |  | 75 | [7 empty] | 75 | [6 empty] | 75 | [7 empty] | 75
Результаты испытаний | [10 empty] | Результаты испытаний | [9 empty] | 80 | [7 empty] | 80 | [6 empty] | 80 | [7 empty] | 80
[21 empty] | 85 | [7 empty] | 85 | [6 empty] | 85 | [7 empty] | 85
[21 empty] | 90 | [7 empty] | 90 | [6 empty] | 90 | [7 empty] | 90
[21 empty] | 95 | [7 empty] | 95 | [6 empty] | 95 | [7 empty] | 95
[21 empty] | 100 | [7 empty] | 100 | [6 empty] | 100 | [7 empty] | 100
[21 empty] | 105 | [7 empty] | 105 | [6 empty] | 105 | [7 empty] | 105
[21 empty] | 110 | [7 empty] | 110 | [6 empty] | 110 | [7 empty] | 110
[21 empty] | 115 | [7 empty] | 115 | [6 empty] | 115 | [7 empty] | 115
[21 empty] | 120 | [7 empty] | 120 | [6 empty] | 120 | [7 empty] | 120
[21 empty] | 125 | [7 empty] | 125 | [6 empty] | 125 | [7 empty] | 125
[21 empty] | 130 | [7 empty] | 130 | [6 empty] | 130 | [7 empty] | 130
[21 empty] | 135 | [7 empty] | 135 | [6 empty] | 135 | [7 empty] | 135
[21 empty] | 140 | [7 empty] | 140 | [6 empty] | 140 | [7 empty] | 140
[21 empty] | 145 | [7 empty] | 145 | [6 empty] | 145 | [7 empty] | 145
[21 empty] | 150 | [7 empty] | 150 | [6 empty] | 150 | [7 empty] | 150
[21 empty] | 155 | [7 empty] | 155 | [6 empty] | 155 | [7 empty] | 155
[21 empty] | 160 | [7 empty] | 160 | [6 empty] | 160 | [7 empty] | 160
[21 empty] | 165 | [7 empty] | 165 | [6 empty] | 165 | [7 empty] | 165
[21 empty] | 170 | [7 empty] | 170 | [6 empty] | 170 | [7 empty] | 170
[21 empty] | 175 | [7 empty] | 175 | [6 empty] | 175 | [7 empty] | 175
[21 empty] | 180 | [7 empty] | 180 | [6 empty] | 180 | [7 empty] | 180
[13 empty] | Давление в камере, Мпа σ3 | Вертикальная нагрузка, Мпа σ1 | Поровое давление, Мпа u
[13 empty] | 0.05 | 0.2826711 |  |  |  |  | 1 | [6 empty] | σ3,кПа | σ1,кПа | u, кПа |  |  |  | 4
[13 empty] | 0.15 | 0.7222206 | [26 empty] | δ3, Мпа | δ1-δ3, МПа | δ1, МПа | δ1, КПа
[13 empty] | 0.25 | 1.16177 | [20 empty] | С, МПа:
φ, град:
E, Мпа
[26 empty] | x | 0
[26 empty] | y |  |  |  | С, кПа | φ,°
Эффективные значения угла внутреннего трения и удельного сцепления ϕ', С'
[13 empty] | ϕ', град. = | 39
[13 empty] | С', МПа = | 0.015
|  | K0, д.е. | 0.3706796 | Эффективное напряжение, Мпа: |  |  |  |  | 0.01853398
|  | Модуль деформации E0, МПа: |  | Точки нахождения модуля Е0, Мпа (полное напряжение): |  |  |  |  | 0.01853398 | 0.02965437
|  | Модуль деформации E50, МПа: |  | qmax Давление при разрушении образца, Мпа (девиатор): |  |  |  |  | 0.05310553
|  | Коэф. Поперечной деформации, ϑ: |  | 0,5 qmax, Мпа (девиатор): |  |  |  |  | 0.02655276
| Начальник исп. лаборатории: | [6 empty] | Семиколенова Л.Г. |  |  |  |  | Начальник исп. лаборатории: |  |  |  |  | Семиколенова Л.Г.
Лист 1 , всего листов 2 | [11 empty] | Лист 2 , всего листов 2
Частичное воспроизведение протокола испытаний без письменного разрешения ООО «ИнжГео» ЗАПРЕЩАЕТСЯ | [11 empty] | Частичное воспроизведение протокола испытаний без письменного разрешения ООО «ИнжГео» ЗАПРЕЩАЕТСЯ
E0 |  |  | E50 |  | Деформация |  |  |  | Первая прочность |  |  | Вторая прочность |  |  | Третья прочность
devE0 | epsE0 |  | dev50 | epsE50 | dev | eps | ev |  | dev1 | eps1 | ev1 | dev1 | eps1 | ev2 | dev1 | eps1 | ev3
0.01112039 | 0.0002267813 |  | 0.02655276 | 0.000680344 | 0.01112039 | 0.0002267813 | 0.0007949445 |  | 0 | 0 | 0.001266342 | 0 | 0 | 0.001286977 | 0 | 0 | 0.001231282
[5 empty] | 0.02655276 | 0.000680344 | 0.0007955805 |  | 0.03 | 0.0006117988 | 0.001266342 | 0.09 | 0.0006649987 | 0.001286977 | 0.15 | 0.0005998027 | 0.001231282
Секущая модуля Е0 |  |  | Линия Q max |  | 0.02785571 | 0.001510514 | 0.0007951035 |  | 0.0721178 | 0.001528335 | 0.001266342 | 0.1950525 | 0.001505097 | 0.001286977 | 0.3550205 | 0.00150047 | 0.001231282
| 0 |  |  | 0 | 0.02900182 | 0.002265771 | -0.0007516352 |  | 0.102351 | 0.002292502 | -0.001781684 | 0.2691406 | 0.002257645 | -0.001625118 | 0.455885 | 0.002290361 | -0.002140502
[5 empty] | 0.02997932 | 0.003021028 | -0.0007508844 |  | 0.1163355 | 0.002980789 | -0.001781684 | 0.2861103 | 0.002656093 | -0.001625118 | 0.4721547 | 0.00300094 | -0.002140502
[5 empty] | 0.03094651 | 0.003776285 | -0.0007514851 |  | 0.1220136 | 0.003820837 | -0.001781684 | 0.3028724 | 0.003762742 | -0.001625118 | 0.4887901 | 0.003751174 | -0.002140502
|  |  | Линия 0,5 Q max |  | 0.03179167 | 0.004531542 | -0.0007508093 |  | 0.1265813 | 0.004585004 | -0.001781684 | 0.3135576 | 0.00451529 | -0.001625118 | 0.5033587 | 0.004501409 | -0.002140502
|  |  |  | 0 | 0.03256854 | 0.005286799 | -0.000989211 |  | 0.1310632 | 0.005349171 | -0.001961424 | 0.3225388 | 0.005267838 | -0.00168614 | 0.5180248 | 0.005251644 | -0.002081264
[5 empty] | 0.03320466 | 0.006042056 | -0.0009896066 |  | 0.1349744 | 0.006113339 | -0.001961424 | 0.3316293 | 0.006020387 | -0.00168614 | 0.5300323 | 0.006001879 | -0.002081264
[5 empty] | 0.03382272 | 0.006797313 | -0.0009893099 |  | 0.1387859 | 0.006877506 | -0.001961424 | 0.3401796 | 0.006772935 | -0.00168614 | 0.5414294 | 0.006752114 | -0.002081264
[5 empty] | 0.03437643 | 0.00755257 | -0.000989211 |  | 0.1424484 | 0.007641673 | -0.001961424 | 0.3476365 | 0.007525483 | -0.00168614 | 0.5522209 | 0.007502349 | -0.002081264
[5 empty] | 0.03485984 | 0.008307827 | -0.001173101 |  | 0.1454755 | 0.008405841 | -0.002100558 | 0.3544214 | 0.008278032 | -0.001726865 | 0.561349 | 0.008252584 | -0.001969045
Коэфф. Точки |  |  |  |  | 0.03532052 | 0.009063084 | -0.001173101 |  | 0.1485199 | 0.009170008 | -0.002100558 | 0.360928 | 0.00903058 | -0.001726865 | 0.5700834 | 0.009002819 | -0.001969045
[5 empty] | 0.03569344 | 0.009818341 | -0.001172749 |  | 0.1510456 | 0.009934175 | -0.002100558 | 0.3665856 | 0.009783128 | -0.001726865 | 0.5783377 | 0.009753054 | -0.001969045
[5 empty] | 0.03603168 | 0.0105736 | -0.001173218 |  | 0.153648 | 0.01069834 | -0.002100558 | 0.3716829 | 0.01053568 | -0.001726865 | 0.5855991 | 0.01050329 | -0.001969045
[5 empty] | 0.0363951 | 0.01132886 | -0.00131622 |  | 0.1559207 | 0.01146251 | -0.002203462 | 0.3763095 | 0.01128822 | -0.001756565 | 0.5926824 | 0.01125352 | -0.001820764
[5 empty] | 0.03666257 | 0.01208411 | -0.001317405 |  | 0.1578542 | 0.01222668 | -0.002203462 | 0.3809814 | 0.01204077 | -0.001756565 | 0.5981352 | 0.01200376 | -0.001820764
[5 empty] | 0.03683796 | 0.01283937 | -0.001317668 |  | 0.1598169 | 0.01299084 | -0.002203462 | 0.3843578 | 0.01279332 | -0.001756565 | 0.6028539 | 0.01275399 | -0.001820764
[5 empty] | 0.03703651 | 0.01359463 | -0.001316483 |  | 0.1616602 | 0.01375501 | -0.002203462 | 0.3886643 | 0.01354587 | -0.001756565 | 0.6087876 | 0.01350423 | -0.001820764
[5 empty] | 0.03721892 | 0.01434988 | -0.001443272 |  | 0.1630806 | 0.01451918 | -0.002279423 | 0.3915813 | 0.01429842 | -0.001772957 | 0.6124912 | 0.01425446 | -0.00166801
[5 empty] | 0.03746275 | 0.01510514 | -0.001444859 |  | 0.1647745 | 0.01528335 | -0.002279423 | 0.3950332 | 0.01505097 | -0.001772957 | 0.6171206 | 0.0150047 | -0.00166801
[5 empty] | 0.0376163 | 0.0158604 | -0.001444715 |  | 0.1662036 | 0.01604751 | -0.002279423 | 0.3971558 | 0.01580351 | -0.001772957 | 0.6200594 | 0.01575493 | -0.00166801
[5 empty] | 0.03771739 | 0.01661565 | -0.001443127 |  | 0.1672066 | 0.01681168 | -0.002328682 | 0.3996757 | 0.01655606 | -0.001772957 | 0.6235379 | 0.01650517 | -0.00166801
[5 empty] | 0.03785506 | 0.01737091 | -0.001565528 |  | 0.168274 | 0.01757585 | -0.002328682 | 0.402529 | 0.01730861 | -0.001789525 | 0.6273661 | 0.0172554 | -0.001534025
[5 empty] | 0.03802303 | 0.01812617 | -0.001563807 |  | 0.1693579 | 0.01834002 | -0.002328682 | 0.404651 | 0.01806116 | -0.001789525 | 0.629677 | 0.01800564 | -0.001534025
[5 empty] | 0.03821496 | 0.01888143 | -0.001565841 |  | 0.1704089 | 0.01910418 | -0.002328682 | 0.4071856 | 0.01881371 | -0.001789525 | 0.6331686 | 0.01875587 | -0.001534025
[5 empty] | 0.03841298 | 0.01963668 | -0.001564902 |  | 0.1714868 | 0.01986835 | -0.002328682 | 0.4092826 | 0.01956626 | -0.001789525 | 0.6366768 | 0.01950611 | -0.001534025
[5 empty] | 0.03852479 | 0.02039194 | -0.001697863 |  | 0.1726079 | 0.02063252 | -0.002365646 | 0.4108073 | 0.0203188 | -0.001805803 | 0.6391975 | 0.02025634 | -0.001442435
[5 empty] | 0.03873163 | 0.0211472 | -0.001697693 |  | 0.173364 | 0.02139669 | -0.002365646 | 0.4133117 | 0.02107135 | -0.001805803 | 0.6429256 | 0.02100658 | -0.001442435
[5 empty] | 0.03896336 | 0.02190245 | -0.001698712 |  | 0.1743717 | 0.02216085 | -0.002365646 | 0.4154882 | 0.0218239 | -0.001805803 | 0.6467715 | 0.02175681 | -0.001442435
[5 empty] | 0.03919334 | 0.02265771 | -0.001696505 |  | 0.1754692 | 0.02292502 | -0.002365646 | 0.4181649 | 0.02257645 | -0.001805803 | 0.6504375 | 0.02250705 | -0.001442435
[5 empty] | 0.03948666 | 0.02341297 | -0.001853801 |  | 0.1765371 | 0.02368919 | -0.002390629 | 0.4203016 | 0.023329 | -0.001829964 | 0.6546145 | 0.02325728 | -0.001420414
[5 empty] | 0.03971625 | 0.02416822 | -0.001854727 |  | 0.1773258 | 0.02445335 | -0.002390629 | 0.4226391 | 0.02408155 | -0.001829964 | 0.659081 | 0.02400752 | -0.001420414
[5 empty] | 0.03991083 | 0.02492348 | -0.001854171 |  | 0.1785714 | 0.02521752 | -0.002390629 | 0.4252913 | 0.02483409 | -0.001829964 | 0.6636564 | 0.02475775 | -0.001420414
[5 empty] | 0.04012301 | 0.02567874 | -0.001853059 |  | 0.1795841 | 0.02598169 | -0.002390629 | 0.4282899 | 0.02558664 | -0.001863211 | 0.6676059 | 0.02550799 | -0.001420414
[5 empty] | 0.0402944 | 0.026434 | -0.002021296 |  | 0.180454 | 0.02674586 | -0.002416514 | 0.4302478 | 0.02633919 | -0.001863211 | 0.6713825 | 0.02625822 | -0.001456753
[5 empty] | 0.0405665 | 0.02718925 | -0.002023722 |  | 0.1814119 | 0.02751002 | -0.002416514 | 0.4330188 | 0.02709174 | -0.001863211 | 0.6763734 | 0.02700846 | -0.001456753
[5 empty] | 0.0406799 | 0.02794451 | -0.002022104 |  | 0.1823438 | 0.02827419 | -0.002416514 | 0.4353857 | 0.02784429 | -0.001863211 | 0.6793413 | 0.02775869 | -0.001456753
[5 empty] | 0.04088288 | 0.02869977 | -0.002022307 |  | 0.1832504 | 0.02903836 | -0.002416514 | 0.437874 | 0.02859684 | -0.001863211 | 0.6841822 | 0.02850893 | -0.001456753
[5 empty] | 0.0411348 | 0.02945502 | -0.002199042 |  | 0.1843666 | 0.02980253 | -0.002434532 | 0.4397199 | 0.02934938 | -0.001898432 | 0.6875454 | 0.02925916 | -0.001536654
[5 empty] | 0.04131074 | 0.03021028 | -0.002199042 |  | 0.1850143 | 0.03056669 | -0.002434532 | 0.4422203 | 0.03010193 | -0.001898432 | 0.6908254 | 0.0300094 | -0.001536654
[5 empty] | 0.04149418 | 0.03096554 | -0.002199262 |  | 0.1858026 | 0.03133086 | -0.002434532 | 0.4438985 | 0.03085448 | -0.001898432 | 0.6956284 | 0.03075963 | -0.001536654
[5 empty] | 0.04165534 | 0.03172079 | -0.002197504 |  | 0.1867339 | 0.03209503 | -0.002434532 | 0.446238 | 0.03160703 | -0.001898432 | 0.6993168 | 0.03150987 | -0.001536654
[5 empty] | 0.04183646 | 0.03247605 | -0.002374096 |  | 0.187597 | 0.0328592 | -0.002453494 | 0.4483498 | 0.03235958 | -0.001934553 | 0.7029257 | 0.0322601 | -0.001638974
[5 empty] | 0.04198347 | 0.03323131 | -0.002373621 |  | 0.1884635 | 0.03362336 | -0.002453494 | 0.4501129 | 0.03311213 | -0.001934553 | 0.7053083 | 0.03301034 | -0.001638974
[5 empty] | 0.04209631 | 0.03398657 | -0.002374096 |  | 0.1891195 | 0.03438753 | -0.002453494 | 0.4526095 | 0.03386467 | -0.001934553 | 0.7085617 | 0.03376057 | -0.001638974
[5 empty] | 0.04224789 | 0.03474182 | -0.002374808 |  | 0.1896358 | 0.0351517 | -0.002453494 | 0.4539751 | 0.03461722 | -0.001934553 | 0.7119258 | 0.0345108 | -0.001638974
[5 empty] | 0.04242041 | 0.03549708 | -0.002540772 |  | 0.1905409 | 0.03591586 | -0.002474091 | 0.4558368 | 0.03536977 | -0.001972346 | 0.7155957 | 0.03526104 | -0.001752342
[5 empty] | 0.04260813 | 0.03625234 | -0.002541789 |  | 0.1911641 | 0.03668003 | -0.002474091 | 0.4584438 | 0.03612232 | -0.001972346 | 0.7187999 | 0.03601127 | -0.001752342
[5 empty] | 0.04275623 | 0.03700759 | -0.002540264 |  | 0.1918183 | 0.0374442 | -0.002474091 | 0.4596703 | 0.03687487 | -0.001972346 | 0.7221173 | 0.03676151 | -0.001752342
[5 empty] | 0.04288916 | 0.03776285 | -0.002542551 |  | 0.1926257 | 0.03820837 | -0.002474091 | 0.461462 | 0.03762742 | -0.00200676 | 0.7243804 | 0.03751174 | -0.001752342
[5 empty] | 0.04300088 | 0.03851811 | -0.002700851 |  | 0.1931996 | 0.03897253 | -0.00248931 | 0.4629055 | 0.03837996 | -0.00200676 | 0.7277298 | 0.03826198 | -0.001861252
[5 empty] | 0.04319627 | 0.03927336 | -0.002697883 |  | 0.1936852 | 0.0397367 | -0.00248931 | 0.46486 | 0.03913251 | -0.00200676 | 0.7296277 | 0.03901221 | -0.001861252
[5 empty] | 0.04332775 | 0.04002862 | -0.002697344 |  | 0.1944736 | 0.04050087 | -0.00248931 | 0.4666529 | 0.03988506 | -0.00200676 | 0.7322243 | 0.03976245 | -0.001861252
[5 empty] | 0.04343223 | 0.04078388 | -0.002697883 |  | 0.1950782 | 0.04126504 | -0.00248931 | 0.4677898 | 0.04063761 | -0.00200676 | 0.7360183 | 0.04051268 | -0.001861252
[5 empty] | 0.0435532 | 0.04153914 | -0.002835559 |  | 0.1957929 | 0.0420292 | -0.00249997 | 0.4698157 | 0.04139016 | -0.002037622 | 0.7379574 | 0.04126292 | -0.001947903
[5 empty] | 0.04369095 | 0.04229439 | -0.002833291 |  | 0.1961027 | 0.04279337 | -0.00249997 | 0.4713102 | 0.04214271 | -0.002037622 | 0.7410974 | 0.04201315 | -0.001947903
[5 empty] | 0.04378343 | 0.04304965 | -0.002836409 |  | 0.1967948 | 0.04355754 | -0.00249997 | 0.4721463 | 0.04289525 | -0.002037622 | 0.7420727 | 0.04276339 | -0.001947903
[5 empty] | 0.043918 | 0.04380491 | -0.002836692 |  | 0.197403 | 0.04432171 | -0.00249997 | 0.4735683 | 0.0436478 | -0.002037622 | 0.7455444 | 0.04351362 | -0.001947903
[5 empty] | 0.04410764 | 0.04456016 | -0.002944587 |  | 0.1979772 | 0.04508587 | -0.002509688 | 0.4751438 | 0.04440035 | -0.002059089 | 0.7477409 | 0.04426386 | -0.002002122
[5 empty] | 0.04423994 | 0.04531542 | -0.002942526 |  | 0.1983191 | 0.04585004 | -0.002509688 | 0.4770631 | 0.0451529 | -0.002059089 | 0.7499529 | 0.04501409 | -0.002002122
[5 empty] | 0.04435873 | 0.04607068 | -0.002946353 |  | 0.1987765 | 0.04661421 | -0.002509688 | 0.4785131 | 0.04590545 | -0.002059089 | 0.7517803 | 0.04576433 | -0.002002122
[5 empty] | 0.04441374 | 0.04682593 | -0.002943703 |  | 0.1993011 | 0.04737837 | -0.002509688 | 0.4794922 | 0.046658 | -0.002059089 | 0.7527196 | 0.04651456 | -0.00200837
[5 empty] | 0.04461301 | 0.04758119 | -0.003022116 |  | 0.1998192 | 0.04814254 | -0.00251786 | 0.4807551 | 0.04741054 | -0.002075968 | 0.7551965 | 0.0472648 | -0.00200837
[5 empty] | 0.04467935 | 0.04833645 | -0.003022419 |  | 0.200657 | 0.04890671 | -0.00251786 | 0.4821783 | 0.04816309 | -0.002075968 | 0.757842 | 0.04801503 | -0.00200837
[5 empty] | 0.04485925 | 0.04909171 | -0.003020606 |  | 0.2008387 | 0.04967088 | -0.00251786 | 0.4826882 | 0.04891564 | -0.002075968 | 0.7585403 | 0.04876527 | -0.00200837
[5 empty] | 0.04498216 | 0.04984696 | -0.003023325 |  | 0.2013667 | 0.05043504 | -0.00251786 | 0.4843731 | 0.04966819 | -0.002075968 | 0.7611215 | 0.0495155 | -0.00200837
[5 empty] | 0.04507335 | 0.05060222 | -0.003060495 |  | 0.2020928 | 0.05119921 | -0.00252286 | 0.485462 | 0.05042074 | -0.002079716 | 0.762155 | 0.05026574 | -0.002001732
[5 empty] | 0.04518381 | 0.05135748 | -0.00305927 |  | 0.2023122 | 0.05196338 | -0.00252286 | 0.4864621 | 0.05117329 | -0.002079716 | 0.7633573 | 0.05101597 | -0.002001732
[5 empty] | 0.04530103 | 0.05211273 | -0.003058658 |  | 0.2028319 | 0.05272755 | -0.00252286 | 0.4876968 | 0.05192583 | -0.002079716 | 0.7665581 | 0.05176621 | -0.002001732
[5 empty] | 0.04539961 | 0.05286799 | -0.003061107 |  | 0.2032997 | 0.05349171 | -0.002523304 | 0.4884034 | 0.05267838 | -0.002079716 | 0.7674959 | 0.05251644 | -0.002001732
[5 empty] | 0.04554982 | 0.05362325 | -0.00306032 |  | 0.2039953 | 0.05425588 | -0.002523304 | 0.4894109 | 0.05343093 | -0.00207554 | 0.7688095 | 0.05326668 | -0.001991974
[5 empty] | 0.04572618 | 0.05437851 | -0.003060015 |  | 0.2045393 | 0.05502005 | -0.002523304 | 0.4904011 | 0.05418348 | -0.00207554 | 0.7702975 | 0.05401691 | -0.001991974
[5 empty] | 0.04582584 | 0.05513376 | -0.00306185 |  | 0.2050589 | 0.05578422 | -0.002523304 | 0.4913743 | 0.05493603 | -0.00207554 | 0.7726769 | 0.05476715 | -0.001991974
[5 empty] | 0.04599657 | 0.05588902 | -0.003060015 |  | 0.2055794 | 0.05654838 | -0.002523304 | 0.4928451 | 0.05568858 | -0.00207554 | 0.7737008 | 0.05551738 | -0.001991974
[5 empty] | 0.04602558 | 0.05664428 | -0.003027979 |  | 0.2060231 | 0.05731255 | -0.002516657 | 0.4943012 | 0.05644112 | -0.00206352 | 0.7758242 | 0.05626762 | -0.001977433
[5 empty] | 0.04615142 | 0.05739953 | -0.00302707 |  | 0.2063381 | 0.05807672 | -0.002516657 | 0.494389 | 0.05719367 | -0.00206352 | 0.7775128 | 0.05701785 | -0.001977433
[5 empty] | 0.04636164 | 0.05815479 | -0.00302919 |  | 0.2068829 | 0.05884088 | -0.002516657 | 0.4962665 | 0.05794622 | -0.00206352 | 0.7775321 | 0.05776809 | -0.001977433
[5 empty] | 0.04650074 | 0.05891005 | -0.003027979 |  | 0.2073242 | 0.05960505 | -0.00248752 | 0.4970971 | 0.05869877 | -0.00206352 | 0.778861 | 0.05851832 | -0.001977433
[5 empty] | 0.0465292 | 0.0596653 | -0.002969072 |  | 0.2080995 | 0.06036922 | -0.00248752 | 0.4974593 | 0.05945132 | -0.002045859 | 0.7810936 | 0.05926856 | -0.001958661
[5 empty] | 0.04667458 | 0.06042056 | -0.00297026 |  | 0.2085129 | 0.06113339 | -0.00248752 | 0.4987133 | 0.06020387 | -0.002045859 | 0.7822731 | 0.06001879 | -0.001958661
[5 empty] | 0.04684603 | 0.06117582 | -0.002968775 |  | 0.2087432 | 0.06189755 | -0.00248752 | 0.4998893 | 0.06095641 | -0.002045859 | 0.7839465 | 0.06076903 | -0.001958661
[5 empty] | 0.04697816 | 0.06193108 | -0.002969666 |  | 0.2094636 | 0.06266172 | -0.00248752 | 0.500402 | 0.06170896 | -0.002022682 | 0.7844607 | 0.06151926 | -0.001958661
[5 empty] | 0.04703789 | 0.06268633 | -0.002895975 |  | 0.2097153 | 0.06342589 | -0.002440775 | 0.5012259 | 0.06246151 | -0.002022682 | 0.7871278 | 0.0622695 | -0.00193505
[5 empty] | 0.04725478 | 0.06344159 | -0.002895107 |  | 0.2102241 | 0.06419006 | -0.002440775 | 0.502754 | 0.06321406 | -0.002022682 | 0.7883255 | 0.06301973 | -0.00193505
[5 empty] | 0.04733336 | 0.06419685 | -0.00289337 |  | 0.2106524 | 0.06495422 | -0.002440775 | 0.5026387 | 0.06396661 | -0.002022682 | 0.7887762 | 0.06376997 | -0.00193505
[5 empty] | 0.0474443 | 0.0649521 | -0.002895975 |  | 0.2112608 | 0.06571839 | -0.002440775 | 0.5034893 | 0.06471916 | -0.002022682 | 0.7910782 | 0.0645202 | -0.00193505
[5 empty] | 0.04759436 | 0.06570736 | -0.002797615 |  | 0.2116573 | 0.06648256 | -0.002374054 | 0.5049171 | 0.0654717 | -0.001992542 | 0.792115 | 0.06527044 | -0.00191064
[5 empty] | 0.04773734 | 0.06646262 | -0.002799573 |  | 0.2123389 | 0.06724672 | -0.002374054 | 0.505745 | 0.06622425 | -0.001992542 | 0.7930295 | 0.06602067 | -0.00191064
[5 empty] | 0.04782006 | 0.06721787 | -0.002799573 |  | 0.2126502 | 0.06801089 | -0.002374054 | 0.506824 | 0.0669768 | -0.001992542 | 0.7938223 | 0.0667709 | -0.00191064
[5 empty] | 0.04791526 | 0.06797313 | -0.002798454 |  | 0.2132468 | 0.06877506 | -0.002374054 | 0.5074986 | 0.06772935 | -0.001992542 | 0.7953295 | 0.06752114 | -0.00191064
[5 empty] | 0.04810951 | 0.06872839 | -0.002689899 |  | 0.213761 | 0.06953923 | -0.002298298 | 0.5080965 | 0.0684819 | -0.00196021 | 0.7966129 | 0.06827137 | -0.001883069
[5 empty] | 0.04820318 | 0.06948365 | -0.002687211 |  | 0.2142185 | 0.07030339 | -0.002298298 | 0.5088154 | 0.06923445 | -0.00196021 | 0.7979866 | 0.06902161 | -0.001883069
[5 empty] | 0.04831595 | 0.0702389 | -0.002690706 |  | 0.2144073 | 0.07106756 | -0.002298298 | 0.5101178 | 0.06998699 | -0.00196021 | 0.797984 | 0.06977184 | -0.001883069
[5 empty] | 0.04846126 | 0.07099416 | -0.002688286 |  | 0.2151471 | 0.07183173 | -0.002298298 | 0.5102895 | 0.07073954 | -0.00196021 | 0.7990153 | 0.07052208 | -0.001883069
[5 empty] | 0.0484917 | 0.07174942 | -0.00257197 |  | 0.2153789 | 0.0725959 | -0.002210872 | 0.5114422 | 0.07149209 | -0.001924996 | 0.8005591 | 0.07127231 | -0.001851439
[5 empty] | 0.04864845 | 0.07250467 | -0.002572227 |  | 0.2157379 | 0.07336006 | -0.002210872 | 0.5115282 | 0.07224464 | -0.001924996 | 0.8013559 | 0.07202255 | -0.001851439
[5 empty] | 0.04877061 | 0.07325993 | -0.002572484 |  | 0.2163845 | 0.07412423 | -0.002210872 | 0.5128628 | 0.07299719 | -0.001924996 | 0.8028779 | 0.07277278 | -0.001851439
[5 empty] | 0.04885796 | 0.07401519 | -0.002572741 |  | 0.2165729 | 0.0748884 | -0.002116814 | 0.5136601 | 0.07374974 | -0.001924996 | 0.8041796 | 0.07352302 | -0.001851439
[5 empty] | 0.04899129 | 0.07477044 | -0.002443152 |  | 0.2171824 | 0.07565257 | -0.002116814 | 0.5136531 | 0.07450228 | -0.001884037 | 0.8061052 | 0.07427325 | -0.001820053
[5 empty] | 0.04908961 | 0.0755257 | -0.002442908 |  | 0.2177866 | 0.07641673 | -0.002116814 | 0.5148334 | 0.07525483 | -0.001884037 | 0.8071786 | 0.07502349 | -0.001820053
[5 empty] | 0.04918658 | 0.07628096 | -0.002440711 |  | 0.2181709 | 0.0771809 | -0.002116814 | 0.515941 | 0.07600738 | -0.001884037 | 0.8069752 | 0.07577372 | -0.001820053
[5 empty] | 0.04934998 | 0.07703622 | -0.002442908 |  | 0.2186294 | 0.07794507 | -0.002116814 | 0.5166431 | 0.07675993 | -0.001884037 | 0.8084549 | 0.07652396 | -0.001820053
[5 empty] | 0.04944418 | 0.07779147 | -0.002316386 |  | 0.2190008 | 0.07870923 | -0.002022176 | 0.5168054 | 0.07751248 | -0.001842893 | 0.8103523 | 0.07727419 | -0.001790459
[5 empty] | 0.04957087 | 0.07854673 | -0.002316386 |  | 0.219177 | 0.0794734 | -0.002022176 | 0.5172942 | 0.07826503 | -0.001842893 | 0.8112909 | 0.07802443 | -0.001790459
[5 empty] | 0.04961429 | 0.07930199 | -0.002315924 |  | 0.2195342 | 0.08023757 | -0.002022176 | 0.5178437 | 0.07901757 | -0.001842893 | 0.8119056 | 0.07877466 | -0.001790459
[5 empty] | 0.04976515 | 0.08005724 | -0.002315924 |  | 0.2200461 | 0.08100174 | -0.001927543 | 0.5189895 | 0.07977012 | -0.001842893 | 0.8129396 | 0.0795249 | -0.001790459
[5 empty] | 0.04986663 | 0.0808125 | -0.00218255 |  | 0.2203347 | 0.0817659 | -0.001927543 | 0.5194618 | 0.08052267 | -0.001803111 | 0.8134379 | 0.08027513 | -0.001757452
[5 empty] | 0.04991161 | 0.08156776 | -0.002183641 |  | 0.2208048 | 0.08253007 | -0.001927543 | 0.5204651 | 0.08127522 | -0.001803111 | 0.8149964 | 0.08102537 | -0.001757452
[5 empty] | 0.05003695 | 0.08232301 | -0.002182986 |  | 0.2208879 | 0.08329424 | -0.001927543 | 0.5209281 | 0.08202777 | -0.001803111 | 0.8162337 | 0.0817756 | -0.001757452
[5 empty] | 0.05011247 | 0.08307827 | -0.00218517 |  | 0.2212878 | 0.08405841 | -0.001927543 | 0.5211181 | 0.08278032 | -0.001803111 | 0.8162963 | 0.08252584 | -0.001757452
[5 empty] | 0.05029605 | 0.08383353 | -0.002058739 |  | 0.2218424 | 0.08482257 | -0.001837143 | 0.5220429 | 0.08353286 | -0.001757881 | 0.8178505 | 0.08327607 | -0.001725894
[5 empty] | 0.05032645 | 0.08458879 | -0.002060592 |  | 0.2218722 | 0.08558674 | -0.001837143 | 0.5231667 | 0.08428541 | -0.001757881 | 0.8194053 | 0.08402631 | -0.001725894
[5 empty] | 0.05037536 | 0.08534404 | -0.002058739 |  | 0.2223826 | 0.08635091 | -0.001837143 | 0.5232784 | 0.08503796 | -0.001757881 | 0.8194639 | 0.08477654 | -0.001725894
[5 empty] | 0.05053255 | 0.0860993 | -0.002060798 |  | 0.2227481 | 0.08711508 | -0.001837143 | 0.5242628 | 0.08579051 | -0.001757881 | 0.8200569 | 0.08552678 | -0.001725894
[5 empty] | 0.0506325 | 0.08685456 | -0.001940267 |  | 0.2228315 | 0.08787924 | -0.001756662 | 0.5252455 | 0.08654306 | -0.001716213 | 0.8225796 | 0.08627701 | -0.001694075
[5 empty] | 0.05071645 | 0.08760981 | -0.001941626 |  | 0.2231781 | 0.08864341 | -0.001756662 | 0.525214 | 0.08729561 | -0.001716213 | 0.8231769 | 0.08702725 | -0.001694075
[5 empty] | 0.05077738 | 0.08836507 | -0.00194182 |  | 0.2234057 | 0.08940758 | -0.001756662 | 0.5256528 | 0.08804815 | -0.001716213 | 0.8232395 | 0.08777748 | -0.001694075
[5 empty] | 0.05082209 | 0.08912033 | -0.001941238 |  | 0.224034 | 0.09017174 | -0.001756662 | 0.5264283 | 0.0888007 | -0.001676625 | 0.8247012 | 0.08852772 | -0.001694075
[5 empty] | 0.05090603 | 0.08987558 | -0.001835185 |  | 0.2240497 | 0.09093591 | -0.001687888 | 0.5272709 | 0.08955325 | -0.001676625 | 0.8267061 | 0.08927795 | -0.001666605
[5 empty] | 0.05105014 | 0.09063084 | -0.001834268 |  | 0.2243015 | 0.09170008 | -0.001687888 | 0.5281812 | 0.0903058 | -0.001676625 | 0.8264568 | 0.09002819 | -0.001666605
[5 empty] | 0.05108753 | 0.0913861 | -0.001833901 |  | 0.2247897 | 0.09246425 | -0.001687888 | 0.5283454 | 0.09105835 | -0.001676625 | 0.828151 | 0.09077842 | -0.001666605
[5 empty] | 0.05110143 | 0.09214136 | -0.001836102 |  | 0.2249652 | 0.09322841 | -0.001687888 | 0.5289164 | 0.0918109 | -0.001676625 | 0.8297451 | 0.09152866 | -0.001666605
[5 empty] | 0.05125208 | 0.09289661 | -0.001741048 |  | 0.2251295 | 0.09399258 | -0.001632552 | 0.5305076 | 0.09256344 | -0.001635388 | 0.8299437 | 0.09227889 | -0.001637992
[5 empty] | 0.05126067 | 0.09365187 | -0.001741744 |  | 0.2250897 | 0.09475675 | -0.001632552 | 0.5307404 | 0.09331599 | -0.001635388 | 0.8311216 | 0.09302913 | -0.001637992
[5 empty] | 0.05128042 | 0.09440713 | -0.00174157 |  | 0.2255888 | 0.09552092 | -0.001632552 | 0.53111 | 0.09406854 | -0.001635388 | 0.8320919 | 0.09377936 | -0.001637992
[5 empty] | 0.05138122 | 0.09516238 | -0.001740526 |  | 0.2254703 | 0.09628508 | -0.001632552 | 0.532435 | 0.09482109 | -0.001635388 | 0.8329632 | 0.0945296 | -0.001637992
[5 empty] | 0.05140932 | 0.09591764 | -0.001668681 |  | 0.2259183 | 0.09704925 | -0.001596663 | 0.5322619 | 0.09557364 | -0.001601014 | 0.8341694 | 0.09527983 | -0.001613453
[5 empty] | 0.05151151 | 0.0966729 | -0.001666847 |  | 0.2258858 | 0.09781342 | -0.001596663 | 0.5332507 | 0.09632619 | -0.001601014 | 0.8356038 | 0.09603007 | -0.001613453
[5 empty] | 0.05156179 | 0.09742815 | -0.001668681 |  | 0.2261524 | 0.09857759 | -0.001596663 | 0.5343094 | 0.09707873 | -0.001601014 | 0.8373764 | 0.0967803 | -0.001613453
[5 empty] | 0.05159505 | 0.09818341 | -0.001667848 |  | 0.2261698 | 0.09934175 | -0.001596663 | 0.5342719 | 0.09783128 | -0.001601014 | 0.8375311 | 0.09753054 | -0.001613453
[5 empty] | 0.0516533 | 0.09893867 | -0.001610723 |  | 0.2266007 | 0.1001059 | -0.001570456 | 0.5352585 | 0.09858383 | -0.001565183 | 0.8390032 | 0.09828077 | -0.001592385
[5 empty] | 0.05163826 | 0.09969393 | -0.001610562 |  | 0.226395 | 0.1008701 | -0.001570456 | 0.5357636 | 0.09933638 | -0.001565183 | 0.8410248 | 0.09903101 | -0.001592385
[5 empty] | 0.05170427 | 0.1004492 | -0.001610562 |  | 0.2268797 | 0.1016343 | -0.001570456 | 0.5368154 | 0.1000889 | -0.001565183 | 0.8411912 | 0.09978124 | -0.001592385
[5 empty] | 0.0517676 | 0.1012044 | -0.001611528 |  | 0.2268654 | 0.1023984 | -0.001546976 | 0.5373163 | 0.1008415 | -0.001565183 | 0.8426642 | 0.1005315 | -0.001592385
[5 empty] | 0.0518375 | 0.1019597 | -0.001578757 |  | 0.2272654 | 0.1031626 | -0.001546976 | 0.5373334 | 0.101594 | -0.001530292 | 0.8434798 | 0.1012817 | -0.001572521
[5 empty] | 0.05187908 | 0.102715 | -0.001578599 |  | 0.2271104 | 0.1039268 | -0.001546976 | 0.5387235 | 0.1023466 | -0.001530292 | 0.8444019 | 0.1020319 | -0.001572521
[5 empty] | 0.0518923 | 0.1034702 | -0.001579072 |  | 0.227453 | 0.1046909 | -0.001546976 | 0.5386662 | 0.1030991 | -0.001530292 | 0.8455406 | 0.1027822 | -0.001572521
[5 empty] | 0.05191934 | 0.1042255 | -0.00157781 |  | 0.2273231 | 0.1054551 | -0.001546976 | 0.5399153 | 0.1038517 | -0.001530292 | 0.8465675 | 0.1035324 | -0.001572521
[5 empty] | 0.05190387 | 0.1049807 | -0.001545853 |  | 0.2278301 | 0.1062193 | -0.001522726 | 0.5401281 | 0.1046042 | -0.001493408 | 0.8483605 | 0.1042826 | -0.001551342
[5 empty] | 0.05195857 | 0.105736 | -0.001545853 |  | 0.2277253 | 0.1069834 | -0.001522726 | 0.5408903 | 0.1053568 | -0.001493408 | 0.8493834 | 0.1050329 | -0.001551342
[5 empty] | 0.05204123 | 0.1064912 | -0.001545853 |  | 0.2281469 | 0.1077476 | -0.001522726 | 0.5413048 | 0.1061093 | -0.001493408 | 0.851064 | 0.1057831 | -0.001551342
[5 empty] | 0.05200373 | 0.1072465 | -0.001514264 |  | 0.2280393 | 0.1085118 | -0.001522726 | 0.5416472 | 0.1068619 | -0.001493408 | 0.8523031 | 0.1065334 | -0.001551342
[5 empty] | 0.05209292 | 0.1080018 | -0.001514869 |  | 0.228236 | 0.1092759 | -0.001498923 | 0.5424715 | 0.1076144 | -0.001456973 | 0.8518865 | 0.1072836 | -0.001531212
[5 empty] | 0.05211126 | 0.108757 | -0.001513961 |  | 0.2281531 | 0.1100401 | -0.001498923 | 0.5435709 | 0.108367 | -0.001456973 | 0.8538924 | 0.1080338 | -0.001531212
[5 empty] | 0.05213635 | 0.1095123 | -0.001515778 |  | 0.2284584 | 0.1108043 | -0.001498923 | 0.5438362 | 0.1091195 | -0.001456973 | 0.8544618 | 0.1087841 | -0.001531212
[5 empty] | 0.05213284 | 0.1102675 | -0.001514869 |  | 0.2285674 | 0.1115684 | -0.001498923 | 0.5447232 | 0.1098721 | -0.001420357 | 0.8556914 | 0.1095343 | -0.001531212
[5 empty] | 0.0522421 | 0.1110228 | -0.001487244 |  | 0.2287305 | 0.1123326 | -0.001477162 | 0.5456777 | 0.1106246 | -0.001420357 | 0.8580259 | 0.1102845 | -0.001512563
[5 empty] | 0.05226621 | 0.111778 | -0.001487244 |  | 0.2288643 | 0.1130968 | -0.001477162 | 0.5454477 | 0.1113772 | -0.001420357 | 0.8580338 | 0.1110348 | -0.001512563
[5 empty] | 0.05223335 | 0.1125333 | -0.001486501 |  | 0.2290523 | 0.1138609 | -0.001477162 | 0.5468844 | 0.1121297 | -0.001420357 | 0.8590355 | 0.111785 | -0.001512563
[5 empty] | 0.05228504 | 0.1132886 | -0.001456014 |  | 0.2289596 | 0.1146251 | -0.001454875 | 0.5464385 | 0.1128822 | -0.001420357 | 0.8599237 | 0.1125352 | -0.001493267
[5 empty] | 0.05226555 | 0.1140438 | -0.00145747 |  | 0.2292002 | 0.1153893 | -0.001454875 | 0.5476619 | 0.1136348 | -0.001381467 | 0.8616982 | 0.1132855 | -0.001493267
[5 empty] | 0.05233068 | 0.1147991 | -0.001456014 |  | 0.2295788 | 0.1161534 | -0.001454875 | 0.5477669 | 0.1143873 | -0.001381467 | 0.8619144 | 0.1140357 | -0.001493267
[5 empty] | 0.05234582 | 0.1155543 | -0.00145645 |  | 0.2296764 | 0.1169176 | -0.001454875 | 0.5487066 | 0.1151399 | -0.001381467 | 0.8636856 | 0.1147859 | -0.001493267
[5 empty] | 0.05237473 | 0.1163096 | -0.001457761 |  | 0.2297722 | 0.1176818 | -0.001454875 | 0.5490148 | 0.1158924 | -0.001381467 | 0.8644526 | 0.1155362 | -0.001493267
[5 empty] | 0.05245999 | 0.1170648 | -0.001431046 |  | 0.2296983 | 0.1184459 | -0.001434523 | 0.5503694 | 0.116645 | -0.001343948 | 0.8664441 | 0.1162864 | -0.001474249
[5 empty] | 0.05242423 | 0.1178201 | -0.001429759 |  | 0.2300141 | 0.1192101 | -0.001434523 | 0.550812 | 0.1173975 | -0.001343948 | 0.8672065 | 0.1170366 | -0.001474249
[5 empty] | 0.05248739 | 0.1185754 | -0.001429187 |  | 0.2300203 | 0.1199743 | -0.001434523 | 0.5515318 | 0.1181501 | -0.001343948 | 0.8681895 | 0.1177869 | -0.001474249
[5 empty] | 0.05249331 | 0.1193306 | -0.001404796 |  | 0.2302204 | 0.1207384 | -0.001434523 | 0.5518982 | 0.1189026 | -0.001343948 | 0.8687223 | 0.1185371 | -0.001474249
[5 empty] | 0.05258404 | 0.1200859 | -0.001403112 |  | 0.2303626 | 0.1215026 | -0.001416881 | 0.5523315 | 0.1196552 | -0.001306089 | 0.8711561 | 0.1192873 | -0.00145479
[5 empty] | 0.05260327 | 0.1208411 | -0.001403814 |  | 0.2303066 | 0.1222668 | -0.001416881 | 0.5530426 | 0.1204077 | -0.001306089 | 0.870787 | 0.1200376 | -0.00145479
[5 empty] | 0.05261491 | 0.1215964 | -0.001404235 |  | 0.2305849 | 0.1230309 | -0.001416881 | 0.5532588 | 0.1211603 | -0.001306089 | 0.872433 | 0.1207878 | -0.00145479
[5 empty] | 0.0525905 | 0.1223516 | -0.001403252 |  | 0.2306368 | 0.1237951 | -0.001416881 | 0.5542454 | 0.1219128 | -0.001306089 | 0.8745271 | 0.1215381 | -0.00145479
[5 empty] | 0.05258691 | 0.1231069 | -0.00137992 |  | 0.230911 | 0.1245593 | -0.001399335 | 0.554948 | 0.1226654 | -0.001267121 | 0.875159 | 0.1222883 | -0.0014355
[5 empty] | 0.05264687 | 0.1238622 | -0.001379506 |  | 0.2306498 | 0.1253234 | -0.001399335 | 0.5546608 | 0.1234179 | -0.001267121 | 0.8752249 | 0.1230385 | -0.0014355
[5 empty] | 0.05263513 | 0.1246174 | -0.001379506 |  | 0.2309758 | 0.1260876 | -0.001399335 | 0.5554979 | 0.1241705 | -0.001267121 | 0.8764132 | 0.1237888 | -0.0014355
[5 empty] | 0.05267271 | 0.1253727 | -0.001358492 |  | 0.231075 | 0.1268518 | -0.001399335 | 0.5566853 | 0.124923 | -0.001267121 | 0.8782759 | 0.124539 | -0.0014355
[5 empty] | 0.05271689 | 0.1261279 | -0.001359851 |  | 0.2310313 | 0.1276159 | -0.001383134 | 0.5565987 | 0.1256756 | -0.001226614 | 0.8795734 | 0.1252892 | -0.001418945
[5 empty] | 0.05278906 | 0.1268832 | -0.001358628 |  | 0.2312101 | 0.1283801 | -0.001383134 | 0.5573564 | 0.1264281 | -0.001226614 | 0.8800781 | 0.1260395 | -0.001418945
[5 empty] | 0.05279654 | 0.1276384 | -0.001359036 |  | 0.2310772 | 0.1291443 | -0.001383134 | 0.5577573 | 0.1271807 | -0.001226614 | 0.8813709 | 0.1267897 | -0.001418945
[5 empty] | 0.05284623 | 0.1283937 | -0.001359172 |  | 0.2312512 | 0.1299084 | -0.001383134 | 0.5584381 | 0.1279332 | -0.001226614 | 0.8820958 | 0.1275399 | -0.001418945
[5 empty] | 0.05284544 | 0.1291489 | -0.001337256 |  | 0.2315072 | 0.1306726 | -0.001369475 | 0.5589739 | 0.1286858 | -0.001187173 | 0.8830443 | 0.1282902 | -0.001400139
[5 empty] | 0.05280838 | 0.1299042 | -0.001338861 |  | 0.2317045 | 0.1314368 | -0.001369475 | 0.55901 | 0.1294383 | -0.001187173 | 0.8837633 | 0.1290404 | -0.001400139
[5 empty] | 0.05285634 | 0.1306595 | -0.001338059 |  | 0.2317585 | 0.1322009 | -0.001369475 | 0.5597517 | 0.1301909 | -0.001187173 | 0.8849334 | 0.1297906 | -0.001400139
[5 empty] | 0.05286801 | 0.1314147 | -0.001319745 |  | 0.2316973 | 0.1329651 | -0.001369475 | 0.5608455 | 0.1309434 | -0.001147739 | 0.8865558 | 0.1305409 | -0.001400139
[5 empty] | 0.05284337 | 0.13217 | -0.001321197 |  | 0.2319433 | 0.1337293 | -0.001356123 | 0.5607994 | 0.131696 | -0.001147739 | 0.8869258 | 0.1312911 | -0.001382642
[5 empty] | 0.05289665 | 0.1329252 | -0.001319745 |  | 0.2316512 | 0.1344934 | -0.001356123 | 0.5619583 | 0.1324485 | -0.001147739 | 0.8879751 | 0.1320413 | -0.001382642
[5 empty] | 0.05294217 | 0.1336805 | -0.001320669 |  | 0.232061 | 0.1352576 | -0.001356123 | 0.5615485 | 0.1332011 | -0.001147739 | 0.8905031 | 0.1327916 | -0.001382642
[5 empty] | 0.05296563 | 0.1344357 | -0.001319745 |  | 0.2319324 | 0.1360218 | -0.001356123 | 0.5619887 | 0.1339536 | -0.001147739 | 0.8904085 | 0.1335418 | -0.001364242
[5 empty] | 0.0529241 | 0.135191 | -0.001307757 |  | 0.232083 | 0.136786 | -0.001345093 | 0.5625678 | 0.1347061 | -0.00110694 | 0.892478 | 0.134292 | -0.001364242
[5 empty] | 0.05296768 | 0.1359463 | -0.001307234 |  | 0.232259 | 0.1375501 | -0.001345093 | 0.5633575 | 0.1354587 | -0.00110694 | 0.8922621 | 0.1350423 | -0.001364242
[5 empty] | 0.05299629 | 0.1367015 | -0.001306189 |  | 0.2322347 | 0.1383143 | -0.001345093 | 0.5635014 | 0.1362112 | -0.00110694 | 0.8945571 | 0.1357925 | -0.001364242
[5 empty] | 0.05300277 | 0.1374568 | -0.001293341 |  | 0.2324615 | 0.1390785 | -0.001345093 | 0.5649985 | 0.1369638 | -0.001065621 | 0.894105 | 0.1365427 | -0.001364242
[5 empty] | 0.05297278 | 0.138212 | -0.001292694 |  | 0.2322337 | 0.1398426 | -0.001336469 | 0.5654925 | 0.1377163 | -0.001065621 | 0.8962826 | 0.137293 | -0.001348226
[5 empty] | 0.05297785 | 0.1389673 | -0.001294117 |  | 0.2323981 | 0.1406068 | -0.001336469 | 0.5660543 | 0.1384689 | -0.001065621 | 0.8975424 | 0.1380432 | -0.001348226
[5 empty] | 0.05303229 | 0.1397225 | -0.001293341 |  | 0.2322207 | 0.141371 | -0.001336469 | 0.5656103 | 0.1392214 | -0.001065621 | 0.8970787 | 0.1387935 | -0.001348226
[5 empty] | 0.05302161 | 0.1404778 | -0.001293858 |  | 0.2326613 | 0.1421351 | -0.00132994 | 0.5668804 | 0.139974 | -0.001065621 | 0.8981031 | 0.1395437 | -0.001348226
[5 empty] | 0.05306029 | 0.1412331 | -0.001284102 |  | 0.2325059 | 0.1428993 | -0.00132994 | 0.5665709 | 0.1407265 | -0.001024413 | 0.8994699 | 0.1402939 | -0.001331199
[5 empty] | 0.05301948 | 0.1419883 | -0.001282306 |  | 0.232658 | 0.1436635 | -0.00132994 | 0.5671889 | 0.1414791 | -0.001024413 | 0.90118 | 0.1410442 | -0.001331199
[5 empty] | 0.05307099 | 0.1427436 | -0.001282947 |  | 0.2323832 | 0.1444276 | -0.00132994 | 0.5679468 | 0.1422316 | -0.001024413 | 0.9019674 | 0.1417944 | -0.001331199
[5 empty] | 0.05305729 | 0.1434988 | -0.001283973 |  | 0.2327549 | 0.1451918 | -0.00132994 | 0.5680547 | 0.1429842 | -0.001024413 | 0.9029824 | 0.1425446 | -0.001331199
[5 empty] | 0.05310727 | 0.1442541 | -0.001276955 |  | 0.2325583 | 0.145956 | -0.001324412 | 0.5693801 | 0.1437367 | -0.0009835525 | 0.903418 | 0.1432949 | -0.00131611
[5 empty] | 0.05309917 | 0.1450093 | -0.001276062 |  | 0.2325561 | 0.1467201 | -0.001324412 | 0.5691923746 | 0.1444893 | -0.0009835525 | 0.9055823 | 0.1440451 | -0.00131611
[5 empty] | 0.05309027 | 0.1457646 | -0.001276189 |  | 0.2324659 | 0.1474843 | -0.001324412 | 0.5692157 | 0.1452418 | -0.0009835525 | 0.9053188 | 0.1447953 | -0.00131611
[5 empty] | 0.05313787 | 0.1465199 | -0.001276062 |  | 0.232683 | 0.1482485 | -0.001324412 | 0.5700266 | 0.1459944 | -0.0009835525 | 0.9067857 | 0.1455456 | -0.00131611
[5 empty] | 0.05316316 | 0.1472751 | -0.001272833 |  | 0.2327272 | 0.1490126 | -0.001320785 | 0.5706897 | 0.1467469 | -0.0009411534 | 0.9080193 | 0.1462958 | -0.001298753
[5 empty] | 0.05310883 | 0.1480304 | -0.00127207 |  | 0.232768 | 0.1497768 | -0.001320785 | 0.5710607 | 0.1474995 | -0.0009411534 | 0.9089031 | 0.147046 | -0.001298753
[5 empty] | 0.05315395 | 0.1487856 | -0.001271307 |  | 0.2329465 | 0.150541 | -0.001320785 | 0.571716 | 0.148252 | -0.0009411534 | 0.9097841 | 0.1477963 | -0.001298753
[5 empty] | 0.05310553 | 0.1495409 | -0.001271408 |  | 0.2326711 | 0.1513051 | -0.001320136 | 0.5722206 | 0.1490046 | -0.0009088816 | 0.9117701 | 0.1485465 | -0.001288734
[5 empty] | 0.05317717 | 0.1502961 | -0.001271026 |  | 0.2328407 | 0.1520693 | -0.001320136 | 0.5718595 | 0.1497571 | -0.0009088816 | 0.9120024 | 0.1492967 | -0.001288734