## 1
Общество с ограниченной ответственностью "Инженерная геология" (ООО "ИнжГео")
Юр. адрес: 117279, г. Москва, ул. Миклухо-Маклая, 36 а, этаж 5, пом. XXIII к. 76-84
Телефон/факс +7 (495) 132-30-00, Адрес электронной почты inbox@inj-geo.ru
Испытательная лаборатория ООО «ИнжГео»
Адрес места осуществления деятельности лаборатории: г. Москва, просп. Вернадского, д. 51, стр. 1
Телефон +7(910)4557682, E-mail: slg85@mail.ru
Протокол испытаний № 13-63/22 от 20-11-2022
Наименование и адрес заказчика: ООО Регионстрой
Наименование объекта: Переход трубопровода через р. Енисей
Наименование используемого метода/методики: ГОСТ 12248.3-2020
Условия проведения испытания: температура окружающей среды (18 - 25)0С, влажность воздуха (40 - 75)%
Дата получение объекта подлежащего испытаниям: 24.10.2022
Дата испытания: 25.10.2022-19.11.2022
Испытание грунтов методом одноплоскостного среза
[6 empty] | Лабораторный номер: |  | 1057 |  |  |  | We, д.е. = | 0.406669122
[6 empty] | Номер скважины: |  | BH-001 |  |  |  | ρ, г/см3 = | 1.9
[6 empty] | Глубина отбора, м: |  | 1.7 |  |  |  | ρs, г/см3 = | 2.7
[6 empty] | Наименование грунта: |  | Суглинок, после оттаивания текучий, легкий песчанистый |  |  |  | e, д.е. = | 1.1
[6 empty] | Схема проведения опыта: |  | КД |  |  |  | IL, д.е. = | 1.082
Результаты испытаний
[7 empty] | Нормальное напряжение σ, МПа | Касательное напряжение t, МПа | tg ϕ | Угол внутреннего трения ϕ, град. | Удельное сцепление C, МПа
[7 empty] | 0.1 | 0.06139702
[7 empty] | 0.2 | 0.06779405
[7 empty] | 0.3 | 0.1341911
Эффективные значения угла внутреннего трения и удельного сцепления ϕ', С'
[7 empty] | ϕ', град. = | 20
[7 empty] | С', МПа = | 0.015
[7 empty] | Начальник исп. лаборатории: |  |  |  |  | Семиколенова Л.Г.
Лист 1 , всего листов 1
Частичное воспроизведение протокола испытаний без письменного разрешения ООО «ИнжГео» ЗАПРЕЩАЕТСЯ
второй график |  | первый график
dev | eps | sigma | dev1 | eps1 | dev2 | eps2 | dev3 | eps3
0 | 0 |  | 0 | 0 | 0 | 0 | 0 | 0
0.002008153 | 0.0330136 |  | 0.002008153 | 0.0330136 | 0.00278032 | 0.0330136 | 0.006205434 | 0.0330136
0.003920613 | 0.06602721 |  | 0.003920613 | 0.06602721 | 0.005706095 | 0.06602721 | 0.01203009 | 0.06602721
0.005888099 | 0.09904081 |  | 0.005888099 | 0.09904081 | 0.008032 | 0.09904081 | 0.01750253 | 0.09904081
0.007974187 | 0.1320544 |  | 0.007974187 | 0.1320544 | 0.0105566 | 0.1320544 | 0.02305689 | 0.1320544
0.009650391 | 0.165068 |  | 0.009650391 | 0.165068 | 0.01348962 | 0.165068 | 0.02916391 | 0.165068
0.01166118 | 0.1980816 |  | 0.01166118 | 0.1980816 | 0.01570644 | 0.1980816 | 0.03375574 | 0.1980816
0.01307207 | 0.2310952 |  | 0.01307207 | 0.2310952 | 0.01789133 | 0.2310952 | 0.03847788 | 0.2310952
0.01510293 | 0.2641088 |  | 0.01510293 | 0.2641088 | 0.02051764 | 0.2641088 | 0.04289319 | 0.2641088
0.01713734 | 0.2971224 |  | 0.01713734 | 0.2971224 | 0.02283456 | 0.2971224 | 0.04757271 | 0.2971224
0.01909832 | 0.330136 |  | 0.01909832 | 0.330136 | 0.02482658 | 0.330136 | 0.05245424 | 0.330136
0.0204376 | 0.3631496 |  | 0.0204376 | 0.3631496 | 0.02589396 | 0.3631496 | 0.0540506 | 0.3631496
0.02187848 | 0.3961632 |  | 0.02187848 | 0.3961632 | 0.0280253 | 0.3961632 | 0.0589669 | 0.3961632
0.02279981 | 0.4291768 |  | 0.02279981 | 0.4291768 | 0.02961912 | 0.4291768 | 0.06059332 | 0.4291768
0.02527716 | 0.4621904 |  | 0.02527716 | 0.4621904 | 0.03178669 | 0.4621904 | 0.06267094 | 0.4621904
0.02686939 | 0.4952041 |  | 0.02686939 | 0.4952041 | 0.03383152 | 0.4952041 | 0.06750733 | 0.4952041
0.02835422 | 0.5282177 |  | 0.02835422 | 0.5282177 | 0.03453878 | 0.5282177 | 0.07017601 | 0.5282177
0.02916929 | 0.5612313 |  | 0.02916929 | 0.5612313 | 0.03487766 | 0.5612313 | 0.07420629 | 0.5612313
0.03091966 | 0.5942449 |  | 0.03091966 | 0.5942449 | 0.03812586 | 0.5942449 | 0.07664535 | 0.5942449
0.03226351 | 0.6272585 |  | 0.03226351 | 0.6272585 | 0.03873473 | 0.6272585 | 0.07485444 | 0.6272585
0.03376075 | 0.6602721 |  | 0.03376075 | 0.6602721 | 0.03946505 | 0.6602721 | 0.07779342 | 0.6602721
0.03627226 | 0.6932857 |  | 0.03627226 | 0.6932857 | 0.04088103 | 0.6932857 | 0.08139325 | 0.6932857
0.03582224 | 0.7262993 |  | 0.03582224 | 0.7262993 | 0.04331629 | 0.7262993 | 0.08211259 | 0.7262993
0.03742513 | 0.7593129 |  | 0.03742513 | 0.7593129 | 0.04462635 | 0.7593129 | 0.08734844 | 0.7593129
0.03945473 | 0.7923265 |  | 0.03945473 | 0.7923265 | 0.04471995 | 0.7923265 | 0.0903223 | 0.7923265
0.0398675 | 0.8253401 |  | 0.0398675 | 0.8253401 | 0.04637964 | 0.8253401 | 0.09247387 | 0.8253401
0.04101822 | 0.8583537 |  | 0.04101822 | 0.8583537 | 0.04733617 | 0.8583537 | 0.09341811 | 0.8583537
0.04320456 | 0.8913673 |  | 0.04320456 | 0.8913673 | 0.04652507 | 0.8913673 | 0.09496747 | 0.8913673
0.04473152 | 0.9243809 |  | 0.04473152 | 0.9243809 | 0.04753686 | 0.9243809 | 0.09639897 | 0.9243809
0.04628145 | 0.9573945 |  | 0.04628145 | 0.9573945 | 0.04900181 | 0.9573945 | 0.09857208 | 0.9573945
0.04699373 | 0.9904081 |  | 0.04699373 | 0.9904081 | 0.04925769 | 0.9904081 | 0.0990667 | 0.9904081
0.04828004 | 1.023422 |  | 0.04828004 | 1.023422 | 0.04907901 | 1.023422 | 0.1012253 | 1.023422
0.05203631 | 1.056435 |  | 0.05203631 | 1.056435 | 0.05139691 | 1.056435 | 0.1086984 | 1.056435
0.05371061 | 1.089449 |  | 0.05371061 | 1.089449 | 0.05068953 | 1.089449 | 0.1075017 | 1.089449
0.05489818 | 1.122463 |  | 0.05489818 | 1.122463 | 0.05417546 | 1.122463 | 0.1102115 | 1.122463
0.05605739 | 1.155476 |  | 0.05605739 | 1.155476 | 0.05339372 | 1.155476 | 0.1100869 | 1.155476
0.05621678 | 1.18849 |  | 0.05621678 | 1.18849 | 0.05474756 | 1.18849 | 0.1162504 | 1.18849
0.0576826 | 1.221503 |  | 0.0576826 | 1.221503 | 0.05520126 | 1.221503 | 0.1151715 | 1.221503
0.05866761 | 1.254517 |  | 0.05866761 | 1.254517 | 0.05440705 | 1.254517 | 0.1180453 | 1.254517
0.06058929 | 1.287531 |  | 0.06058929 | 1.287531 | 0.05695805 | 1.287531 | 0.1196558 | 1.287531
0.06139702 | 1.320544 |  | 0.06139702 | 1.320544 | 0.05721668 | 1.320544 | 0.1211453 | 1.320544
0.06220644 | 1.353558 |  | 0.06220644 | 1.353558 | 0.05762135 | 1.353558 | 0.1236644 | 1.353558
0.06254712 | 1.386571 |  | 0.06254712 | 1.386571 | 0.05901972 | 1.386571 | 0.1249534 | 1.386571
0.06431619 | 1.419585 |  | 0.06431619 | 1.419585 | 0.05699179 | 1.419585 | 0.1281208 | 1.419585
0.06495197 | 1.452599 |  | 0.06495197 | 1.452599 | 0.05980881 | 1.452599 | 0.1298566 | 1.452599
0.06500449 | 1.485612 |  | 0.06500449 | 1.485612 | 0.06039637 | 1.485612 | 0.1293796 | 1.485612
0.06414287 | 1.518626 |  | 0.06414287 | 1.518626 | 0.05958971 | 1.518626 | 0.1307979 | 1.518626
0.06358414 | 1.551639 |  | 0.06358414 | 1.551639 | 0.05859018 | 1.551639 | 0.1273742 | 1.551639
0.06736954 | 1.584653 |  | 0.06736954 | 1.584653 | 0.05911796 | 1.584653 | 0.1272554 | 1.584653
0.06586425 | 1.617667 |  | 0.06586425 | 1.617667 | 0.06015123 | 1.617667 | 0.1295396 | 1.617667
0.06361139 | 1.65068 |  | 0.06361139 | 1.65068 | 0.06203065 | 1.65068 | 0.1310533 | 1.65068
0.06519636 | 1.683694 |  | 0.06519636 | 1.683694 | 0.06075336 | 1.683694 | 0.1308888 | 1.683694
0.06557504 | 1.716707 |  | 0.06557504 | 1.716707 | 0.06228271 | 1.716707 | 0.131409 | 1.716707
0.06561972 | 1.749721 |  | 0.06561972 | 1.749721 | 0.06374855 | 1.749721 | 0.1330643 | 1.749721
0.06358274 | 1.782735 |  | 0.06358274 | 1.782735 | 0.06252362 | 1.782735 | 0.1335056 | 1.782735
0.06578877 | 1.815748 |  | 0.06578877 | 1.815748 | 0.06167833 | 1.815748 | 0.1317249 | 1.815748
0.06368824 | 1.848762 |  | 0.06368824 | 1.848762 | 0.0640515 | 1.848762 | 0.1311299 | 1.848762
0.06302596 | 1.881775 |  | 0.06302596 | 1.881775 | 0.06220952 | 1.881775 | 0.1302592 | 1.881775
0.06408703 | 1.914789 |  | 0.06408703 | 1.914789 | 0.06254607 | 1.914789 | 0.1334273 | 1.914789
0.066124 | 1.947803 |  | 0.066124 | 1.947803 | 0.06315093 | 1.947803 | 0.1320344 | 1.947803
0.06348096 | 1.980816 |  | 0.06348096 | 1.980816 | 0.06462281 | 1.980816 | 0.1302697 | 1.980816
0.06603279 | 2.01383 |  | 0.06603279 | 2.01383 | 0.06322046 | 2.01383 | 0.1294877 | 2.01383
0.06380212 | 2.046843 |  | 0.06380212 | 2.046843 | 0.06374408 | 2.046843 | 0.1321272 | 2.046843
0.06363197 | 2.079857 |  | 0.06363197 | 2.079857 | 0.06722399 | 2.079857 | 0.1344565 | 2.079857
0.06302688 | 2.112871 |  | 0.06302688 | 2.112871 | 0.06504229 | 2.112871 | 0.1329005 | 2.112871
0.06419652 | 2.145884 |  | 0.06419652 | 2.145884 | 0.06674993 | 2.145884 | 0.1300235 | 2.145884
0.06210493 | 2.178898 |  | 0.06210493 | 2.178898 | 0.0652446 | 2.178898 | 0.1374442 | 2.178898
0.06370782 | 2.211911 |  | 0.06370782 | 2.211911 | 0.06637614 | 2.211911 | 0.1355887 | 2.211911
0.06334954 | 2.244925 |  | 0.06334954 | 2.244925 | 0.06585111 | 2.244925 | 0.1340546 | 2.244925
0.06422908 | 2.277939 |  | 0.06422908 | 2.277939 | 0.06830703 | 2.277939 | 0.1363637 | 2.277939
0.06124361 | 2.310952 |  | 0.06124361 | 2.310952 | 0.06711141 | 2.310952 | 0.1337223 | 2.310952
0.06086405 | 2.343966 |  | 0.06086405 | 2.343966 | 0.06704049 | 2.343966 | 0.1340831 | 2.343966
0.06211771 | 2.376979 |  | 0.06211771 | 2.376979 | 0.06874931 | 2.376979 | 0.1363376 | 2.376979
0.0618619 | 2.409993 |  | 0.0618619 | 2.409993 | 0.06733687 | 2.409993 | 0.1342645 | 2.409993
0.06314191 | 2.443007 |  | 0.06314191 | 2.443007 | 0.06739247 | 2.443007 | 0.1354126 | 2.443007
0.06210813 | 2.47602 |  | 0.06210813 | 2.47602 | 0.06876478 | 2.47602 | 0.1341911 | 2.47602
0.06292003 | 2.509034 |  | 0.06292003 | 2.509034 | 0.06779405 | 2.509034 | 0.1318535 | 2.509034
0.06298247 | 2.542047 |  | 0.06298247 | 2.542047 | 0.06769668 | 2.542047 | 0.1329214 | 2.542047
0.05959912 | 2.575061 |  | 0.05959912 | 2.575061 | 0.06924716 | 2.575061 | 0.1359038 | 2.575061
0.06205163 | 2.608075 |  | 0.06205163 | 2.608075 | 0.06694831 | 2.608075 | 0.1322873 | 2.608075
0.06034783 | 2.641088 |  | 0.06034783 | 2.641088 | 0.06743305 | 2.641088 | 0.1344522 | 2.641088
0.06070224 | 2.674102 |  | 0.06070224 | 2.674102 | 0.06572949 | 2.674102 | 0.1299358 | 2.674102
0.0592029 | 2.707115 |  | 0.0592029 | 2.707115 | 0.06771967 | 2.707115 | 0.130828 | 2.707115
0.06128283 | 2.740129 |  | 0.06128283 | 2.740129 | 0.06690726 | 2.740129 | 0.1285243 | 2.740129
0.0579178 | 2.773143 |  | 0.0579178 | 2.773143 | 0.0680735 | 2.773143 | 0.1308381 | 2.773143
0.0603122 | 2.806156 |  | 0.0603122 | 2.806156 | 0.06553636 | 2.806156 | 0.1310495 | 2.806156
0.05760214 | 2.83917 |  | 0.05760214 | 2.83917 | 0.06552782 | 2.83917 | 0.1260717 | 2.83917
0.05676946 | 2.872183 |  | 0.05676946 | 2.872183 | 0.065874 | 2.872183 | 0.1262871 | 2.872183
0.05862621 | 2.905197 |  | 0.05862621 | 2.905197 | 0.06684962 | 2.905197 | 0.1217578 | 2.905197
0.05654669 | 2.938211 |  | 0.05654669 | 2.938211 | 0.06269173 | 2.938211 | 0.1211783 | 2.938211
0.05724736 | 2.971224 |  | 0.05724736 | 2.971224 | 0.06607371 | 2.971224 | 0.1228106 | 2.971224
0.05834984 | 3.004238 |  | 0.05834984 | 3.004238 | 0.06182234 | 3.004238 | 0.1173562 | 3.004238
0.05477509 | 3.037252 |  | 0.05477509 | 3.037252 | 0.0645289 | 3.037252 | 0.1195931 | 3.037252
0.05641273 | 3.070265 |  | 0.05641273 | 3.070265 | 0.0630291 | 3.070265 | 0.1150591 | 3.070265
0.05449569 | 3.103279 |  | 0.05449569 | 3.103279 | 0.0613187 | 3.103279 | 0.1185127 | 3.103279
0.05362657 | 3.136292 |  | 0.05362657 | 3.136292 | 0.06041167 | 3.136292 | 0.1137791 | 3.136292
0.05468352 | 3.169306 |  | 0.05468352 | 3.169306 | 0.06089058 | 3.169306 | 0.1114815 | 3.169306
0.05383372 | 3.20232 |  | 0.05383372 | 3.20232 | 0.06184963 | 3.20232 | 0.1141007 | 3.20232
0.05242434 | 3.235333 |  | 0.05242434 | 3.235333 | 0.05938184 | 3.235333 | 0.1099471 | 3.235333
0.05200008 | 3.268347 |  | 0.05200008 | 3.268347 | 0.05866927 | 3.268347 | 0.1103517 | 3.268347
0.05403392 | 3.30136 |  | 0.05403392 | 3.30136 | 0.06013762 | 3.30136 | 0.1070973 | 3.30136
0.05243646 | 3.334374 |  | 0.05243646 | 3.334374 | 0.05882756 | 3.334374 | 0.1068995 | 3.334374
0.05315268 | 3.367388 |  | 0.05315268 | 3.367388 | 0.0593351 | 3.367388 | 0.1082561 | 3.367388
0.0501405 | 3.400401 |  | 0.0501405 | 3.400401 | 0.05735615 | 3.400401 | 0.1026244 | 3.400401
0.04991514 | 3.433415 |  | 0.04991514 | 3.433415 | 0.05553371 | 3.433415 | 0.1008097 | 3.433415
0.05195199 | 3.466428 |  | 0.05195199 | 3.466428 | 0.05722449 | 3.466428 | 0.1010579 | 3.466428
0.05146491 | 3.499442 |  | 0.05146491 | 3.499442 | 0.05515679 | 3.499442 | 0.09949996 | 3.499442
0.04869355 | 3.532456 |  | 0.04869355 | 3.532456 | 0.05692207 | 3.532456 | 0.1004072 | 3.532456
0.04856062 | 3.565469 |  | 0.04856062 | 3.565469 | 0.05472518 | 3.565469 | 0.09781559 | 3.565469
0.04931039 | 3.598483 |  | 0.04931039 | 3.598483 | 0.05434802 | 3.598483 | 0.1019975 | 3.598483
0.04849317 | 3.631496 |  | 0.04849317 | 3.631496 | 0.0556052 | 3.631496 | 0.09724846 | 3.631496
0.04927131 | 3.66451 |  | 0.04927131 | 3.66451 | 0.05507871 | 3.66451 | 0.09851963 | 3.66451
0.04688807 | 3.697524 |  | 0.04688807 | 3.697524 | 0.05391114 | 3.697524 | 0.09730082 | 3.697524
0.04840142 | 3.730537 |  | 0.04840142 | 3.730537 | 0.05267058 | 3.730537 | 0.09884035 | 3.730537
0.0470942 | 3.763551 |  | 0.0470942 | 3.763551 | 0.05380377 | 3.763551 | 0.09996804 | 3.763551
0.04534533 | 3.796564 |  | 0.04534533 | 3.796564 | 0.05138701 | 3.796564 | 0.0988254 | 3.796564
0.04576609 | 3.829578 |  | 0.04576609 | 3.829578 | 0.05136933 | 3.829578 | 0.09699812 | 3.829578
0.04548577 | 3.862592 |  | 0.04548577 | 3.862592 | 0.05050777 | 3.862592 | 0.09808344 | 3.862592
0.04466324 | 3.895605 |  | 0.04466324 | 3.895605 | 0.05115975 | 3.895605 | 0.09500933 | 3.895605
0.0433373 | 3.928619 |  | 0.0433373 | 3.928619 | 0.05140176 | 3.928619 | 0.09701722 | 3.928619
0.04257508 | 3.961632 |  | 0.04257508 | 3.961632 | 0.05105145 | 3.961632 | 0.09527048 | 3.961632
0.04231908 | 3.994646 |  | 0.04231908 | 3.994646 | 0.05076824 | 3.994646 | 0.09585385 | 3.994646
0.04330207 | 4.02766 |  | 0.04330207 | 4.02766 | 0.05141016 | 4.02766 | 0.09307971 | 4.02766
0.04169547 | 4.060673 |  | 0.04169547 | 4.060673 | 0.0497515 | 4.060673 | 0.09633506 | 4.060673
0.04145707 | 4.093687 |  | 0.04145707 | 4.093687 | 0.04882072 | 4.093687 | 0.09572128 | 4.093687
0.04037115 | 4.1267 |  | 0.04037115 | 4.1267 | 0.04773395 | 4.1267 | 0.09510462 | 4.1267
0.04059788 | 4.159714 |  | 0.04059788 | 4.159714 | 0.04726458 | 4.159714 | 0.09300652 | 4.159714
0.04020396 | 4.192728 |  | 0.04020396 | 4.192728 | 0.04735109 | 4.192728 | 0.0940713 | 4.192728
0.0382074 | 4.225741 |  | 0.0382074 | 4.225741 | 0.04771982 | 4.225741 | 0.09453648 | 4.225741
0.03794306 | 4.258755 |  | 0.03794306 | 4.258755 | 0.0478175 | 4.258755 | 0.09365394 | 4.258755
0.03811966 | 4.291768 |  | 0.03811966 | 4.291768 | 0.04569601 | 4.291768 | 0.09229812 | 4.291768
0.0375643 | 4.324782 |  | 0.0375643 | 4.324782 | 0.04599013 | 4.324782 | 0.09320966 | 4.324782
0.03817686 | 4.357796 |  | 0.03817686 | 4.357796 | 0.04554287 | 4.357796 | 0.08939237 | 4.357796
0.03651192 | 4.390809 |  | 0.03651192 | 4.390809 | 0.04683166 | 4.390809 | 0.08994194 | 4.390809
0.03733679 | 4.423823 |  | 0.03733679 | 4.423823 | 0.04461898 | 4.423823 | 0.09175914 | 4.423823
0.03501946 | 4.456836 |  | 0.03501946 | 4.456836 | 0.04574929 | 4.456836 | 0.09115473 | 4.456836
0.03669906 | 4.48985 |  | 0.03669906 | 4.48985 | 0.04493575 | 4.48985 | 0.08944448 | 4.48985
0.03466085 | 4.522864 |  | 0.03466085 | 4.522864 | 0.0439071 | 4.522864 | 0.08693521 | 4.522864
0.03545257 | 4.555877 |  | 0.03545257 | 4.555877 | 0.0448288 | 4.555877 | 0.08618092 | 4.555877
0.03465683 | 4.588891 |  | 0.03465683 | 4.588891 | 0.04424434 | 4.588891 | 0.08702515 | 4.588891
0.03534634 | 4.621904 |  | 0.03534634 | 4.621904 | 0.04420281 | 4.621904 | 0.08617711 | 4.621904
0.03411087 | 4.654918 |  | 0.03411087 | 4.654918 | 0.04426381 | 4.654918 | 0.08786892 | 4.654918
0.0334752 | 4.687932 |  | 0.0334752 | 4.687932 | 0.04434965 | 4.687932 | 0.08750423 | 4.687932
0.03343598 | 4.720945 |  | 0.03343598 | 4.720945 | 0.04292166 | 4.720945 | 0.08650638 | 4.720945
0.03293896 | 4.753959 |  | 0.03293896 | 4.753959 | 0.042629 | 4.753959 | 0.08696912 | 4.753959
0.03469249 | 4.786972 |  | 0.03469249 | 4.786972 | 0.04219559 | 4.786972 | 0.0868396 | 4.786972
0.03333494 | 4.819986 |  | 0.03333494 | 4.819986 | 0.04337003 | 4.819986 | 0.08472785 | 4.819986
0.03352252 | 4.853 |  | 0.03352252 | 4.853 | 0.0430175 | 4.853 | 0.08673921 | 4.853
0.0330083 | 4.886013 |  | 0.0330083 | 4.886013 | 0.04181023 | 4.886013 | 0.08406492 | 4.886013
0.03319537 | 4.919027 |  | 0.03319537 | 4.919027 | 0.04305517 | 4.919027 | 0.0835714 | 4.919027
0.03315416 | 4.952041 |  | 0.03315416 | 4.952041 | 0.04303327 | 4.952041 | 0.08320322 | 4.952041
0.03278741 | 4.985054 |  | 0.03278741 | 4.985054 | 0.04115004 | 4.985054 | 0.08558571 | 4.985054
0.03271029 | 5.018068 |  | 0.03271029 | 5.018068 | 0.04229799 | 5.018068 | 0.08488636 | 5.018068
0.03288595 | 5.051081 |  | 0.03288595 | 5.051081 | 0.04085142 | 5.051081 | 0.08395033 | 5.051081
0.03158412 | 5.084095 |  | 0.03158412 | 5.084095 | 0.04159638 | 5.084095 | 0.07976117 | 5.084095
0.03248938 | 5.117109 |  | 0.03248938 | 5.117109 | 0.04085286 | 5.117109 | 0.08160309 | 5.117109
0.03139819 | 5.150122 |  | 0.03139819 | 5.150122 | 0.04053252 | 5.150122 | 0.0806587 | 5.150122
0.03127614 | 5.183136 |  | 0.03127614 | 5.183136 | 0.04085211 | 5.183136 | 0.07959015 | 5.183136
0.03180664 | 5.216149 |  | 0.03180664 | 5.216149 | 0.041088 | 5.216149 | 0.08158809 | 5.216149
0.03183249 | 5.249163 |  | 0.03183249 | 5.249163 | 0.04078905 | 5.249163 | 0.08107293 | 5.249163
0.03041271 | 5.282177 |  | 0.03041271 | 5.282177 | 0.04108196 | 5.282177 | 0.07749903 | 5.282177
0.03176914 | 5.31519 |  | 0.03176914 | 5.31519 | 0.04079554 | 5.31519 | 0.07768637 | 5.31519
0.03077272 | 5.348204 |  | 0.03077272 | 5.348204 | 0.03957829 | 5.348204 | 0.07983317 | 5.348204
0.03008775 | 5.381217 |  | 0.03008775 | 5.381217 | 0.03956718 | 5.381217 | 0.0770642 | 5.381217
0.0301277 | 5.414231 |  | 0.0301277 | 5.414231 | 0.03928583 | 5.414231 | 0.07714126 | 5.414231
0.03084599 | 5.447245 |  | 0.03084599 | 5.447245 | 0.0399956 | 5.447245 | 0.07513139 | 5.447245
0.02954348 | 5.480258 |  | 0.02954348 | 5.480258 | 0.03949189 | 5.480258 | 0.07812598 | 5.480258
0.03044797 | 5.513272 |  | 0.03044797 | 5.513272 | 0.0384482 | 5.513272 | 0.07707392 | 5.513272
0.02967197 | 5.546285 |  | 0.02967197 | 5.546285 | 0.03955259 | 5.546285 | 0.07577815 | 5.546285
0.03062565 | 5.579299 |  | 0.03062565 | 5.579299 | 0.03870062 | 5.579299 | 0.07664456 | 5.579299
0.02992228 | 5.612313 |  | 0.02992228 | 5.612313 | 0.03800533 | 5.612313 | 0.07536184 | 5.612313
0.03007885 | 5.645326 |  | 0.03007885 | 5.645326 | 0.03988228 | 5.645326 | 0.07434855 | 5.645326
0.02916452 | 5.67834 |  | 0.02916452 | 5.67834 | 0.03965104 | 5.67834 | 0.07391802 | 5.67834
0.02964472 | 5.711353 |  | 0.02964472 | 5.711353 | 0.03900563 | 5.711353 | 0.0714211 | 5.711353
0.03002744 | 5.744367 |  | 0.03002744 | 5.744367 | 0.03837476 | 5.744367 | 0.07411324 | 5.744367
0.02990935 | 5.777381 |  | 0.02990935 | 5.777381 | 0.03798546 | 5.777381 | 0.07124092 | 5.777381
0.02839978 | 5.810394 |  | 0.02839978 | 5.810394 | 0.03760144 | 5.810394 | 0.07069224 | 5.810394
0.0285603 | 5.843408 |  | 0.0285603 | 5.843408 | 0.03809156 | 5.843408 | 0.07353585 | 5.843408
0.02847504 | 5.876421 |  | 0.02847504 | 5.876421 | 0.03919293 | 5.876421 | 0.07214035 | 5.876421
0.02876399 | 5.909435 |  | 0.02876399 | 5.909435 | 0.0373796 | 5.909435 | 0.07249763 | 5.909435
0.02917468 | 5.942449 |  | 0.02917468 | 5.942449 | 0.03848019 | 5.942449 | 0.06947373 | 5.942449
0.02926961 | 5.975462 |  | 0.02926961 | 5.975462 | 0.03857902 | 5.975462 | 0.07056411 | 5.975462
0.02881559 | 6.008476 |  | 0.02881559 | 6.008476 | 0.03861699 | 6.008476 | 0.06816136 | 6.008476
0.02841042 | 6.041489 |  | 0.02841042 | 6.041489 | 0.03750881 | 6.041489 | 0.06783916 | 6.041489
0.02763759 | 6.074503 |  | 0.02763759 | 6.074503 | 0.03683466 | 6.074503 | 0.06818611 | 6.074503
0.02760378 | 6.107517 |  | 0.02760378 | 6.107517 | 0.03649406 | 6.107517 | 0.06765021 | 6.107517
0.027991 | 6.14053 |  | 0.027991 | 6.14053 | 0.03855758 | 6.14053 | 0.06763522 | 6.14053
0.02866171 | 6.173544 |  | 0.02866171 | 6.173544 | 0.03836593 | 6.173544 | 0.06878205 | 6.173544
0.02868027 | 6.206557 |  | 0.02868027 | 6.206557 | 0.03791069 | 6.206557 | 0.06482318 | 6.206557
0.02720501 | 6.239571 |  | 0.02720501 | 6.239571 | 0.03722295 | 6.239571 | 0.06468744 | 6.239571
0.02812669 | 6.272585 |  | 0.02812669 | 6.272585 | 0.03793858 | 6.272585 | 0.06726334 | 6.272585
0.02760124 | 6.305598 |  | 0.02760124 | 6.305598 | 0.03673433 | 6.305598 | 0.06559572 | 6.305598
0.02733832 | 6.338612 |  | 0.02733832 | 6.338612 | 0.03611379 | 6.338612 | 0.06363279 | 6.338612
0.02725052 | 6.371625 |  | 0.02725052 | 6.371625 | 0.03807924 | 6.371625 | 0.06478777 | 6.371625
0.02717316 | 6.404639 |  | 0.02717316 | 6.404639 | 0.03730209 | 6.404639 | 0.06249195 | 6.404639
0.02777607 | 6.437653 |  | 0.02777607 | 6.437653 | 0.03679837 | 6.437653 | 0.06492459 | 6.437653
0.02699708 | 6.470666 |  | 0.02699708 | 6.470666 | 0.03787127 | 6.470666 | 0.0626646 | 6.470666
0.02693734 | 6.50368 |  | 0.02693734 | 6.50368 | 0.03658283 | 6.50368 | 0.06112421 | 6.50368
0.02808157 | 6.536693 |  | 0.02808157 | 6.536693 | 0.03754413 | 6.536693 | 0.06092715 | 6.536693
0.02829538 | 6.569707 |  | 0.02829538 | 6.569707 | 0.03611237 | 6.569707 | 0.06225891 | 6.569707