## 1
Общество с ограниченной ответственностью "Инженерная геология" (ООО "ИнжГео")
Юр. адрес: 117279, г. Москва, ул. Миклухо-Маклая, 36 а, этаж 5, пом. XXIII к. 76-84
Телефон/факс +7 (495) 132-30-00, Адрес электронной почты inbox@inj-geo.ru
Испытательная лаборатория ООО «ИнжГео»
Адрес места осуществления деятельности лаборатории: г. Москва, просп. Вернадского, д. 51, стр. 1
Телефон +7(910)4557682, E-mail: slg85@mail.ru
Протокол испытаний № 13-63/23 от 21-11-2022
Наименование и адрес заказчика: ООО Регионстрой
Наименование объекта: Переход трубопровода через р. Енисей
Наименование используемого метода/методики: ГОСТ 12248.3-2020
Условия проведения испытания: температура окружающей среды (18 - 25)0С, влажность воздуха (40 - 75)%
Дата получение объекта подлежащего испытаниям: 25.10.2022
Дата испытания: 25.10.2022-19.11.2023
Испытание грунтов методом одноплоскостного среза
[6 empty] | Лабораторный номер: |  | 1058 |  |  |  | We, д.е. = | 0.322890956
[6 empty] | Номер скважины: |  | BH-032 |  |  |  | ρ, г/см3 = | 1.9
[6 empty] | Глубина отбора, м: |  | 0.9 |  |  |  | ρs, г/см3 = | 2.72
[6 empty] | Наименование грунта: |  | Суглинок, после оттаивания текучепластичный, легкий песчанистый |  |  |  | e, д.е. = | 1.1
[6 empty] | Схема проведения опыта: |  | КД |  |  |  | IL, д.е. = | 0.892
Результаты испытаний
[7 empty] | Нормальное напряжение σ, МПа | Касательное напряжение t, МПа | tg ϕ | Угол внутреннего трения ϕ, град. | Удельное сцепление C, МПа
[7 empty] | 0.1 | 0.0483864
[7 empty] | 0.2 | 0.1017728
[7 empty] | 0.3 | 0.1251592
Эффективные значения угла внутреннего трения и удельного сцепления ϕ', С'
[7 empty] | ϕ', град. = | 21
[7 empty] | С', МПа = | 0.015
[7 empty] | Начальник исп. лаборатории: |  |  |  |  | Семиколенова Л.Г.
Лист 1 , всего листов 1
Частичное воспроизведение протокола испытаний без письменного разрешения ООО «ИнжГео» ЗАПРЕЩАЕТСЯ
второй график |  | первый график
dev | eps | sigma | dev1 | eps1 | dev2 | eps2 | dev3 | eps3
0 | 0 |  | 0 | 0 | 0 | 0 | 0 | 0
0.0014419 | 0.0330136 |  | 0.0014419 | 0.0330136 | 0.004731441 | 0.0330136 | 0.00523172 | 0.0330136
0.003029678 | 0.06602721 |  | 0.003029678 | 0.06602721 | 0.009506331 | 0.06602721 | 0.01028968 | 0.06602721
0.004309147 | 0.09904081 |  | 0.004309147 | 0.09904081 | 0.01392276 | 0.09904081 | 0.01565239 | 0.09904081
0.005850414 | 0.1320544 |  | 0.005850414 | 0.1320544 | 0.0181374 | 0.1320544 | 0.02028715 | 0.1320544
0.007444957 | 0.165068 |  | 0.007444957 | 0.165068 | 0.02277541 | 0.165068 | 0.02571667 | 0.165068
0.008606838 | 0.1980816 |  | 0.008606838 | 0.1980816 | 0.02646065 | 0.1980816 | 0.03045576 | 0.1980816
0.01035687 | 0.2310952 |  | 0.01035687 | 0.2310952 | 0.02889071 | 0.2310952 | 0.03429103 | 0.2310952
0.01198274 | 0.2641088 |  | 0.01198274 | 0.2641088 | 0.0322272 | 0.2641088 | 0.03784782 | 0.2641088
0.01339723 | 0.2971224 |  | 0.01339723 | 0.2971224 | 0.03648282 | 0.2971224 | 0.04184682 | 0.2971224
0.01490425 | 0.330136 |  | 0.01490425 | 0.330136 | 0.0398871 | 0.330136 | 0.0450058 | 0.330136
0.01646726 | 0.3631496 |  | 0.01646726 | 0.3631496 | 0.04205725 | 0.3631496 | 0.04844116 | 0.3631496
0.01807861 | 0.3961632 |  | 0.01807861 | 0.3961632 | 0.04310133 | 0.3961632 | 0.05276345 | 0.3961632
0.01954074 | 0.4291768 |  | 0.01954074 | 0.4291768 | 0.04627194 | 0.4291768 | 0.05448501 | 0.4291768
0.02128148 | 0.4621904 |  | 0.02128148 | 0.4621904 | 0.04666023 | 0.4621904 | 0.06044757 | 0.4621904
0.02289634 | 0.4952041 |  | 0.02289634 | 0.4952041 | 0.04893179 | 0.4952041 | 0.0636093 | 0.4952041
0.02432889 | 0.5282177 |  | 0.02432889 | 0.5282177 | 0.05013677 | 0.5282177 | 0.06544281 | 0.5282177
0.02491799 | 0.5612313 |  | 0.02491799 | 0.5612313 | 0.05164185 | 0.5612313 | 0.06824945 | 0.5612313
0.02635076 | 0.5942449 |  | 0.02635076 | 0.5942449 | 0.05210727 | 0.5942449 | 0.07217869 | 0.5942449
0.02853923 | 0.6272585 |  | 0.02853923 | 0.6272585 | 0.0560437 | 0.6272585 | 0.07228366 | 0.6272585
0.02964738 | 0.6602721 |  | 0.02964738 | 0.6602721 | 0.05689099 | 0.6602721 | 0.07690423 | 0.6602721
0.03205356 | 0.6932857 |  | 0.03205356 | 0.6932857 | 0.05791346 | 0.6932857 | 0.07960885 | 0.6932857
0.03246547 | 0.7262993 |  | 0.03246547 | 0.7262993 | 0.06060494 | 0.7262993 | 0.0825425 | 0.7262993
0.03402583 | 0.7593129 |  | 0.03402583 | 0.7593129 | 0.06016504 | 0.7593129 | 0.08203438 | 0.7593129
0.03543031 | 0.7923265 |  | 0.03543031 | 0.7923265 | 0.06163074 | 0.7923265 | 0.08413624 | 0.7923265
0.034687 | 0.8253401 |  | 0.034687 | 0.8253401 | 0.0620683 | 0.8253401 | 0.08543533 | 0.8253401
0.03733479 | 0.8583537 |  | 0.03733479 | 0.8583537 | 0.06648305 | 0.8583537 | 0.0896796 | 0.8583537
0.03744115 | 0.8913673 |  | 0.03744115 | 0.8913673 | 0.06655751 | 0.8913673 | 0.09310964 | 0.8913673
0.0384889 | 0.9243809 |  | 0.0384889 | 0.9243809 | 0.06968723 | 0.9243809 | 0.09355756 | 0.9243809
0.03953157 | 0.9573945 |  | 0.03953157 | 0.9573945 | 0.07227749 | 0.9573945 | 0.09373459 | 0.9573945
0.04041075 | 0.9904081 |  | 0.04041075 | 0.9904081 | 0.0745627 | 0.9904081 | 0.09532107 | 0.9904081
0.04027581 | 1.023422 |  | 0.04027581 | 1.023422 | 0.07693893 | 1.023422 | 0.09844208 | 1.023422
0.04042957 | 1.056435 |  | 0.04042957 | 1.056435 | 0.07668158 | 1.056435 | 0.1027253 | 1.056435
0.04237666 | 1.089449 |  | 0.04237666 | 1.089449 | 0.07885937 | 1.089449 | 0.103969 | 1.089449
0.04233516 | 1.122463 |  | 0.04233516 | 1.122463 | 0.08005379 | 1.122463 | 0.1038399 | 1.122463
0.04403666 | 1.155476 |  | 0.04403666 | 1.155476 | 0.08621251 | 1.155476 | 0.1053743 | 1.155476
0.04382077 | 1.18849 |  | 0.04382077 | 1.18849 | 0.08474492 | 1.18849 | 0.1105076 | 1.18849
0.0461168 | 1.221503 |  | 0.0461168 | 1.221503 | 0.09067403 | 1.221503 | 0.1117542 | 1.221503
0.04581261 | 1.254517 |  | 0.04581261 | 1.254517 | 0.08982504 | 1.254517 | 0.1132847 | 1.254517
0.04559734 | 1.287531 |  | 0.04559734 | 1.287531 | 0.09325619 | 1.287531 | 0.116597 | 1.287531
0.04607502 | 1.320544 |  | 0.04607502 | 1.320544 | 0.09269506 | 1.320544 | 0.116571 | 1.320544
0.04745054 | 1.353558 |  | 0.04745054 | 1.353558 | 0.09412439 | 1.353558 | 0.1157726 | 1.353558
0.04607195 | 1.386571 |  | 0.04607195 | 1.386571 | 0.09880745 | 1.386571 | 0.1177762 | 1.386571
0.0473088 | 1.419585 |  | 0.0473088 | 1.419585 | 0.101032 | 1.419585 | 0.1209982 | 1.419585
0.04690505 | 1.452599 |  | 0.04690505 | 1.452599 | 0.09618464 | 1.452599 | 0.117164 | 1.452599
0.04886693 | 1.485612 |  | 0.04886693 | 1.485612 | 0.09728315 | 1.485612 | 0.1184879 | 1.485612
0.0483864 | 1.518626 |  | 0.0483864 | 1.518626 | 0.1029069 | 1.518626 | 0.1217007 | 1.518626
0.04978378 | 1.551639 |  | 0.04978378 | 1.551639 | 0.1006194 | 1.551639 | 0.1200687 | 1.551639
0.04879354 | 1.584653 |  | 0.04879354 | 1.584653 | 0.1016069 | 1.584653 | 0.118992 | 1.584653
0.04822101 | 1.617667 |  | 0.04822101 | 1.617667 | 0.1017747 | 1.617667 | 0.1184751 | 1.617667
0.04847273 | 1.65068 |  | 0.04847273 | 1.65068 | 0.1024873 | 1.65068 | 0.1225509 | 1.65068
0.04767654 | 1.683694 |  | 0.04767654 | 1.683694 | 0.1008094 | 1.683694 | 0.1205066 | 1.683694
0.04799076 | 1.716707 |  | 0.04799076 | 1.716707 | 0.1014376 | 1.716707 | 0.1189495 | 1.716707
0.04738805 | 1.749721 |  | 0.04738805 | 1.749721 | 0.1020444 | 1.749721 | 0.1190973 | 1.749721
0.04758046 | 1.782735 |  | 0.04758046 | 1.782735 | 0.1025181 | 1.782735 | 0.1215237 | 1.782735
0.04716639 | 1.815748 |  | 0.04716639 | 1.815748 | 0.1043085 | 1.815748 | 0.1224604 | 1.815748
0.04782863 | 1.848762 |  | 0.04782863 | 1.848762 | 0.1004284 | 1.848762 | 0.1207661 | 1.848762
0.0478553 | 1.881775 |  | 0.0478553 | 1.881775 | 0.1044685 | 1.881775 | 0.1238979 | 1.881775
0.0494624 | 1.914789 |  | 0.0494624 | 1.914789 | 0.09972992 | 1.914789 | 0.1200834 | 1.914789
0.04968236 | 1.947803 |  | 0.04968236 | 1.947803 | 0.1011495 | 1.947803 | 0.1215851 | 1.947803
0.04894207 | 1.980816 |  | 0.04894207 | 1.980816 | 0.1016948 | 1.980816 | 0.1211494 | 1.980816
0.04832765 | 2.01383 |  | 0.04832765 | 2.01383 | 0.1021778 | 2.01383 | 0.1272918 | 2.01383
0.04713621 | 2.046843 |  | 0.04713621 | 2.046843 | 0.1005968 | 2.046843 | 0.1242121 | 2.046843
0.0490904 | 2.079857 |  | 0.0490904 | 2.079857 | 0.1037899 | 2.079857 | 0.1276687 | 2.079857
0.04770953 | 2.112871 |  | 0.04770953 | 2.112871 | 0.1025102 | 2.112871 | 0.1269302 | 2.112871
0.04940108 | 2.145884 |  | 0.04940108 | 2.145884 | 0.1012589 | 2.145884 | 0.1269786 | 2.145884
0.04825733 | 2.178898 |  | 0.04825733 | 2.178898 | 0.1038389 | 2.178898 | 0.1250366 | 2.178898
0.04734612 | 2.211911 |  | 0.04734612 | 2.211911 | 0.09999073 | 2.211911 | 0.1263134 | 2.211911
0.04882804 | 2.244925 |  | 0.04882804 | 2.244925 | 0.1008288 | 2.244925 | 0.1256986 | 2.244925
0.04842989 | 2.277939 |  | 0.04842989 | 2.277939 | 0.09919363 | 2.277939 | 0.1246245 | 2.277939
0.04934896 | 2.310952 |  | 0.04934896 | 2.310952 | 0.09887906 | 2.310952 | 0.1252147 | 2.310952
0.04900356 | 2.343966 |  | 0.04900356 | 2.343966 | 0.103111 | 2.343966 | 0.1227089 | 2.343966
0.04833357 | 2.376979 |  | 0.04833357 | 2.376979 | 0.1034652 | 2.376979 | 0.1216178 | 2.376979
0.04898519 | 2.409993 |  | 0.04898519 | 2.409993 | 0.102729 | 2.409993 | 0.1261589 | 2.409993
0.04780174 | 2.443007 |  | 0.04780174 | 2.443007 | 0.1046268 | 2.443007 | 0.122823 | 2.443007
0.04874795 | 2.47602 |  | 0.04874795 | 2.47602 | 0.1017728 | 2.47602 | 0.1251592 | 2.47602
0.04725464 | 2.509034 |  | 0.04725464 | 2.509034 | 0.1037672 | 2.509034 | 0.1242934 | 2.509034
0.04967588 | 2.542047 |  | 0.04967588 | 2.542047 | 0.1042912 | 2.542047 | 0.1282187 | 2.542047
0.04710949 | 2.575061 |  | 0.04710949 | 2.575061 | 0.1032824 | 2.575061 | 0.1246258 | 2.575061
0.04738245 | 2.608075 |  | 0.04738245 | 2.608075 | 0.09941602 | 2.608075 | 0.1271858 | 2.608075
0.04662901 | 2.641088 |  | 0.04662901 | 2.641088 | 0.1010929 | 2.641088 | 0.1222377 | 2.641088
0.04643167 | 2.674102 |  | 0.04643167 | 2.674102 | 0.103033 | 2.674102 | 0.1216294 | 2.674102
0.0457796 | 2.707115 |  | 0.0457796 | 2.707115 | 0.09764987 | 2.707115 | 0.1235286 | 2.707115
0.04622825 | 2.740129 |  | 0.04622825 | 2.740129 | 0.09733229 | 2.740129 | 0.1239509 | 2.740129
0.04469038 | 2.773143 |  | 0.04469038 | 2.773143 | 0.09850126 | 2.773143 | 0.1219625 | 2.773143
0.0447305 | 2.806156 |  | 0.0447305 | 2.806156 | 0.09838426 | 2.806156 | 0.1211024 | 2.806156
0.04432671 | 2.83917 |  | 0.04432671 | 2.83917 | 0.09764639 | 2.83917 | 0.123452 | 2.83917
0.04474144 | 2.872183 |  | 0.04474144 | 2.872183 | 0.0962392 | 2.872183 | 0.1192174 | 2.872183
0.04386272 | 2.905197 |  | 0.04386272 | 2.905197 | 0.09342883 | 2.905197 | 0.1163928 | 2.905197
0.04143356 | 2.938211 |  | 0.04143356 | 2.938211 | 0.09584643 | 2.938211 | 0.1146232 | 2.938211
0.04281158 | 2.971224 |  | 0.04281158 | 2.971224 | 0.09553559 | 2.971224 | 0.116543 | 2.971224
0.04124198 | 3.004238 |  | 0.04124198 | 3.004238 | 0.09564857 | 3.004238 | 0.117345 | 3.004238
0.03972621 | 3.037252 |  | 0.03972621 | 3.037252 | 0.09127204 | 3.037252 | 0.1117097 | 3.037252
0.04029052 | 3.070265 |  | 0.04029052 | 3.070265 | 0.09258464 | 3.070265 | 0.109025 | 3.070265
0.03983733 | 3.103279 |  | 0.03983733 | 3.103279 | 0.08820291 | 3.103279 | 0.1095335 | 3.103279
0.0369956 | 3.136292 |  | 0.0369956 | 3.136292 | 0.08747775 | 3.136292 | 0.1095942 | 3.136292
0.03803445 | 3.169306 |  | 0.03803445 | 3.169306 | 0.08729981 | 3.169306 | 0.1055919 | 3.169306
0.03565703 | 3.20232 |  | 0.03565703 | 3.20232 | 0.0869373 | 3.20232 | 0.1053152 | 3.20232
0.03475284 | 3.235333 |  | 0.03475284 | 3.235333 | 0.08500437 | 3.235333 | 0.1059231 | 3.235333
0.03604873 | 3.268347 |  | 0.03604873 | 3.268347 | 0.08386506 | 3.268347 | 0.1036834 | 3.268347
0.03462503 | 3.30136 |  | 0.03462503 | 3.30136 | 0.08520083 | 3.30136 | 0.102958 | 3.30136
0.03349989 | 3.334374 |  | 0.03349989 | 3.334374 | 0.0798617 | 3.334374 | 0.09948662 | 3.334374
0.03374371 | 3.367388 |  | 0.03374371 | 3.367388 | 0.08166078 | 3.367388 | 0.09903369 | 3.367388
0.03207544 | 3.400401 |  | 0.03207544 | 3.400401 | 0.07954511 | 3.400401 | 0.1014955 | 3.400401
0.03217355 | 3.433415 |  | 0.03217355 | 3.433415 | 0.0816067 | 3.433415 | 0.09642603 | 3.433415
0.03248942 | 3.466428 |  | 0.03248942 | 3.466428 | 0.0770153 | 3.466428 | 0.09671454 | 3.466428
0.03288846 | 3.499442 |  | 0.03288846 | 3.499442 | 0.07952711 | 3.499442 | 0.09691496 | 3.499442
0.03241453 | 3.532456 |  | 0.03241453 | 3.532456 | 0.07828676 | 3.532456 | 0.09847031 | 3.532456
0.03257992 | 3.565469 |  | 0.03257992 | 3.565469 | 0.07604613 | 3.565469 | 0.0979682 | 3.565469
0.03203275 | 3.598483 |  | 0.03203275 | 3.598483 | 0.07509496 | 3.598483 | 0.09261063 | 3.598483
0.03187827 | 3.631496 |  | 0.03187827 | 3.631496 | 0.07426261 | 3.631496 | 0.09656646 | 3.631496
0.03160108 | 3.66451 |  | 0.03160108 | 3.66451 | 0.07308126 | 3.66451 | 0.09488176 | 3.66451
0.03213936 | 3.697524 |  | 0.03213936 | 3.697524 | 0.07150419 | 3.697524 | 0.09333608 | 3.697524
0.03139352 | 3.730537 |  | 0.03139352 | 3.730537 | 0.07030444 | 3.730537 | 0.09204695 | 3.730537
0.03133845 | 3.763551 |  | 0.03133845 | 3.763551 | 0.07200519 | 3.763551 | 0.08959784 | 3.763551
0.03149711 | 3.796564 |  | 0.03149711 | 3.796564 | 0.07143831 | 3.796564 | 0.09021729 | 3.796564
0.03169952 | 3.829578 |  | 0.03169952 | 3.829578 | 0.06834 | 3.829578 | 0.09260035 | 3.829578
0.03186124 | 3.862592 |  | 0.03186124 | 3.862592 | 0.06799711 | 3.862592 | 0.08890888 | 3.862592
0.03093769 | 3.895605 |  | 0.03093769 | 3.895605 | 0.07021261 | 3.895605 | 0.09026952 | 3.895605
0.03036432 | 3.928619 |  | 0.03036432 | 3.928619 | 0.06808376 | 3.928619 | 0.09050713 | 3.928619
0.02999647 | 3.961632 |  | 0.02999647 | 3.961632 | 0.06735842 | 3.961632 | 0.08795968 | 3.961632
0.03100968 | 3.994646 |  | 0.03100968 | 3.994646 | 0.0664471 | 3.994646 | 0.08826514 | 3.994646
0.03040002 | 4.02766 |  | 0.03040002 | 4.02766 | 0.06742316 | 4.02766 | 0.08861251 | 4.02766
0.03018707 | 4.060673 |  | 0.03018707 | 4.060673 | 0.06401155 | 4.060673 | 0.08721679 | 4.060673
0.03065038 | 4.093687 |  | 0.03065038 | 4.093687 | 0.06530076 | 4.093687 | 0.08887194 | 4.093687
0.02983068 | 4.1267 |  | 0.02983068 | 4.1267 | 0.06247689 | 4.1267 | 0.0861163 | 4.1267
0.03067303 | 4.159714 |  | 0.03067303 | 4.159714 | 0.0638979 | 4.159714 | 0.08458613 | 4.159714
0.030439 | 4.192728 |  | 0.030439 | 4.192728 | 0.06208848 | 4.192728 | 0.08296948 | 4.192728
0.03028457 | 4.225741 |  | 0.03028457 | 4.225741 | 0.0598932 | 4.225741 | 0.08653043 | 4.225741
0.03099321 | 4.258755 |  | 0.03099321 | 4.258755 | 0.05937452 | 4.258755 | 0.08691303 | 4.258755
0.02973193 | 4.291768 |  | 0.02973193 | 4.291768 | 0.05889929 | 4.291768 | 0.0855483 | 4.291768
0.03042735 | 4.324782 |  | 0.03042735 | 4.324782 | 0.06027231 | 4.324782 | 0.08298311 | 4.324782
0.03022641 | 4.357796 |  | 0.03022641 | 4.357796 | 0.05841612 | 4.357796 | 0.08248837 | 4.357796
0.02949883 | 4.390809 |  | 0.02949883 | 4.390809 | 0.05895689 | 4.390809 | 0.08317746 | 4.390809
0.02934669 | 4.423823 |  | 0.02934669 | 4.423823 | 0.05761113 | 4.423823 | 0.08167511 | 4.423823
0.02970909 | 4.456836 |  | 0.02970909 | 4.456836 | 0.05639869 | 4.456836 | 0.08078934 | 4.456836
0.02928977 | 4.48985 |  | 0.02928977 | 4.48985 | 0.05658927 | 4.48985 | 0.07978575 | 4.48985
0.03051105 | 4.522864 |  | 0.03051105 | 4.522864 | 0.05740462 | 4.522864 | 0.0793287 | 4.522864
0.02961203 | 4.555877 |  | 0.02961203 | 4.555877 | 0.05576568 | 4.555877 | 0.07937612 | 4.555877
0.03009105 | 4.588891 |  | 0.03009105 | 4.588891 | 0.05532885 | 4.588891 | 0.0809492 | 4.588891
0.0291968 | 4.621904 |  | 0.0291968 | 4.621904 | 0.05430241 | 4.621904 | 0.07843673 | 4.621904
0.0303253 | 4.654918 |  | 0.0303253 | 4.654918 | 0.05580709 | 4.654918 | 0.07791276 | 4.654918
0.02927661 | 4.687932 |  | 0.02927661 | 4.687932 | 0.05542021 | 4.687932 | 0.07844211 | 4.687932
0.02900047 | 4.720945 |  | 0.02900047 | 4.720945 | 0.05508213 | 4.720945 | 0.07845361 | 4.720945
0.02865991 | 4.753959 |  | 0.02865991 | 4.753959 | 0.05325887 | 4.753959 | 0.0783054 | 4.753959
0.02919417 | 4.786972 |  | 0.02919417 | 4.786972 | 0.05215747 | 4.786972 | 0.07745322 | 4.786972
0.02901517 | 4.819986 |  | 0.02901517 | 4.819986 | 0.05190994 | 4.819986 | 0.07528185 | 4.819986
0.02968122 | 4.853 |  | 0.02968122 | 4.853 | 0.0523985 | 4.853 | 0.07668749 | 4.853
0.02812279 | 4.886013 |  | 0.02812279 | 4.886013 | 0.05237789 | 4.886013 | 0.073638 | 4.886013
0.02868022 | 4.919027 |  | 0.02868022 | 4.919027 | 0.05102052 | 4.919027 | 0.07573466 | 4.919027
0.02949128 | 4.952041 |  | 0.02949128 | 4.952041 | 0.04972055 | 4.952041 | 0.07678487 | 4.952041
0.02907937 | 4.985054 |  | 0.02907937 | 4.985054 | 0.05202674 | 4.985054 | 0.07361413 | 4.985054
0.02938295 | 5.018068 |  | 0.02938295 | 5.018068 | 0.05114978 | 5.018068 | 0.07568164 | 5.018068
0.02925553 | 5.051081 |  | 0.02925553 | 5.051081 | 0.05117708 | 5.051081 | 0.07162393 | 5.051081
0.02869871 | 5.084095 |  | 0.02869871 | 5.084095 | 0.04837519 | 5.084095 | 0.07495974 | 5.084095
0.02911961 | 5.117109 |  | 0.02911961 | 5.117109 | 0.04927878 | 5.117109 | 0.0739398 | 5.117109
0.02778322 | 5.150122 |  | 0.02778322 | 5.150122 | 0.05014239 | 5.150122 | 0.07110004 | 5.150122
0.02876228 | 5.183136 |  | 0.02876228 | 5.183136 | 0.04959507 | 5.183136 | 0.07349872 | 5.183136
0.02807943 | 5.216149 |  | 0.02807943 | 5.216149 | 0.04691285 | 5.216149 | 0.07297025 | 5.216149
0.02715745 | 5.249163 |  | 0.02715745 | 5.249163 | 0.04912666 | 5.249163 | 0.07206282 | 5.249163
0.02693458 | 5.282177 |  | 0.02693458 | 5.282177 | 0.04702544 | 5.282177 | 0.06931708 | 5.282177
0.02814662 | 5.31519 |  | 0.02814662 | 5.31519 | 0.04616857 | 5.31519 | 0.0713365 | 5.31519
0.02764259 | 5.348204 |  | 0.02764259 | 5.348204 | 0.04803853 | 5.348204 | 0.07029849 | 5.348204
0.02788953 | 5.381217 |  | 0.02788953 | 5.381217 | 0.04508487 | 5.381217 | 0.06816135 | 5.381217
0.02762167 | 5.414231 |  | 0.02762167 | 5.414231 | 0.04678399 | 5.414231 | 0.07040422 | 5.414231
0.02714727 | 5.447245 |  | 0.02714727 | 5.447245 | 0.04634229 | 5.447245 | 0.06793905 | 5.447245
0.02635236 | 5.480258 |  | 0.02635236 | 5.480258 | 0.04606212 | 5.480258 | 0.06581892 | 5.480258
0.02714075 | 5.513272 |  | 0.02714075 | 5.513272 | 0.04391576 | 5.513272 | 0.06868592 | 5.513272
0.02714399 | 5.546285 |  | 0.02714399 | 5.546285 | 0.04600563 | 5.546285 | 0.06666707 | 5.546285
0.02736996 | 5.579299 |  | 0.02736996 | 5.579299 | 0.04451072 | 5.579299 | 0.06713339 | 5.579299
0.02609486 | 5.612313 |  | 0.02609486 | 5.612313 | 0.04378924 | 5.612313 | 0.06559677 | 5.612313
0.02665356 | 5.645326 |  | 0.02665356 | 5.645326 | 0.04327305 | 5.645326 | 0.06637646 | 5.645326
0.02649504 | 5.67834 |  | 0.02649504 | 5.67834 | 0.04230865 | 5.67834 | 0.06310437 | 5.67834
0.02573925 | 5.711353 |  | 0.02573925 | 5.711353 | 0.0431841 | 5.711353 | 0.06285084 | 5.711353
0.02575486 | 5.744367 |  | 0.02575486 | 5.744367 | 0.04238152 | 5.744367 | 0.06369249 | 5.744367
0.02596879 | 5.777381 |  | 0.02596879 | 5.777381 | 0.04340328 | 5.777381 | 0.06330387 | 5.777381
0.0265674 | 5.810394 |  | 0.0265674 | 5.810394 | 0.04173698 | 5.810394 | 0.06339721 | 5.810394
0.02548658 | 5.843408 |  | 0.02548658 | 5.843408 | 0.04281056 | 5.843408 | 0.06454703 | 5.843408
0.02614937 | 5.876421 |  | 0.02614937 | 5.876421 | 0.04107601 | 5.876421 | 0.06365048 | 5.876421
0.02553385 | 5.909435 |  | 0.02553385 | 5.909435 | 0.04296357 | 5.909435 | 0.06083496 | 5.909435
0.02530346 | 5.942449 |  | 0.02530346 | 5.942449 | 0.04038496 | 5.942449 | 0.05988775 | 5.942449
0.02590528 | 5.975462 |  | 0.02590528 | 5.975462 | 0.04038517 | 5.975462 | 0.06079634 | 5.975462
0.02555003 | 6.008476 |  | 0.02555003 | 6.008476 | 0.04151241 | 6.008476 | 0.05963654 | 6.008476
0.02522361 | 6.041489 |  | 0.02522361 | 6.041489 | 0.04195957 | 6.041489 | 0.06169237 | 6.041489
0.02535401 | 6.074503 |  | 0.02535401 | 6.074503 | 0.0417492 | 6.074503 | 0.05903124 | 6.074503
0.02422213 | 6.107517 |  | 0.02422213 | 6.107517 | 0.04125623 | 6.107517 | 0.05856311 | 6.107517
0.02454396 | 6.14053 |  | 0.02454396 | 6.14053 | 0.04027402 | 6.14053 | 0.06062251 | 6.14053
0.024909 | 6.173544 |  | 0.024909 | 6.173544 | 0.04003386 | 6.173544 | 0.05721328 | 6.173544
0.02418536 | 6.206557 |  | 0.02418536 | 6.206557 | 0.03958758 | 6.206557 | 0.05881618 | 6.206557
0.02372905 | 6.239571 |  | 0.02372905 | 6.239571 | 0.04091502 | 6.239571 | 0.05775265 | 6.239571
0.02448304 | 6.272585 |  | 0.02448304 | 6.272585 | 0.04000513 | 6.272585 | 0.05611347 | 6.272585
0.02424094 | 6.305598 |  | 0.02424094 | 6.305598 | 0.03980715 | 6.305598 | 0.05862546 | 6.305598
0.02415157 | 6.338612 |  | 0.02415157 | 6.338612 | 0.04000964 | 6.338612 | 0.05579876 | 6.338612
0.02368634 | 6.371625 |  | 0.02368634 | 6.371625 | 0.04056649 | 6.371625 | 0.05626042 | 6.371625
0.02296726 | 6.404639 |  | 0.02296726 | 6.404639 | 0.04034987 | 6.404639 | 0.05643858 | 6.404639
0.02357685 | 6.437653 |  | 0.02357685 | 6.437653 | 0.03971179 | 6.437653 | 0.05459262 | 6.437653
0.02323641 | 6.470666 |  | 0.02323641 | 6.470666 | 0.03993048 | 6.470666 | 0.05676816 | 6.470666
0.02307783 | 6.50368 |  | 0.02307783 | 6.50368 | 0.03964926 | 6.50368 | 0.05540571 | 6.50368
0.02322878 | 6.536693 |  | 0.02322878 | 6.536693 | 0.03940846 | 6.536693 | 0.05408082 | 6.536693
0.02290005 | 6.569707 |  | 0.02290005 | 6.569707 | 0.03909408 | 6.569707 | 0.05455179 | 6.569707