## 1
Общество с ограниченной ответственностью "Инженерная геология" (ООО "ИнжГео")
Юр. адрес: 117279, г. Москва, ул. Миклухо-Маклая, 36 а, этаж 5, пом. XXIII к. 76-84
Телефон/факс +7 (495) 132-30-00, Адрес электронной почты inbox@inj-geo.ru
Испытательная лаборатория ООО «ИнжГео»
Адрес места осуществления деятельности лаборатории: г. Москва, просп. Вернадского, д. 51, стр. 1
Телефон +7(910)4557682, E-mail: slg85@mail.ru
Протокол испытаний № 13-63/24 от 22-11-2022
Наименование и адрес заказчика: ООО Регионстрой
Наименование объекта: Переход трубопровода через р. Енисей
Наименование используемого метода/методики: ГОСТ 12248.3-2020
Условия проведения испытания: температура окружающей среды (18 - 25)0С, влажность воздуха (40 - 75)%
Дата получение объекта подлежащего испытаниям: 26.10.2022
Дата испытания: 25.10.2022-19.11.2024
Испытание грунтов методом одноплоскостного среза
[6 empty] | Лабораторный номер: |  | 1059 |  |  |  | We, д.е. = | 0.322852279
[6 empty] | Номер скважины: |  | BH-050 |  |  |  | ρ, г/см3 = | 1.9
[6 empty] | Глубина отбора, м: |  | 3 |  |  |  | ρs, г/см3 = | 2.74
[6 empty] | Наименование грунта: |  | Суглинок, после оттаивания текучий, легкий песчанистый |  |  |  | e, д.е. = | 1.1
[6 empty] | Схема проведения опыта: |  | КД |  |  |  | IL, д.е. = | 1.061
Результаты испытаний
[7 empty] | Нормальное напряжение σ, МПа | Касательное напряжение t, МПа | tg ϕ | Угол внутреннего трения ϕ, град. | Удельное сцепление C, МПа
[7 empty] | 0.1 | 0.04540262
[7 empty] | 0.2 | 0.1158052
[7 empty] | 0.3 | 0.1262079
Эффективные значения угла внутреннего трения и удельного сцепления ϕ', С'
[7 empty] | ϕ', град. = | 22
[7 empty] | С', МПа = | 0.015
[7 empty] | Начальник исп. лаборатории: |  |  |  |  | Семиколенова Л.Г.
Лист 1 , всего листов 1
Частичное воспроизведение протокола испытаний без письменного разрешения ООО «ИнжГео» ЗАПРЕЩАЕТСЯ
второй график |  | первый график
dev | eps | sigma | dev1 | eps1 | dev2 | eps2 | dev3 | eps3
0 | 0 |  | 0 | 0 | 0 | 0 | 0 | 0
0.001236773 | 0.0330136 |  | 0.001236773 | 0.0330136 | 0.003800477 | 0.0330136 | 0.00348927 | 0.0330136
0.002458545 | 0.06602721 |  | 0.002458545 | 0.06602721 | 0.007649681 | 0.06602721 | 0.0070288 | 0.06602721
0.003703113 | 0.09904081 |  | 0.003703113 | 0.09904081 | 0.01153407 | 0.09904081 | 0.0104931 | 0.09904081
0.004951334 | 0.1320544 |  | 0.004951334 | 0.1320544 | 0.01515242 | 0.1320544 | 0.01413838 | 0.1320544
0.006225388 | 0.165068 |  | 0.006225388 | 0.165068 | 0.01907296 | 0.165068 | 0.01788294 | 0.165068
0.007340799 | 0.1980816 |  | 0.007340799 | 0.1980816 | 0.02259421 | 0.1980816 | 0.02066792 | 0.1980816
0.00885758 | 0.2310952 |  | 0.00885758 | 0.2310952 | 0.02543518 | 0.2310952 | 0.02467492 | 0.2310952
0.009897642 | 0.2641088 |  | 0.009897642 | 0.2641088 | 0.02884113 | 0.2641088 | 0.02828552 | 0.2641088
0.01147573 | 0.2971224 |  | 0.01147573 | 0.2971224 | 0.03336858 | 0.2971224 | 0.03112208 | 0.2971224
0.01239986 | 0.330136 |  | 0.01239986 | 0.330136 | 0.03489723 | 0.330136 | 0.03609466 | 0.330136
0.01347287 | 0.3631496 |  | 0.01347287 | 0.3631496 | 0.03816789 | 0.3631496 | 0.03813889 | 0.3631496
0.01556346 | 0.3961632 |  | 0.01556346 | 0.3961632 | 0.0410697 | 0.3961632 | 0.04216162 | 0.3961632
0.01688142 | 0.4291768 |  | 0.01688142 | 0.4291768 | 0.04547027 | 0.4291768 | 0.04698874 | 0.4291768
0.01825032 | 0.4621904 |  | 0.01825032 | 0.4621904 | 0.04717097 | 0.4621904 | 0.0505218 | 0.4621904
0.01907164 | 0.4952041 |  | 0.01907164 | 0.4952041 | 0.05177372 | 0.4952041 | 0.05467199 | 0.4952041
0.02098769 | 0.5282177 |  | 0.02098769 | 0.5282177 | 0.05500082 | 0.5282177 | 0.05715605 | 0.5282177
0.02136781 | 0.5612313 |  | 0.02136781 | 0.5612313 | 0.05762467 | 0.5612313 | 0.06200517 | 0.5612313
0.02356301 | 0.5942449 |  | 0.02356301 | 0.5942449 | 0.06007817 | 0.5942449 | 0.06403075 | 0.5942449
0.02435382 | 0.6272585 |  | 0.02435382 | 0.6272585 | 0.06225647 | 0.6272585 | 0.06745986 | 0.6272585
0.02564585 | 0.6602721 |  | 0.02564585 | 0.6602721 | 0.06407347 | 0.6602721 | 0.07393273 | 0.6602721
0.02681904 | 0.6932857 |  | 0.02681904 | 0.6932857 | 0.06532244 | 0.6932857 | 0.07784157 | 0.6932857
0.02789622 | 0.7262993 |  | 0.02789622 | 0.7262993 | 0.0679274 | 0.7262993 | 0.07717886 | 0.7262993
0.02957906 | 0.7593129 |  | 0.02957906 | 0.7593129 | 0.07169755 | 0.7593129 | 0.08323339 | 0.7593129
0.02951512 | 0.7923265 |  | 0.02951512 | 0.7923265 | 0.07371887 | 0.7923265 | 0.08442012 | 0.7923265
0.0311153 | 0.8253401 |  | 0.0311153 | 0.8253401 | 0.07547024 | 0.8253401 | 0.08298766 | 0.8253401
0.03138146 | 0.8583537 |  | 0.03138146 | 0.8583537 | 0.07821544 | 0.8583537 | 0.08501014 | 0.8583537
0.03389205 | 0.8913673 |  | 0.03389205 | 0.8913673 | 0.07776905 | 0.8913673 | 0.08723448 | 0.8913673
0.0350861 | 0.9243809 |  | 0.0350861 | 0.9243809 | 0.08103011 | 0.9243809 | 0.0915116 | 0.9243809
0.03622445 | 0.9573945 |  | 0.03622445 | 0.9573945 | 0.08295118 | 0.9573945 | 0.09304426 | 0.9573945
0.0370656 | 0.9904081 |  | 0.0370656 | 0.9904081 | 0.08675675 | 0.9904081 | 0.09543351 | 0.9904081
0.0381507 | 1.023422 |  | 0.0381507 | 1.023422 | 0.08633139 | 1.023422 | 0.09536373 | 1.023422
0.03958367 | 1.056435 |  | 0.03958367 | 1.056435 | 0.08937809 | 1.056435 | 0.09385174 | 1.056435
0.03978101 | 1.089449 |  | 0.03978101 | 1.089449 | 0.0918547 | 1.089449 | 0.09561148 | 1.089449
0.04032967 | 1.122463 |  | 0.04032967 | 1.122463 | 0.09290665 | 1.122463 | 0.0984617 | 1.122463
0.04218104 | 1.155476 |  | 0.04218104 | 1.155476 | 0.0930886 | 1.155476 | 0.09727436 | 1.155476
0.04153939 | 1.18849 |  | 0.04153939 | 1.18849 | 0.09364651 | 1.18849 | 0.1022094 | 1.18849
0.0425946 | 1.221503 |  | 0.0425946 | 1.221503 | 0.1000994 | 1.221503 | 0.1022212 | 1.221503
0.04276757 | 1.254517 |  | 0.04276757 | 1.254517 | 0.09636859 | 1.254517 | 0.1010258 | 1.254517
0.04448073 | 1.287531 |  | 0.04448073 | 1.287531 | 0.09907238 | 1.287531 | 0.1061645 | 1.287531
0.04540262 | 1.320544 |  | 0.04540262 | 1.320544 | 0.104586 | 1.320544 | 0.1018682 | 1.320544
0.04649126 | 1.353558 |  | 0.04649126 | 1.353558 | 0.1059495 | 1.353558 | 0.1053612 | 1.353558
0.04610081 | 1.386571 |  | 0.04610081 | 1.386571 | 0.1032839 | 1.386571 | 0.1042738 | 1.386571
0.04658413 | 1.419585 |  | 0.04658413 | 1.419585 | 0.1057641 | 1.419585 | 0.1049044 | 1.419585
0.04664381 | 1.452599 |  | 0.04664381 | 1.452599 | 0.1090338 | 1.452599 | 0.1112264 | 1.452599
0.04797688 | 1.485612 |  | 0.04797688 | 1.485612 | 0.1096817 | 1.485612 | 0.1114004 | 1.485612
0.04850127 | 1.518626 |  | 0.04850127 | 1.518626 | 0.1076741 | 1.518626 | 0.1115829 | 1.518626
0.04705485 | 1.551639 |  | 0.04705485 | 1.551639 | 0.1052255 | 1.551639 | 0.1137009 | 1.551639
0.0494003 | 1.584653 |  | 0.0494003 | 1.584653 | 0.1066883 | 1.584653 | 0.1096733 | 1.584653
0.04917113 | 1.617667 |  | 0.04917113 | 1.617667 | 0.1084842 | 1.617667 | 0.1125598 | 1.617667
0.04709812 | 1.65068 |  | 0.04709812 | 1.65068 | 0.1071696 | 1.65068 | 0.112164 | 1.65068
0.04867548 | 1.683694 |  | 0.04867548 | 1.683694 | 0.110155 | 1.683694 | 0.1112219 | 1.683694
0.0468042 | 1.716707 |  | 0.0468042 | 1.716707 | 0.1111401 | 1.716707 | 0.1119029 | 1.716707
0.04814086 | 1.749721 |  | 0.04814086 | 1.749721 | 0.1097592 | 1.749721 | 0.1151912 | 1.749721
0.04678138 | 1.782735 |  | 0.04678138 | 1.782735 | 0.1081995 | 1.782735 | 0.1182533 | 1.782735
0.04692644 | 1.815748 |  | 0.04692644 | 1.815748 | 0.110519 | 1.815748 | 0.1151661 | 1.815748
0.04751955 | 1.848762 |  | 0.04751955 | 1.848762 | 0.1131526 | 1.848762 | 0.1188415 | 1.848762
0.04667529 | 1.881775 |  | 0.04667529 | 1.881775 | 0.1123878 | 1.881775 | 0.1207263 | 1.881775
0.04746297 | 1.914789 |  | 0.04746297 | 1.914789 | 0.1095777 | 1.914789 | 0.119801 | 1.914789
0.04858955 | 1.947803 |  | 0.04858955 | 1.947803 | 0.1109917 | 1.947803 | 0.1224898 | 1.947803
0.04897566 | 1.980816 |  | 0.04897566 | 1.980816 | 0.1140506 | 1.980816 | 0.1175686 | 1.980816
0.04721301 | 2.01383 |  | 0.04721301 | 2.01383 | 0.1121857 | 2.01383 | 0.12256 | 2.01383
0.04741648 | 2.046843 |  | 0.04741648 | 2.046843 | 0.1107963 | 2.046843 | 0.1187534 | 2.046843
0.04648603 | 2.079857 |  | 0.04648603 | 2.079857 | 0.1146736 | 2.079857 | 0.1251667 | 2.079857
0.04690507 | 2.112871 |  | 0.04690507 | 2.112871 | 0.1126227 | 2.112871 | 0.1211125 | 2.112871
0.04627998 | 2.145884 |  | 0.04627998 | 2.145884 | 0.1175289 | 2.145884 | 0.1258211 | 2.145884
0.04605688 | 2.178898 |  | 0.04605688 | 2.178898 | 0.1144896 | 2.178898 | 0.1260919 | 2.178898
0.04612507 | 2.211911 |  | 0.04612507 | 2.211911 | 0.1123294 | 2.211911 | 0.1212241 | 2.211911
0.0454265 | 2.244925 |  | 0.0454265 | 2.244925 | 0.1155521 | 2.244925 | 0.124981 | 2.244925
0.04538415 | 2.277939 |  | 0.04538415 | 2.277939 | 0.1161855 | 2.277939 | 0.1247075 | 2.277939
0.0451287 | 2.310952 |  | 0.0451287 | 2.310952 | 0.1147718 | 2.310952 | 0.1240768 | 2.310952
0.04701379 | 2.343966 |  | 0.04701379 | 2.343966 | 0.1131168 | 2.343966 | 0.1245768 | 2.343966
0.04569004 | 2.376979 |  | 0.04569004 | 2.376979 | 0.1145373 | 2.376979 | 0.1268543 | 2.376979
0.04533685 | 2.409993 |  | 0.04533685 | 2.409993 | 0.1122395 | 2.409993 | 0.1241719 | 2.409993
0.04621077 | 2.443007 |  | 0.04621077 | 2.443007 | 0.1137849 | 2.443007 | 0.1260813 | 2.443007
0.04617566 | 2.47602 |  | 0.04617566 | 2.47602 | 0.1158052 | 2.47602 | 0.1248277 | 2.47602
0.04622872 | 2.509034 |  | 0.04622872 | 2.509034 | 0.1142716 | 2.509034 | 0.1262079 | 2.509034
0.04527841 | 2.542047 |  | 0.04527841 | 2.542047 | 0.1161647 | 2.542047 | 0.1282704 | 2.542047
0.04645788 | 2.575061 |  | 0.04645788 | 2.575061 | 0.1186587 | 2.575061 | 0.123028 | 2.575061
0.0438698 | 2.608075 |  | 0.0438698 | 2.608075 | 0.1150272 | 2.608075 | 0.1222162 | 2.608075
0.04391584 | 2.641088 |  | 0.04391584 | 2.641088 | 0.1140171 | 2.641088 | 0.1259174 | 2.641088
0.04428416 | 2.674102 |  | 0.04428416 | 2.674102 | 0.1121881 | 2.674102 | 0.1213078 | 2.674102
0.04508223 | 2.707115 |  | 0.04508223 | 2.707115 | 0.112 | 2.707115 | 0.1220163 | 2.707115
0.0424024 | 2.740129 |  | 0.0424024 | 2.740129 | 0.1106602 | 2.740129 | 0.1244702 | 2.740129
0.04315498 | 2.773143 |  | 0.04315498 | 2.773143 | 0.1098382 | 2.773143 | 0.1236569 | 2.773143
0.0430087 | 2.806156 |  | 0.0430087 | 2.806156 | 0.1100713 | 2.806156 | 0.1219262 | 2.806156
0.04296246 | 2.83917 |  | 0.04296246 | 2.83917 | 0.110314 | 2.83917 | 0.1192716 | 2.83917
0.04131376 | 2.872183 |  | 0.04131376 | 2.872183 | 0.1060357 | 2.872183 | 0.1193876 | 2.872183
0.04058893 | 2.905197 |  | 0.04058893 | 2.905197 | 0.1030141 | 2.905197 | 0.1166717 | 2.905197
0.04171351 | 2.938211 |  | 0.04171351 | 2.938211 | 0.1031259 | 2.938211 | 0.114311 | 2.938211
0.03960619 | 2.971224 |  | 0.03960619 | 2.971224 | 0.102607 | 2.971224 | 0.1141617 | 2.971224
0.04037556 | 3.004238 |  | 0.04037556 | 3.004238 | 0.09799484 | 3.004238 | 0.1120279 | 3.004238
0.0393763 | 3.037252 |  | 0.0393763 | 3.037252 | 0.09477398 | 3.037252 | 0.1131473 | 3.037252
0.03786621 | 3.070265 |  | 0.03786621 | 3.070265 | 0.09621662 | 3.070265 | 0.1130075 | 3.070265
0.0383542 | 3.103279 |  | 0.0383542 | 3.103279 | 0.09525522 | 3.103279 | 0.1135768 | 3.103279
0.03777164 | 3.136292 |  | 0.03777164 | 3.136292 | 0.09099114 | 3.136292 | 0.1107077 | 3.136292
0.03743103 | 3.169306 |  | 0.03743103 | 3.169306 | 0.08863758 | 3.169306 | 0.1109724 | 3.169306
0.03667071 | 3.20232 |  | 0.03667071 | 3.20232 | 0.0869851 | 3.20232 | 0.1065034 | 3.20232
0.03521162 | 3.235333 |  | 0.03521162 | 3.235333 | 0.08673718 | 3.235333 | 0.103059 | 3.235333
0.03548828 | 3.268347 |  | 0.03548828 | 3.268347 | 0.08684262 | 3.268347 | 0.106675 | 3.268347
0.0340832 | 3.30136 |  | 0.0340832 | 3.30136 | 0.08570898 | 3.30136 | 0.1052295 | 3.30136
0.03439562 | 3.334374 |  | 0.03439562 | 3.334374 | 0.08390486 | 3.334374 | 0.103245 | 3.334374
0.03325064 | 3.367388 |  | 0.03325064 | 3.367388 | 0.08288669 | 3.367388 | 0.101862 | 3.367388
0.0347139 | 3.400401 |  | 0.0347139 | 3.400401 | 0.08113229 | 3.400401 | 0.09905826 | 3.400401
0.03434983 | 3.433415 |  | 0.03434983 | 3.433415 | 0.08179642 | 3.433415 | 0.1014993 | 3.433415
0.0339036 | 3.466428 |  | 0.0339036 | 3.466428 | 0.07810758 | 3.466428 | 0.09966335 | 3.466428
0.0321952 | 3.499442 |  | 0.0321952 | 3.499442 | 0.08109036 | 3.499442 | 0.09724223 | 3.499442
0.03216892 | 3.532456 |  | 0.03216892 | 3.532456 | 0.080062 | 3.532456 | 0.09741486 | 3.532456
0.03351759 | 3.565469 |  | 0.03351759 | 3.565469 | 0.08153528 | 3.565469 | 0.09762996 | 3.565469
0.03253034 | 3.598483 |  | 0.03253034 | 3.598483 | 0.07994206 | 3.598483 | 0.0946892 | 3.598483
0.03178122 | 3.631496 |  | 0.03178122 | 3.631496 | 0.07801817 | 3.631496 | 0.09712404 | 3.631496
0.03224175 | 3.66451 |  | 0.03224175 | 3.66451 | 0.08092155 | 3.66451 | 0.09495502 | 3.66451
0.03289864 | 3.697524 |  | 0.03289864 | 3.697524 | 0.07785108 | 3.697524 | 0.09595537 | 3.697524
0.03251094 | 3.730537 |  | 0.03251094 | 3.730537 | 0.07757416 | 3.730537 | 0.09560806 | 3.730537
0.03129632 | 3.763551 |  | 0.03129632 | 3.763551 | 0.07963505 | 3.763551 | 0.09398846 | 3.763551
0.0323587 | 3.796564 |  | 0.0323587 | 3.796564 | 0.07663279 | 3.796564 | 0.0921691 | 3.796564
0.03192915 | 3.829578 |  | 0.03192915 | 3.829578 | 0.07785727 | 3.829578 | 0.09344309 | 3.829578
0.03088159 | 3.862592 |  | 0.03088159 | 3.862592 | 0.07734489 | 3.862592 | 0.09220498 | 3.862592
0.03107792 | 3.895605 |  | 0.03107792 | 3.895605 | 0.07764598 | 3.895605 | 0.09014608 | 3.895605
0.0312287 | 3.928619 |  | 0.0312287 | 3.928619 | 0.0769274 | 3.928619 | 0.09236014 | 3.928619
0.03203897 | 3.961632 |  | 0.03203897 | 3.961632 | 0.07745307 | 3.961632 | 0.09056752 | 3.961632
0.03113463 | 3.994646 |  | 0.03113463 | 3.994646 | 0.0796452 | 3.994646 | 0.09364564 | 3.994646
0.03141958 | 4.02766 |  | 0.03141958 | 4.02766 | 0.07696117 | 4.02766 | 0.09104654 | 4.02766
0.0313558 | 4.060673 |  | 0.0313558 | 4.060673 | 0.07707421 | 4.060673 | 0.08774928 | 4.060673
0.03127735 | 4.093687 |  | 0.03127735 | 4.093687 | 0.07699938 | 4.093687 | 0.09196273 | 4.093687
0.03118076 | 4.1267 |  | 0.03118076 | 4.1267 | 0.07990509 | 4.1267 | 0.0895429 | 4.1267
0.03047533 | 4.159714 |  | 0.03047533 | 4.159714 | 0.07640295 | 4.159714 | 0.08768703 | 4.159714
0.03160191 | 4.192728 |  | 0.03160191 | 4.192728 | 0.07771481 | 4.192728 | 0.08814763 | 4.192728
0.03108968 | 4.225741 |  | 0.03108968 | 4.225741 | 0.07658812 | 4.225741 | 0.09054284 | 4.225741
0.03044765 | 4.258755 |  | 0.03044765 | 4.258755 | 0.07827221 | 4.258755 | 0.087714 | 4.258755
0.03090294 | 4.291768 |  | 0.03090294 | 4.291768 | 0.0782152 | 4.291768 | 0.09028121 | 4.291768
0.0302349 | 4.324782 |  | 0.0302349 | 4.324782 | 0.07646587 | 4.324782 | 0.08802031 | 4.324782
0.0313833 | 4.357796 |  | 0.0313833 | 4.357796 | 0.0770538 | 4.357796 | 0.08888449 | 4.357796
0.03075699 | 4.390809 |  | 0.03075699 | 4.390809 | 0.07726281 | 4.390809 | 0.08538663 | 4.390809
0.03082332 | 4.423823 |  | 0.03082332 | 4.423823 | 0.08025681 | 4.423823 | 0.08526551 | 4.423823
0.03049314 | 4.456836 |  | 0.03049314 | 4.456836 | 0.08022968 | 4.456836 | 0.08454396 | 4.456836
0.0303277 | 4.48985 |  | 0.0303277 | 4.48985 | 0.07973776 | 4.48985 | 0.08572385 | 4.48985
0.02960711 | 4.522864 |  | 0.02960711 | 4.522864 | 0.07736286 | 4.522864 | 0.08369966 | 4.522864
0.0303925 | 4.555877 |  | 0.0303925 | 4.555877 | 0.0789745 | 4.555877 | 0.08504063 | 4.555877
0.02964284 | 4.588891 |  | 0.02964284 | 4.588891 | 0.07699 | 4.588891 | 0.08377726 | 4.588891
0.02980708 | 4.621904 |  | 0.02980708 | 4.621904 | 0.07570284 | 4.621904 | 0.08528431 | 4.621904
0.03002125 | 4.654918 |  | 0.03002125 | 4.654918 | 0.07764018 | 4.654918 | 0.0841187 | 4.654918
0.03052589 | 4.687932 |  | 0.03052589 | 4.687932 | 0.07825686 | 4.687932 | 0.08209259 | 4.687932
0.02915037 | 4.720945 |  | 0.02915037 | 4.720945 | 0.07546619 | 4.720945 | 0.08381875 | 4.720945
0.0293119 | 4.753959 |  | 0.0293119 | 4.753959 | 0.07843273 | 4.753959 | 0.08069847 | 4.753959
0.0303125 | 4.786972 |  | 0.0303125 | 4.786972 | 0.07706867 | 4.786972 | 0.08378906 | 4.786972
0.02970761 | 4.819986 |  | 0.02970761 | 4.819986 | 0.077523 | 4.819986 | 0.0810514 | 4.819986
0.02876466 | 4.853 |  | 0.02876466 | 4.853 | 0.07637873 | 4.853 | 0.079436 | 4.853
0.02842921 | 4.886013 |  | 0.02842921 | 4.886013 | 0.07844149 | 4.886013 | 0.0799966 | 4.886013
0.02844372 | 4.919027 |  | 0.02844372 | 4.919027 | 0.07544555 | 4.919027 | 0.07911233 | 4.919027
0.02935712 | 4.952041 |  | 0.02935712 | 4.952041 | 0.07830003 | 4.952041 | 0.08002264 | 4.952041
0.02836569 | 4.985054 |  | 0.02836569 | 4.985054 | 0.07634515 | 4.985054 | 0.08009758 | 4.985054
0.02876818 | 5.018068 |  | 0.02876818 | 5.018068 | 0.07747862 | 5.018068 | 0.07857867 | 5.018068
0.02907144 | 5.051081 |  | 0.02907144 | 5.051081 | 0.07685175 | 5.051081 | 0.0770552 | 5.051081
0.02907045 | 5.084095 |  | 0.02907045 | 5.084095 | 0.07522011 | 5.084095 | 0.07768284 | 5.084095
0.02859561 | 5.117109 |  | 0.02859561 | 5.117109 | 0.0733986 | 5.117109 | 0.07875425 | 5.117109
0.02806845 | 5.150122 |  | 0.02806845 | 5.150122 | 0.07399792 | 5.150122 | 0.07849482 | 5.150122
0.02711469 | 5.183136 |  | 0.02711469 | 5.183136 | 0.07689548 | 5.183136 | 0.07690918 | 5.183136
0.0278921 | 5.216149 |  | 0.0278921 | 5.216149 | 0.07653777 | 5.216149 | 0.07931295 | 5.216149
0.02740859 | 5.249163 |  | 0.02740859 | 5.249163 | 0.07598475 | 5.249163 | 0.07607492 | 5.249163
0.02675155 | 5.282177 |  | 0.02675155 | 5.282177 | 0.07304722 | 5.282177 | 0.07648209 | 5.282177
0.02662183 | 5.31519 |  | 0.02662183 | 5.31519 | 0.07187052 | 5.31519 | 0.07377719 | 5.31519
0.02756523 | 5.348204 |  | 0.02756523 | 5.348204 | 0.0710209 | 5.348204 | 0.07633548 | 5.348204
0.0261124 | 5.381217 |  | 0.0261124 | 5.381217 | 0.07128815 | 5.381217 | 0.07305066 | 5.381217
0.02616445 | 5.414231 |  | 0.02616445 | 5.414231 | 0.07261335 | 5.414231 | 0.07294107 | 5.414231
0.02714444 | 5.447245 |  | 0.02714444 | 5.447245 | 0.07156177 | 5.447245 | 0.07247939 | 5.447245
0.02554581 | 5.480258 |  | 0.02554581 | 5.480258 | 0.07233091 | 5.480258 | 0.0730532 | 5.480258
0.02630608 | 5.513272 |  | 0.02630608 | 5.513272 | 0.07020908 | 5.513272 | 0.07300664 | 5.513272
0.0253392 | 5.546285 |  | 0.0253392 | 5.546285 | 0.0690272 | 5.546285 | 0.07117983 | 5.546285
0.02540929 | 5.579299 |  | 0.02540929 | 5.579299 | 0.07037426 | 5.579299 | 0.07269162 | 5.579299
0.02508547 | 5.612313 |  | 0.02508547 | 5.612313 | 0.07107549 | 5.612313 | 0.07338005 | 5.612313
0.02550062 | 5.645326 |  | 0.02550062 | 5.645326 | 0.06825691 | 5.645326 | 0.07190621 | 5.645326
0.02518054 | 5.67834 |  | 0.02518054 | 5.67834 | 0.06934603 | 5.67834 | 0.07161724 | 5.67834
0.02432164 | 5.711353 |  | 0.02432164 | 5.711353 | 0.07052635 | 5.711353 | 0.07164721 | 5.711353
0.02507809 | 5.744367 |  | 0.02507809 | 5.744367 | 0.06743411 | 5.744367 | 0.06904833 | 5.744367
0.02440665 | 5.777381 |  | 0.02440665 | 5.777381 | 0.06763132 | 5.777381 | 0.07144687 | 5.777381
0.02456013 | 5.810394 |  | 0.02456013 | 5.810394 | 0.06819182 | 5.810394 | 0.07051994 | 5.810394
0.02389755 | 5.843408 |  | 0.02389755 | 5.843408 | 0.06854314 | 5.843408 | 0.06783957 | 5.843408
0.02324532 | 5.876421 |  | 0.02324532 | 5.876421 | 0.0671998 | 5.876421 | 0.06835217 | 5.876421
0.02328094 | 5.909435 |  | 0.02328094 | 5.909435 | 0.0675456 | 5.909435 | 0.0690608 | 5.909435
0.02319264 | 5.942449 |  | 0.02319264 | 5.942449 | 0.06517978 | 5.942449 | 0.06661929 | 5.942449
0.02341852 | 5.975462 |  | 0.02341852 | 5.975462 | 0.06712835 | 5.975462 | 0.06993051 | 5.975462
0.02277688 | 6.008476 |  | 0.02277688 | 6.008476 | 0.06569968 | 6.008476 | 0.06925299 | 6.008476
0.02314512 | 6.041489 |  | 0.02314512 | 6.041489 | 0.06544992 | 6.041489 | 0.06912276 | 6.041489
0.02234284 | 6.074503 |  | 0.02234284 | 6.074503 | 0.06311375 | 6.074503 | 0.06647203 | 6.074503
0.02294353 | 6.107517 |  | 0.02294353 | 6.107517 | 0.06367697 | 6.107517 | 0.06532151 | 6.107517
0.02244698 | 6.14053 |  | 0.02244698 | 6.14053 | 0.06191008 | 6.14053 | 0.06460894 | 6.14053
0.02194492 | 6.173544 |  | 0.02194492 | 6.173544 | 0.06263241 | 6.173544 | 0.06485786 | 6.173544
0.02221398 | 6.206557 |  | 0.02221398 | 6.206557 | 0.06183236 | 6.206557 | 0.06556854 | 6.206557
0.02147919 | 6.239571 |  | 0.02147919 | 6.239571 | 0.06181553 | 6.239571 | 0.06590306 | 6.239571
0.02130045 | 6.272585 |  | 0.02130045 | 6.272585 | 0.06035061 | 6.272585 | 0.06269961 | 6.272585
0.02160499 | 6.305598 |  | 0.02160499 | 6.305598 | 0.06140087 | 6.305598 | 0.06490698 | 6.305598
0.02041864 | 6.338612 |  | 0.02041864 | 6.338612 | 0.06102114 | 6.338612 | 0.06345031 | 6.338612
0.02060882 | 6.371625 |  | 0.02060882 | 6.371625 | 0.06076875 | 6.371625 | 0.06221543 | 6.371625
0.0202036 | 6.404639 |  | 0.0202036 | 6.404639 | 0.05764279 | 6.404639 | 0.06418861 | 6.404639
0.01951818 | 6.437653 |  | 0.01951818 | 6.437653 | 0.05830615 | 6.437653 | 0.06231804 | 6.437653
0.01967936 | 6.470666 |  | 0.01967936 | 6.470666 | 0.056616 | 6.470666 | 0.06062736 | 6.470666
0.01913203 | 6.50368 |  | 0.01913203 | 6.50368 | 0.05764899 | 6.50368 | 0.06254654 | 6.50368
0.01982276 | 6.536693 |  | 0.01982276 | 6.536693 | 0.05743002 | 6.536693 | 0.06059041 | 6.536693
0.01890409 | 6.569707 |  | 0.01890409 | 6.569707 | 0.05410344 | 6.569707 | 0.0602607 | 6.569707