## 1
Общество с ограниченной ответственностью "Инженерная геология" (ООО "ИнжГео")
Юр. адрес: 117279, г. Москва, ул. Миклухо-Маклая, 36 а, этаж 5, пом. XXIII к. 76-84
Телефон/факс +7 (495) 132-30-00, Адрес электронной почты inbox@inj-geo.ru
Испытательная лаборатория ООО «ИнжГео»
Адрес места осуществления деятельности лаборатории: г. Москва, просп. Вернадского, д. 51, стр. 1
Телефон +7(910)4557682, E-mail: slg85@mail.ru
Протокол испытаний № 13-63/25 от 23-11-2022
Наименование и адрес заказчика: ООО Регионстрой
Наименование объекта: Переход трубопровода через р. Енисей
Наименование используемого метода/методики: ГОСТ 12248.3-2020
Условия проведения испытания: температура окружающей среды (18 - 25)0С, влажность воздуха (40 - 75)%
Дата получение объекта подлежащего испытаниям: 27.10.2022
Дата испытания: 25.10.2022-19.11.2025
Испытание грунтов методом одноплоскостного среза
[6 empty] | Лабораторный номер: |  | 1060 |  |  |  | We, д.е. = | 0.307246408
[6 empty] | Номер скважины: |  | BH-050 |  |  |  | ρ, г/см3 = | 1.9
[6 empty] | Глубина отбора, м: |  | 3.9 |  |  |  | ρs, г/см3 = | 2.71
[6 empty] | Наименование грунта: |  | Суглинок, после оттаивания текучепластичный, легкий песчанистый |  |  |  | e, д.е. = | 1.1
[6 empty] | Схема проведения опыта: |  | КД |  |  |  | IL, д.е. = | 0.923
Результаты испытаний
[7 empty] | Нормальное напряжение σ, МПа | Касательное напряжение t, МПа | tg ϕ | Угол внутреннего трения ϕ, град. | Удельное сцепление C, МПа
[7 empty] | 0.1 | 0.06244748
[7 empty] | 0.2 | 0.08989496
[7 empty] | 0.3 | 0.1473424
Эффективные значения угла внутреннего трения и удельного сцепления ϕ', С'
[7 empty] | ϕ', град. = | 23
[7 empty] | С', МПа = | 0.015
[7 empty] | Начальник исп. лаборатории: |  |  |  |  | Семиколенова Л.Г.
Лист 1 , всего листов 1
Частичное воспроизведение протокола испытаний без письменного разрешения ООО «ИнжГео» ЗАПРЕЩАЕТСЯ
второй график |  | первый график
dev | eps | sigma | dev1 | eps1 | dev2 | eps2 | dev3 | eps3
0 | 0 |  | 0 | 0 | 0 | 0 | 0 | 0
0.001879915 | 0.0330136 |  | 0.001879915 | 0.0330136 | 0.004168239 | 0.0330136 | 0.005989337 | 0.0330136
0.003721661 | 0.06602721 |  | 0.003721661 | 0.06602721 | 0.008697335 | 0.06602721 | 0.01186085 | 0.06602721
0.005651888 | 0.09904081 |  | 0.005651888 | 0.09904081 | 0.01249393 | 0.09904081 | 0.01846628 | 0.09904081
0.007767999 | 0.1320544 |  | 0.007767999 | 0.1320544 | 0.01641611 | 0.1320544 | 0.02422891 | 0.1320544
0.00943481 | 0.165068 |  | 0.00943481 | 0.165068 | 0.02010087 | 0.165068 | 0.02898975 | 0.165068
0.01146422 | 0.1980816 |  | 0.01146422 | 0.1980816 | 0.02370192 | 0.1980816 | 0.03347028 | 0.1980816
0.0133206 | 0.2310952 |  | 0.0133206 | 0.2310952 | 0.02680486 | 0.2310952 | 0.03962333 | 0.2310952
0.01470226 | 0.2641088 |  | 0.01470226 | 0.2641088 | 0.03099111 | 0.2641088 | 0.04555058 | 0.2641088
0.01699307 | 0.2971224 |  | 0.01699307 | 0.2971224 | 0.03216609 | 0.2971224 | 0.04781907 | 0.2971224
0.0193641 | 0.330136 |  | 0.0193641 | 0.330136 | 0.0363953 | 0.330136 | 0.05338826 | 0.330136
0.0203773 | 0.3631496 |  | 0.0203773 | 0.3631496 | 0.03719433 | 0.3631496 | 0.05577192 | 0.3631496
0.02300063 | 0.3961632 |  | 0.02300063 | 0.3961632 | 0.03978931 | 0.3961632 | 0.05985364 | 0.3961632
0.02455895 | 0.4291768 |  | 0.02455895 | 0.4291768 | 0.04111786 | 0.4291768 | 0.06543878 | 0.4291768
0.0270706 | 0.4621904 |  | 0.0270706 | 0.4621904 | 0.04334111 | 0.4621904 | 0.06624067 | 0.4621904
0.02794707 | 0.4952041 |  | 0.02794707 | 0.4952041 | 0.0437771 | 0.4952041 | 0.06998364 | 0.4952041
0.03090452 | 0.5282177 |  | 0.03090452 | 0.5282177 | 0.04755871 | 0.5282177 | 0.07239983 | 0.5282177
0.03176622 | 0.5612313 |  | 0.03176622 | 0.5612313 | 0.04809096 | 0.5612313 | 0.0784503 | 0.5612313
0.03503056 | 0.5942449 |  | 0.03503056 | 0.5942449 | 0.0482072 | 0.5942449 | 0.07979704 | 0.5942449
0.03688246 | 0.6272585 |  | 0.03688246 | 0.6272585 | 0.0496013 | 0.6272585 | 0.08277258 | 0.6272585
0.03708439 | 0.6602721 |  | 0.03708439 | 0.6602721 | 0.05112801 | 0.6602721 | 0.08357396 | 0.6602721
0.03884638 | 0.6932857 |  | 0.03884638 | 0.6932857 | 0.05435835 | 0.6932857 | 0.09086485 | 0.6932857
0.04026056 | 0.7262993 |  | 0.04026056 | 0.7262993 | 0.05478985 | 0.7262993 | 0.08994011 | 0.7262993
0.04353037 | 0.7593129 |  | 0.04353037 | 0.7593129 | 0.05681462 | 0.7593129 | 0.09642501 | 0.7593129
0.04392945 | 0.7923265 |  | 0.04392945 | 0.7923265 | 0.05718354 | 0.7923265 | 0.09409015 | 0.7923265
0.04564374 | 0.8253401 |  | 0.04564374 | 0.8253401 | 0.05639074 | 0.8253401 | 0.09907276 | 0.8253401
0.04641802 | 0.8583537 |  | 0.04641802 | 0.8583537 | 0.06094856 | 0.8583537 | 0.1000637 | 0.8583537
0.04692692 | 0.8913673 |  | 0.04692692 | 0.8913673 | 0.06044137 | 0.8913673 | 0.1067243 | 0.8913673
0.04854955 | 0.9243809 |  | 0.04854955 | 0.9243809 | 0.06091824 | 0.9243809 | 0.1070577 | 0.9243809
0.05058629 | 0.9573945 |  | 0.05058629 | 0.9573945 | 0.06071759 | 0.9573945 | 0.1094514 | 0.9573945
0.05231388 | 0.9904081 |  | 0.05231388 | 0.9904081 | 0.06364255 | 0.9904081 | 0.1114341 | 0.9904081
0.05320684 | 1.023422 |  | 0.05320684 | 1.023422 | 0.06509915 | 1.023422 | 0.114616 | 1.023422
0.05476804 | 1.056435 |  | 0.05476804 | 1.056435 | 0.06517889 | 1.056435 | 0.1193273 | 1.056435
0.05449196 | 1.089449 |  | 0.05449196 | 1.089449 | 0.06623276 | 1.089449 | 0.1217622 | 1.089449
0.05612554 | 1.122463 |  | 0.05612554 | 1.122463 | 0.06905342 | 1.122463 | 0.1262568 | 1.122463
0.05686365 | 1.155476 |  | 0.05686365 | 1.155476 | 0.06888167 | 1.155476 | 0.1254026 | 1.155476
0.05874928 | 1.18849 |  | 0.05874928 | 1.18849 | 0.07128773 | 1.18849 | 0.1272794 | 1.18849
0.05892269 | 1.221503 |  | 0.05892269 | 1.221503 | 0.07150537 | 1.221503 | 0.1300785 | 1.221503
0.06044136 | 1.254517 |  | 0.06044136 | 1.254517 | 0.07207131 | 1.254517 | 0.1310123 | 1.254517
0.05900766 | 1.287531 |  | 0.05900766 | 1.287531 | 0.07222383 | 1.287531 | 0.1340065 | 1.287531
0.06053482 | 1.320544 |  | 0.06053482 | 1.320544 | 0.0743681 | 1.320544 | 0.1334981 | 1.320544
0.06078861 | 1.353558 |  | 0.06078861 | 1.353558 | 0.0734613 | 1.353558 | 0.1392636 | 1.353558
0.06244748 | 1.386571 |  | 0.06244748 | 1.386571 | 0.07392323 | 1.386571 | 0.1372414 | 1.386571
0.06135813 | 1.419585 |  | 0.06135813 | 1.419585 | 0.07575218 | 1.419585 | 0.1447912 | 1.419585
0.06281555 | 1.452599 |  | 0.06281555 | 1.452599 | 0.07345565 | 1.452599 | 0.140284 | 1.452599
0.0645999 | 1.485612 |  | 0.0645999 | 1.485612 | 0.07632969 | 1.485612 | 0.142586 | 1.485612
0.06278116 | 1.518626 |  | 0.06278116 | 1.518626 | 0.07542318 | 1.518626 | 0.1421421 | 1.518626
0.06545236 | 1.551639 |  | 0.06545236 | 1.551639 | 0.07652352 | 1.551639 | 0.1483463 | 1.551639
0.06524403 | 1.584653 |  | 0.06524403 | 1.584653 | 0.08035031 | 1.584653 | 0.1425454 | 1.584653
0.0636604 | 1.617667 |  | 0.0636604 | 1.617667 | 0.07724574 | 1.617667 | 0.1467941 | 1.617667
0.0642673 | 1.65068 |  | 0.0642673 | 1.65068 | 0.08133928 | 1.65068 | 0.1482479 | 1.65068
0.06426213 | 1.683694 |  | 0.06426213 | 1.683694 | 0.08141022 | 1.683694 | 0.1445444 | 1.683694
0.06332552 | 1.716707 |  | 0.06332552 | 1.716707 | 0.08083965 | 1.716707 | 0.1494593 | 1.716707
0.0640988 | 1.749721 |  | 0.0640988 | 1.749721 | 0.08296346 | 1.749721 | 0.1443387 | 1.749721
0.06529574 | 1.782735 |  | 0.06529574 | 1.782735 | 0.08157619 | 1.782735 | 0.1454637 | 1.782735
0.06333196 | 1.815748 |  | 0.06333196 | 1.815748 | 0.08433585 | 1.815748 | 0.1473426 | 1.815748
0.06201742 | 1.848762 |  | 0.06201742 | 1.848762 | 0.08313431 | 1.848762 | 0.1477446 | 1.848762
0.06295321 | 1.881775 |  | 0.06295321 | 1.881775 | 0.08202504 | 1.881775 | 0.1465777 | 1.881775
0.06350155 | 1.914789 |  | 0.06350155 | 1.914789 | 0.08193096 | 1.914789 | 0.1479313 | 1.914789
0.06492502 | 1.947803 |  | 0.06492502 | 1.947803 | 0.08314942 | 1.947803 | 0.1499243 | 1.947803
0.06524102 | 1.980816 |  | 0.06524102 | 1.980816 | 0.08628931 | 1.980816 | 0.1422792 | 1.980816
0.06485285 | 2.01383 |  | 0.06485285 | 2.01383 | 0.08335884 | 2.01383 | 0.1491958 | 2.01383
0.06490043 | 2.046843 |  | 0.06490043 | 2.046843 | 0.08523041 | 2.046843 | 0.1497959 | 2.046843
0.06494439 | 2.079857 |  | 0.06494439 | 2.079857 | 0.08402514 | 2.079857 | 0.1476756 | 2.079857
0.06158288 | 2.112871 |  | 0.06158288 | 2.112871 | 0.08732875 | 2.112871 | 0.1483943 | 2.112871
0.06450802 | 2.145884 |  | 0.06450802 | 2.145884 | 0.0889726 | 2.145884 | 0.1436722 | 2.145884
0.06211605 | 2.178898 |  | 0.06211605 | 2.178898 | 0.09018216 | 2.178898 | 0.1481092 | 2.178898
0.06506591 | 2.211911 |  | 0.06506591 | 2.211911 | 0.08698936 | 2.211911 | 0.1448983 | 2.211911
0.06472596 | 2.244925 |  | 0.06472596 | 2.244925 | 0.08653922 | 2.244925 | 0.1495475 | 2.244925
0.0640932 | 2.277939 |  | 0.0640932 | 2.277939 | 0.08874859 | 2.277939 | 0.1476457 | 2.277939
0.06449273 | 2.310952 |  | 0.06449273 | 2.310952 | 0.08897294 | 2.310952 | 0.1477819 | 2.310952
0.06111672 | 2.343966 |  | 0.06111672 | 2.343966 | 0.08840464 | 2.343966 | 0.1506502 | 2.343966
0.06357538 | 2.376979 |  | 0.06357538 | 2.376979 | 0.08886046 | 2.376979 | 0.1504941 | 2.376979
0.06243276 | 2.409993 |  | 0.06243276 | 2.409993 | 0.08772984 | 2.409993 | 0.1431283 | 2.409993
0.06203032 | 2.443007 |  | 0.06203032 | 2.443007 | 0.0894631 | 2.443007 | 0.1505886 | 2.443007
0.06089996 | 2.47602 |  | 0.06089996 | 2.47602 | 0.08799722 | 2.47602 | 0.1473424 | 2.47602
0.06367114 | 2.509034 |  | 0.06367114 | 2.509034 | 0.08989496 | 2.509034 | 0.1455138 | 2.509034
0.06427382 | 2.542047 |  | 0.06427382 | 2.542047 | 0.08972402 | 2.542047 | 0.146483 | 2.542047
0.06314201 | 2.575061 |  | 0.06314201 | 2.575061 | 0.08761388 | 2.575061 | 0.1451044 | 2.575061
0.06321683 | 2.608075 |  | 0.06321683 | 2.608075 | 0.08984387 | 2.608075 | 0.1462336 | 2.608075
0.06067421 | 2.641088 |  | 0.06067421 | 2.641088 | 0.08815714 | 2.641088 | 0.1437127 | 2.641088
0.05986984 | 2.674102 |  | 0.05986984 | 2.674102 | 0.08601528 | 2.674102 | 0.1482016 | 2.674102
0.06138633 | 2.707115 |  | 0.06138633 | 2.707115 | 0.08533448 | 2.707115 | 0.1431482 | 2.707115
0.05898708 | 2.740129 |  | 0.05898708 | 2.740129 | 0.08407707 | 2.740129 | 0.1484624 | 2.740129
0.06004204 | 2.773143 |  | 0.06004204 | 2.773143 | 0.08593012 | 2.773143 | 0.1471664 | 2.773143
0.06021437 | 2.806156 |  | 0.06021437 | 2.806156 | 0.08351763 | 2.806156 | 0.1437446 | 2.806156
0.06035226 | 2.83917 |  | 0.06035226 | 2.83917 | 0.08362099 | 2.83917 | 0.1395399 | 2.83917
0.05955417 | 2.872183 |  | 0.05955417 | 2.872183 | 0.08382903 | 2.872183 | 0.1408639 | 2.872183
0.05745489 | 2.905197 |  | 0.05745489 | 2.905197 | 0.08010295 | 2.905197 | 0.145315 | 2.905197
0.05708767 | 2.938211 |  | 0.05708767 | 2.938211 | 0.0769931 | 2.938211 | 0.138872 | 2.938211
0.05653841 | 2.971224 |  | 0.05653841 | 2.971224 | 0.07647715 | 2.971224 | 0.1432068 | 2.971224
0.0563902 | 3.004238 |  | 0.0563902 | 3.004238 | 0.07437528 | 3.004238 | 0.1364084 | 3.004238
0.05539305 | 3.037252 |  | 0.05539305 | 3.037252 | 0.07317674 | 3.037252 | 0.1357857 | 3.037252
0.0543625 | 3.070265 |  | 0.0543625 | 3.070265 | 0.07165696 | 3.070265 | 0.1331574 | 3.070265
0.05190377 | 3.103279 |  | 0.05190377 | 3.103279 | 0.07224821 | 3.103279 | 0.1326771 | 3.103279
0.05042106 | 3.136292 |  | 0.05042106 | 3.136292 | 0.07079297 | 3.136292 | 0.1368732 | 3.136292
0.05200379 | 3.169306 |  | 0.05200379 | 3.169306 | 0.07016563 | 3.169306 | 0.1317869 | 3.169306
0.04986826 | 3.20232 |  | 0.04986826 | 3.20232 | 0.06778269 | 3.20232 | 0.1339557 | 3.20232
0.05057913 | 3.235333 |  | 0.05057913 | 3.235333 | 0.06680618 | 3.235333 | 0.1307161 | 3.235333
0.0490555 | 3.268347 |  | 0.0490555 | 3.268347 | 0.06536165 | 3.268347 | 0.1319582 | 3.268347
0.04736063 | 3.30136 |  | 0.04736063 | 3.30136 | 0.06350992 | 3.30136 | 0.1330764 | 3.30136
0.0474987 | 3.334374 |  | 0.0474987 | 3.334374 | 0.06173357 | 3.334374 | 0.1307597 | 3.334374
0.04615174 | 3.367388 |  | 0.04615174 | 3.367388 | 0.06235989 | 3.367388 | 0.1305764 | 3.367388
0.04738042 | 3.400401 |  | 0.04738042 | 3.400401 | 0.05969628 | 3.400401 | 0.1249056 | 3.400401
0.04648475 | 3.433415 |  | 0.04648475 | 3.433415 | 0.06192228 | 3.433415 | 0.1229364 | 3.433415
0.04592163 | 3.466428 |  | 0.04592163 | 3.466428 | 0.05939463 | 3.466428 | 0.1226254 | 3.466428
0.04620324 | 3.499442 |  | 0.04620324 | 3.499442 | 0.06153422 | 3.499442 | 0.1245298 | 3.499442
0.04546047 | 3.532456 |  | 0.04546047 | 3.532456 | 0.06114451 | 3.532456 | 0.1206845 | 3.532456
0.04522374 | 3.565469 |  | 0.04522374 | 3.565469 | 0.06070038 | 3.565469 | 0.1210697 | 3.565469
0.04496572 | 3.598483 |  | 0.04496572 | 3.598483 | 0.05859499 | 3.598483 | 0.1207953 | 3.598483
0.04404387 | 3.631496 |  | 0.04404387 | 3.631496 | 0.06118038 | 3.631496 | 0.1217251 | 3.631496
0.04302566 | 3.66451 |  | 0.04302566 | 3.66451 | 0.06060566 | 3.66451 | 0.1148836 | 3.66451
0.04157528 | 3.697524 |  | 0.04157528 | 3.697524 | 0.05998734 | 3.697524 | 0.1138514 | 3.697524
0.04332924 | 3.730537 |  | 0.04332924 | 3.730537 | 0.05828497 | 3.730537 | 0.1145782 | 3.730537
0.04299756 | 3.763551 |  | 0.04299756 | 3.763551 | 0.06066214 | 3.763551 | 0.1118876 | 3.763551
0.04140906 | 3.796564 |  | 0.04140906 | 3.796564 | 0.05899662 | 3.796564 | 0.1105696 | 3.796564
0.04214253 | 3.829578 |  | 0.04214253 | 3.829578 | 0.06017638 | 3.829578 | 0.111727 | 3.829578
0.04001377 | 3.862592 |  | 0.04001377 | 3.862592 | 0.05943001 | 3.862592 | 0.1134789 | 3.862592
0.04001779 | 3.895605 |  | 0.04001779 | 3.895605 | 0.05866222 | 3.895605 | 0.1133963 | 3.895605
0.03946679 | 3.928619 |  | 0.03946679 | 3.928619 | 0.05935739 | 3.928619 | 0.107068 | 3.928619
0.03985436 | 3.961632 |  | 0.03985436 | 3.961632 | 0.05809239 | 3.961632 | 0.1113734 | 3.961632
0.03982983 | 3.994646 |  | 0.03982983 | 3.994646 | 0.05785414 | 3.994646 | 0.107233 | 3.994646
0.04021041 | 4.02766 |  | 0.04021041 | 4.02766 | 0.05946948 | 4.02766 | 0.1030701 | 4.02766
0.03903681 | 4.060673 |  | 0.03903681 | 4.060673 | 0.05788638 | 4.060673 | 0.1037913 | 4.060673
0.04048835 | 4.093687 |  | 0.04048835 | 4.093687 | 0.05838825 | 4.093687 | 0.1033453 | 4.093687
0.03908692 | 4.1267 |  | 0.03908692 | 4.1267 | 0.05877081 | 4.1267 | 0.1046883 | 4.1267
0.03841638 | 4.159714 |  | 0.03841638 | 4.159714 | 0.06024777 | 4.159714 | 0.09977692 | 4.159714
0.03759852 | 4.192728 |  | 0.03759852 | 4.192728 | 0.05916542 | 4.192728 | 0.1010082 | 4.192728
0.03811687 | 4.225741 |  | 0.03811687 | 4.225741 | 0.06075901 | 4.225741 | 0.09848202 | 4.225741
0.03745715 | 4.258755 |  | 0.03745715 | 4.258755 | 0.05884301 | 4.258755 | 0.099659 | 4.258755
0.03753978 | 4.291768 |  | 0.03753978 | 4.291768 | 0.0591912 | 4.291768 | 0.09918784 | 4.291768
0.03806924 | 4.324782 |  | 0.03806924 | 4.324782 | 0.05780882 | 4.324782 | 0.0989908 | 4.324782
0.03657484 | 4.357796 |  | 0.03657484 | 4.357796 | 0.06089128 | 4.357796 | 0.09674769 | 4.357796
0.03680017 | 4.390809 |  | 0.03680017 | 4.390809 | 0.05837159 | 4.390809 | 0.09563505 | 4.390809
0.03697043 | 4.423823 |  | 0.03697043 | 4.423823 | 0.05897252 | 4.423823 | 0.09291621 | 4.423823
0.03657746 | 4.456836 |  | 0.03657746 | 4.456836 | 0.05797508 | 4.456836 | 0.09392206 | 4.456836
0.03590532 | 4.48985 |  | 0.03590532 | 4.48985 | 0.0589671 | 4.48985 | 0.09301532 | 4.48985
0.03598077 | 4.522864 |  | 0.03598077 | 4.522864 | 0.05974741 | 4.522864 | 0.09306923 | 4.522864
0.03580783 | 4.555877 |  | 0.03580783 | 4.555877 | 0.06039887 | 4.555877 | 0.08887138 | 4.555877
0.03706108 | 4.588891 |  | 0.03706108 | 4.588891 | 0.05955518 | 4.588891 | 0.09031671 | 4.588891
0.03574267 | 4.621904 |  | 0.03574267 | 4.621904 | 0.05864963 | 4.621904 | 0.08799973 | 4.621904
0.03493954 | 4.654918 |  | 0.03493954 | 4.654918 | 0.05891019 | 4.654918 | 0.08583696 | 4.654918
0.03552655 | 4.687932 |  | 0.03552655 | 4.687932 | 0.05901554 | 4.687932 | 0.08683003 | 4.687932
0.03524794 | 4.720945 |  | 0.03524794 | 4.720945 | 0.05735345 | 4.720945 | 0.0831186 | 4.720945
0.03600268 | 4.753959 |  | 0.03600268 | 4.753959 | 0.05765867 | 4.753959 | 0.08617688 | 4.753959
0.03491004 | 4.786972 |  | 0.03491004 | 4.786972 | 0.05830176 | 4.786972 | 0.08531756 | 4.786972
0.03427128 | 4.819986 |  | 0.03427128 | 4.819986 | 0.06021518 | 4.819986 | 0.08203774 | 4.819986
0.03524046 | 4.853 |  | 0.03524046 | 4.853 | 0.05780867 | 4.853 | 0.08074002 | 4.853
0.03373063 | 4.886013 |  | 0.03373063 | 4.886013 | 0.05898936 | 4.886013 | 0.08156784 | 4.886013
0.03403958 | 4.919027 |  | 0.03403958 | 4.919027 | 0.0594485 | 4.919027 | 0.07941095 | 4.919027
0.03463372 | 4.952041 |  | 0.03463372 | 4.952041 | 0.05764722 | 4.952041 | 0.08117329 | 4.952041
0.03402148 | 4.985054 |  | 0.03402148 | 4.985054 | 0.05583017 | 4.985054 | 0.08151675 | 4.985054
0.03452424 | 5.018068 |  | 0.03452424 | 5.018068 | 0.05640683 | 5.018068 | 0.07752999 | 5.018068
0.03358538 | 5.051081 |  | 0.03358538 | 5.051081 | 0.05698831 | 5.051081 | 0.07584302 | 5.051081
0.03455042 | 5.084095 |  | 0.03455042 | 5.084095 | 0.05765302 | 5.084095 | 0.07633895 | 5.084095
0.03432807 | 5.117109 |  | 0.03432807 | 5.117109 | 0.05654546 | 5.117109 | 0.07440134 | 5.117109
0.03272749 | 5.150122 |  | 0.03272749 | 5.150122 | 0.05618165 | 5.150122 | 0.07603279 | 5.150122
0.03398918 | 5.183136 |  | 0.03398918 | 5.183136 | 0.05486197 | 5.183136 | 0.07576668 | 5.183136
0.0334314 | 5.216149 |  | 0.0334314 | 5.216149 | 0.05699222 | 5.216149 | 0.07589308 | 5.216149
0.0333668 | 5.249163 |  | 0.0333668 | 5.249163 | 0.05354547 | 5.249163 | 0.0739559 | 5.249163
0.03282063 | 5.282177 |  | 0.03282063 | 5.282177 | 0.05515378 | 5.282177 | 0.07354065 | 5.282177
0.03338413 | 5.31519 |  | 0.03338413 | 5.31519 | 0.05334851 | 5.31519 | 0.07212583 | 5.31519
0.03232313 | 5.348204 |  | 0.03232313 | 5.348204 | 0.05361576 | 5.348204 | 0.07221029 | 5.348204
0.03187443 | 5.381217 |  | 0.03187443 | 5.381217 | 0.05272742 | 5.381217 | 0.06998187 | 5.381217
0.03235588 | 5.414231 |  | 0.03235588 | 5.414231 | 0.05259545 | 5.414231 | 0.07208105 | 5.414231
0.03145641 | 5.447245 |  | 0.03145641 | 5.447245 | 0.05252398 | 5.447245 | 0.06939487 | 5.447245
0.03192122 | 5.480258 |  | 0.03192122 | 5.480258 | 0.05078869 | 5.480258 | 0.06907029 | 5.480258
0.031845 | 5.513272 |  | 0.031845 | 5.513272 | 0.05255422 | 5.513272 | 0.0690276 | 5.513272
0.03244277 | 5.546285 |  | 0.03244277 | 5.546285 | 0.05219695 | 5.546285 | 0.06666639 | 5.546285
0.03178627 | 5.579299 |  | 0.03178627 | 5.579299 | 0.04943213 | 5.579299 | 0.06650313 | 5.579299
0.03226244 | 5.612313 |  | 0.03226244 | 5.612313 | 0.05045024 | 5.612313 | 0.06727151 | 5.612313
0.03095988 | 5.645326 |  | 0.03095988 | 5.645326 | 0.04866552 | 5.645326 | 0.06488023 | 5.645326
0.03052724 | 5.67834 |  | 0.03052724 | 5.67834 | 0.04906231 | 5.67834 | 0.06435408 | 5.67834
0.03116895 | 5.711353 |  | 0.03116895 | 5.711353 | 0.04834179 | 5.711353 | 0.06366611 | 5.711353
0.03152879 | 5.744367 |  | 0.03152879 | 5.744367 | 0.0478919 | 5.744367 | 0.06521586 | 5.744367
0.03050234 | 5.777381 |  | 0.03050234 | 5.777381 | 0.04796825 | 5.777381 | 0.06342067 | 5.777381
0.03139153 | 5.810394 |  | 0.03139153 | 5.810394 | 0.04694734 | 5.810394 | 0.06134075 | 5.810394
0.03036164 | 5.843408 |  | 0.03036164 | 5.843408 | 0.04531269 | 5.843408 | 0.06404489 | 5.843408
0.03134395 | 5.876421 |  | 0.03134395 | 5.876421 | 0.04479769 | 5.876421 | 0.06262538 | 5.876421
0.03005493 | 5.909435 |  | 0.03005493 | 5.909435 | 0.04528261 | 5.909435 | 0.06283818 | 5.909435
0.02950471 | 5.942449 |  | 0.02950471 | 5.942449 | 0.04554188 | 5.942449 | 0.0610881 | 5.942449
0.03053863 | 5.975462 |  | 0.03053863 | 5.975462 | 0.04347147 | 5.975462 | 0.0600138 | 5.975462
0.0308363 | 6.008476 |  | 0.0308363 | 6.008476 | 0.04188544 | 6.008476 | 0.05880311 | 6.008476
0.02969253 | 6.041489 |  | 0.02969253 | 6.041489 | 0.04140104 | 6.041489 | 0.06005014 | 6.041489
0.03021222 | 6.074503 |  | 0.03021222 | 6.074503 | 0.04080339 | 6.074503 | 0.05970823 | 6.074503
0.03059447 | 6.107517 |  | 0.03059447 | 6.107517 | 0.04202972 | 6.107517 | 0.05729311 | 6.107517
0.02951453 | 6.14053 |  | 0.02951453 | 6.14053 | 0.04013338 | 6.14053 | 0.05657901 | 6.14053
0.03042892 | 6.173544 |  | 0.03042892 | 6.173544 | 0.0399275 | 6.173544 | 0.05709466 | 6.173544
0.02886613 | 6.206557 |  | 0.02886613 | 6.206557 | 0.03820507 | 6.206557 | 0.05820236 | 6.206557
0.0287281 | 6.239571 |  | 0.0287281 | 6.239571 | 0.03737526 | 6.239571 | 0.05773876 | 6.239571
0.03039169 | 6.272585 |  | 0.03039169 | 6.272585 | 0.03677736 | 6.272585 | 0.05505797 | 6.272585
0.02990444 | 6.305598 |  | 0.02990444 | 6.305598 | 0.03639847 | 6.305598 | 0.05687351 | 6.305598
0.03009904 | 6.338612 |  | 0.03009904 | 6.338612 | 0.03612035 | 6.338612 | 0.05381889 | 6.338612
0.0285272 | 6.371625 |  | 0.0285272 | 6.371625 | 0.03507977 | 6.371625 | 0.05569824 | 6.371625
0.02898021 | 6.404639 |  | 0.02898021 | 6.404639 | 0.03577527 | 6.404639 | 0.05401224 | 6.404639
0.02980131 | 6.437653 |  | 0.02980131 | 6.437653 | 0.03490288 | 6.437653 | 0.05405125 | 6.437653
0.02843919 | 6.470666 |  | 0.02843919 | 6.470666 | 0.03232037 | 6.470666 | 0.05378557 | 6.470666
0.02899851 | 6.50368 |  | 0.02899851 | 6.50368 | 0.03341276 | 6.50368 | 0.05442016 | 6.50368
0.02881762 | 6.536693 |  | 0.02881762 | 6.536693 | 0.03176881 | 6.536693 | 0.05305415 | 6.536693
0.02903732 | 6.569707 |  | 0.02903732 | 6.569707 | 0.03093447 | 6.569707 | 0.05246031 | 6.569707