## 1
Общество с ограниченной ответственностью "Инженерная геология" (ООО "ИнжГео")
Юр. адрес: 117279, г. Москва, ул. Миклухо-Маклая, 36 а, этаж 5, пом. XXIII к. 76-84
Телефон/факс +7 (495) 132-30-00, Адрес электронной почты inbox@inj-geo.ru
Испытательная лаборатория ООО «ИнжГео»
Адрес места осуществления деятельности лаборатории: г. Москва, просп. Вернадского, д. 51, стр. 1
Телефон +7(910)4557682, E-mail: slg85@mail.ru
Протокол испытаний № 13-63/26 от 24-11-2022
Наименование и адрес заказчика: ООО Регионстрой
Наименование объекта: Переход трубопровода через р. Енисей
Наименование используемого метода/методики: ГОСТ 12248.3-2020
Условия проведения испытания: температура окружающей среды (18 - 25)0С, влажность воздуха (40 - 75)%
Дата получение объекта подлежащего испытаниям: 28.10.2022
Дата испытания: 25.10.2022-19.11.2026
Испытание грунтов методом одноплоскостного среза
[6 empty] | Лабораторный номер: |  | 1061 |  |  |  | We, д.е. = | 0.40178518
[6 empty] | Номер скважины: |  | BH-052 |  |  |  | ρ, г/см3 = | 1.9
[6 empty] | Глубина отбора, м: |  | 0.7 |  |  |  | ρs, г/см3 = | 2.73
[6 empty] | Наименование грунта: |  | Суглинок, после оттаивания текучий, легкий пылеватый |  |  |  | e, д.е. = | 1.1
[6 empty] | Схема проведения опыта: |  | КД |  |  |  | IL, д.е. = | 1.038
Результаты испытаний
[7 empty] | Нормальное напряжение σ, МПа | Касательное напряжение t, МПа | tg ϕ | Угол внутреннего трения ϕ, град. | Удельное сцепление C, МПа
[7 empty] | 0.1 | 0.05452287
[7 empty] | 0.2 | 0.1140457
[7 empty] | 0.3 | 0.1435686
Эффективные значения угла внутреннего трения и удельного сцепления ϕ', С'
[7 empty] | ϕ', град. = | 24
[7 empty] | С', МПа = | 0.015
[7 empty] | Начальник исп. лаборатории: |  |  |  |  | Семиколенова Л.Г.
Лист 1 , всего листов 1
Частичное воспроизведение протокола испытаний без письменного разрешения ООО «ИнжГео» ЗАПРЕЩАЕТСЯ
второй график |  | первый график
dev | eps | sigma | dev1 | eps1 | dev2 | eps2 | dev3 | eps3
0 | 0 |  | 0 | 0 | 0 | 0 | 0 | 0
0.001985006 | 0.0330136 |  | 0.001985006 | 0.0330136 | 0.003623654 | 0.0330136 | 0.005037515 | 0.0330136
0.003838371 | 0.06602721 |  | 0.003838371 | 0.06602721 | 0.007527981 | 0.06602721 | 0.01028244 | 0.06602721
0.005602072 | 0.09904081 |  | 0.005602072 | 0.09904081 | 0.01114158 | 0.09904081 | 0.0149417 | 0.09904081
0.00742196 | 0.1320544 |  | 0.00742196 | 0.1320544 | 0.01416731 | 0.1320544 | 0.02011692 | 0.1320544
0.009450601 | 0.165068 |  | 0.009450601 | 0.165068 | 0.01799899 | 0.165068 | 0.02444583 | 0.165068
0.01140678 | 0.1980816 |  | 0.01140678 | 0.1980816 | 0.02177856 | 0.1980816 | 0.02964544 | 0.1980816
0.01331567 | 0.2310952 |  | 0.01331567 | 0.2310952 | 0.02569918 | 0.2310952 | 0.03436105 | 0.2310952
0.01484944 | 0.2641088 |  | 0.01484944 | 0.2641088 | 0.02844024 | 0.2641088 | 0.03757726 | 0.2641088
0.01673244 | 0.2971224 |  | 0.01673244 | 0.2971224 | 0.03140362 | 0.2971224 | 0.0420171 | 0.2971224
0.01787495 | 0.330136 |  | 0.01787495 | 0.330136 | 0.035648 | 0.330136 | 0.04672875 | 0.330136
0.01967413 | 0.3631496 |  | 0.01967413 | 0.3631496 | 0.03926713 | 0.3631496 | 0.05048075 | 0.3631496
0.02209634 | 0.3961632 |  | 0.02209634 | 0.3961632 | 0.04280338 | 0.3961632 | 0.05444272 | 0.3961632
0.02333087 | 0.4291768 |  | 0.02333087 | 0.4291768 | 0.04686524 | 0.4291768 | 0.059878 | 0.4291768
0.02552361 | 0.4621904 |  | 0.02552361 | 0.4621904 | 0.04898977 | 0.4621904 | 0.06186622 | 0.4621904
0.02644389 | 0.4952041 |  | 0.02644389 | 0.4952041 | 0.05319882 | 0.4952041 | 0.06584024 | 0.4952041
0.0294729 | 0.5282177 |  | 0.0294729 | 0.5282177 | 0.05557404 | 0.5282177 | 0.07063981 | 0.5282177
0.03032867 | 0.5612313 |  | 0.03032867 | 0.5612313 | 0.05930567 | 0.5612313 | 0.07477362 | 0.5612313
0.032594 | 0.5942449 |  | 0.032594 | 0.5942449 | 0.0636402 | 0.5942449 | 0.07767023 | 0.5942449
0.03394619 | 0.6272585 |  | 0.03394619 | 0.6272585 | 0.0679095 | 0.6272585 | 0.08191395 | 0.6272585
0.03518975 | 0.6602721 |  | 0.03518975 | 0.6602721 | 0.07140795 | 0.6602721 | 0.08546471 | 0.6602721
0.03760345 | 0.6932857 |  | 0.03760345 | 0.6932857 | 0.07485288 | 0.6932857 | 0.08564144 | 0.6932857
0.03882721 | 0.7262993 |  | 0.03882721 | 0.7262993 | 0.07529815 | 0.7262993 | 0.09018782 | 0.7262993
0.0390711 | 0.7593129 |  | 0.0390711 | 0.7593129 | 0.0769427 | 0.7593129 | 0.09473651 | 0.7593129
0.04057255 | 0.7923265 |  | 0.04057255 | 0.7923265 | 0.08007983 | 0.7923265 | 0.09426587 | 0.7923265
0.04008361 | 0.8253401 |  | 0.04008361 | 0.8253401 | 0.08408266 | 0.8253401 | 0.09762771 | 0.8253401
0.04234761 | 0.8583537 |  | 0.04234761 | 0.8583537 | 0.08359559 | 0.8583537 | 0.1043444 | 0.8583537
0.04347192 | 0.8913673 |  | 0.04347192 | 0.8913673 | 0.08830682 | 0.8913673 | 0.1060711 | 0.8913673
0.04362159 | 0.9243809 |  | 0.04362159 | 0.9243809 | 0.08717916 | 0.9243809 | 0.1095675 | 0.9243809
0.04558644 | 0.9573945 |  | 0.04558644 | 0.9573945 | 0.08939597 | 0.9573945 | 0.1120236 | 0.9573945
0.04514594 | 0.9904081 |  | 0.04514594 | 0.9904081 | 0.09614745 | 0.9904081 | 0.1123093 | 0.9904081
0.04829341 | 1.023422 |  | 0.04829341 | 1.023422 | 0.09682628 | 1.023422 | 0.1161474 | 1.023422
0.04764304 | 1.056435 |  | 0.04764304 | 1.056435 | 0.09823498 | 1.056435 | 0.1201796 | 1.056435
0.04970466 | 1.089449 |  | 0.04970466 | 1.089449 | 0.09793815 | 1.089449 | 0.121372 | 1.089449
0.04891092 | 1.122463 |  | 0.04891092 | 1.122463 | 0.1003764 | 1.122463 | 0.1211896 | 1.122463
0.04965675 | 1.155476 |  | 0.04965675 | 1.155476 | 0.1045014 | 1.155476 | 0.1258967 | 1.155476
0.05181875 | 1.18849 |  | 0.05181875 | 1.18849 | 0.103205 | 1.18849 | 0.1295872 | 1.18849
0.05368813 | 1.221503 |  | 0.05368813 | 1.221503 | 0.1034146 | 1.221503 | 0.1280687 | 1.221503
0.05176843 | 1.254517 |  | 0.05176843 | 1.254517 | 0.1059685 | 1.254517 | 0.1327938 | 1.254517
0.05427404 | 1.287531 |  | 0.05427404 | 1.287531 | 0.1061551 | 1.287531 | 0.1334134 | 1.287531
0.05396689 | 1.320544 |  | 0.05396689 | 1.320544 | 0.1120032 | 1.320544 | 0.1359432 | 1.320544
0.05452287 | 1.353558 |  | 0.05452287 | 1.353558 | 0.1098186 | 1.353558 | 0.1400064 | 1.353558
0.05585098 | 1.386571 |  | 0.05585098 | 1.386571 | 0.1085748 | 1.386571 | 0.145049 | 1.386571
0.05438646 | 1.419585 |  | 0.05438646 | 1.419585 | 0.1145087 | 1.419585 | 0.1428133 | 1.419585
0.05503291 | 1.452599 |  | 0.05503291 | 1.452599 | 0.1165547 | 1.452599 | 0.1435686 | 1.452599
0.05743809 | 1.485612 |  | 0.05743809 | 1.485612 | 0.1136171 | 1.485612 | 0.1410205 | 1.485612
0.05506334 | 1.518626 |  | 0.05506334 | 1.518626 | 0.1140457 | 1.518626 | 0.1468148 | 1.518626
0.05560386 | 1.551639 |  | 0.05560386 | 1.551639 | 0.1163343 | 1.551639 | 0.1452334 | 1.551639
0.05522861 | 1.584653 |  | 0.05522861 | 1.584653 | 0.1138618 | 1.584653 | 0.1471075 | 1.584653
0.05656634 | 1.617667 |  | 0.05656634 | 1.617667 | 0.1163317 | 1.617667 | 0.1489347 | 1.617667
0.05608618 | 1.65068 |  | 0.05608618 | 1.65068 | 0.1140542 | 1.65068 | 0.1487237 | 1.65068
0.05653431 | 1.683694 |  | 0.05653431 | 1.683694 | 0.1116273 | 1.683694 | 0.1448623 | 1.683694
0.05528482 | 1.716707 |  | 0.05528482 | 1.716707 | 0.1139004 | 1.716707 | 0.145921 | 1.716707
0.05543328 | 1.749721 |  | 0.05543328 | 1.749721 | 0.1147086 | 1.749721 | 0.1431269 | 1.749721
0.05672339 | 1.782735 |  | 0.05672339 | 1.782735 | 0.1151385 | 1.782735 | 0.1439593 | 1.782735
0.05702938 | 1.815748 |  | 0.05702938 | 1.815748 | 0.1109477 | 1.815748 | 0.1421889 | 1.815748
0.05779791 | 1.848762 |  | 0.05779791 | 1.848762 | 0.1165448 | 1.848762 | 0.143695 | 1.848762
0.05477646 | 1.881775 |  | 0.05477646 | 1.881775 | 0.1144452 | 1.881775 | 0.1486205 | 1.881775
0.05524793 | 1.914789 |  | 0.05524793 | 1.914789 | 0.1126423 | 1.914789 | 0.1453727 | 1.914789
0.05692891 | 1.947803 |  | 0.05692891 | 1.947803 | 0.1135942 | 1.947803 | 0.1420502 | 1.947803
0.05681943 | 1.980816 |  | 0.05681943 | 1.980816 | 0.1124189 | 1.980816 | 0.1465681 | 1.980816
0.05744065 | 2.01383 |  | 0.05744065 | 2.01383 | 0.114032 | 2.01383 | 0.1468186 | 2.01383
0.05575111 | 2.046843 |  | 0.05575111 | 2.046843 | 0.111118 | 2.046843 | 0.1414446 | 2.046843
0.0557746 | 2.079857 |  | 0.0557746 | 2.079857 | 0.1139409 | 2.079857 | 0.1438752 | 2.079857
0.05480387 | 2.112871 |  | 0.05480387 | 2.112871 | 0.1147169 | 2.112871 | 0.143029 | 2.112871
0.05444558 | 2.145884 |  | 0.05444558 | 2.145884 | 0.1109673 | 2.145884 | 0.1484143 | 2.145884
0.05562215 | 2.178898 |  | 0.05562215 | 2.178898 | 0.1131243 | 2.178898 | 0.1472552 | 2.178898
0.05709638 | 2.211911 |  | 0.05709638 | 2.211911 | 0.1153028 | 2.211911 | 0.1420038 | 2.211911
0.05710605 | 2.244925 |  | 0.05710605 | 2.244925 | 0.11523 | 2.244925 | 0.1475573 | 2.244925
0.05516565 | 2.277939 |  | 0.05516565 | 2.277939 | 0.1122215 | 2.277939 | 0.1406729 | 2.277939
0.05496009 | 2.310952 |  | 0.05496009 | 2.310952 | 0.1133922 | 2.310952 | 0.1409766 | 2.310952
0.05512673 | 2.343966 |  | 0.05512673 | 2.343966 | 0.115612 | 2.343966 | 0.141579 | 2.343966
0.0551895 | 2.376979 |  | 0.0551895 | 2.376979 | 0.1113698 | 2.376979 | 0.143243 | 2.376979
0.05523156 | 2.409993 |  | 0.05523156 | 2.409993 | 0.1166005 | 2.409993 | 0.1435333 | 2.409993
0.05519276 | 2.443007 |  | 0.05519276 | 2.443007 | 0.1154046 | 2.443007 | 0.1420788 | 2.443007
0.05314138 | 2.47602 |  | 0.05314138 | 2.47602 | 0.1167411 | 2.47602 | 0.1403783 | 2.47602
0.05402848 | 2.509034 |  | 0.05402848 | 2.509034 | 0.1123047 | 2.509034 | 0.1417651 | 2.509034
0.05450491 | 2.542047 |  | 0.05450491 | 2.542047 | 0.1118248 | 2.542047 | 0.1446803 | 2.542047
0.05532623 | 2.575061 |  | 0.05532623 | 2.575061 | 0.1131751 | 2.575061 | 0.1459387 | 2.575061
0.05519984 | 2.608075 |  | 0.05519984 | 2.608075 | 0.1129057 | 2.608075 | 0.1457373 | 2.608075
0.05388547 | 2.641088 |  | 0.05388547 | 2.641088 | 0.1117836 | 2.641088 | 0.1419632 | 2.641088
0.05412969 | 2.674102 |  | 0.05412969 | 2.674102 | 0.1128206 | 2.674102 | 0.1421686 | 2.674102
0.05253061 | 2.707115 |  | 0.05253061 | 2.707115 | 0.1120338 | 2.707115 | 0.1411113 | 2.707115
0.05190205 | 2.740129 |  | 0.05190205 | 2.740129 | 0.1076927 | 2.740129 | 0.1364759 | 2.740129
0.04998332 | 2.773143 |  | 0.04998332 | 2.773143 | 0.1047492 | 2.773143 | 0.1316926 | 2.773143
0.04951632 | 2.806156 |  | 0.04951632 | 2.806156 | 0.1088669 | 2.806156 | 0.1356095 | 2.806156
0.05001441 | 2.83917 |  | 0.05001441 | 2.83917 | 0.1022151 | 2.83917 | 0.1315721 | 2.83917
0.04927581 | 2.872183 |  | 0.04927581 | 2.872183 | 0.1028241 | 2.872183 | 0.1275189 | 2.872183
0.04784647 | 2.905197 |  | 0.04784647 | 2.905197 | 0.09954639 | 2.905197 | 0.1255255 | 2.905197
0.04717793 | 2.938211 |  | 0.04717793 | 2.938211 | 0.09637881 | 2.938211 | 0.1253298 | 2.938211
0.04498162 | 2.971224 |  | 0.04498162 | 2.971224 | 0.09433144 | 2.971224 | 0.1230828 | 2.971224
0.04569961 | 3.004238 |  | 0.04569961 | 3.004238 | 0.09158725 | 3.004238 | 0.1180702 | 3.004238
0.04424239 | 3.037252 |  | 0.04424239 | 3.037252 | 0.09036282 | 3.037252 | 0.1122866 | 3.037252
0.04271085 | 3.070265 |  | 0.04271085 | 3.070265 | 0.08839867 | 3.070265 | 0.1121441 | 3.070265
0.04317511 | 3.103279 |  | 0.04317511 | 3.103279 | 0.08567764 | 3.103279 | 0.1115278 | 3.103279
0.04017936 | 3.136292 |  | 0.04017936 | 3.136292 | 0.08467712 | 3.136292 | 0.1070754 | 3.136292
0.03975449 | 3.169306 |  | 0.03975449 | 3.169306 | 0.08133045 | 3.169306 | 0.1021008 | 3.169306
0.038548 | 3.20232 |  | 0.038548 | 3.20232 | 0.08102446 | 3.20232 | 0.09979847 | 3.20232
0.03852153 | 3.235333 |  | 0.03852153 | 3.235333 | 0.07818493 | 3.235333 | 0.09898827 | 3.235333
0.03722059 | 3.268347 |  | 0.03722059 | 3.268347 | 0.07822677 | 3.268347 | 0.09734772 | 3.268347
0.03779339 | 3.30136 |  | 0.03779339 | 3.30136 | 0.07543917 | 3.30136 | 0.09426671 | 3.30136
0.03561653 | 3.334374 |  | 0.03561653 | 3.334374 | 0.07277094 | 3.334374 | 0.09322618 | 3.334374
0.03501327 | 3.367388 |  | 0.03501327 | 3.367388 | 0.07168699 | 3.367388 | 0.09179896 | 3.367388
0.03475766 | 3.400401 |  | 0.03475766 | 3.400401 | 0.07476114 | 3.400401 | 0.09360452 | 3.400401
0.03543454 | 3.433415 |  | 0.03543454 | 3.433415 | 0.07160811 | 3.433415 | 0.09159245 | 3.433415
0.03428048 | 3.466428 |  | 0.03428048 | 3.466428 | 0.07327877 | 3.466428 | 0.08909206 | 3.466428
0.03386283 | 3.499442 |  | 0.03386283 | 3.499442 | 0.07216004 | 3.499442 | 0.08985172 | 3.499442
0.0340396 | 3.532456 |  | 0.0340396 | 3.532456 | 0.0726062 | 3.532456 | 0.08740963 | 3.532456
0.03517374 | 3.565469 |  | 0.03517374 | 3.565469 | 0.07303743 | 3.565469 | 0.08782256 | 3.565469
0.03419778 | 3.598483 |  | 0.03419778 | 3.598483 | 0.07177051 | 3.598483 | 0.08854835 | 3.598483
0.03574092 | 3.631496 |  | 0.03574092 | 3.631496 | 0.0689035 | 3.631496 | 0.09078547 | 3.631496
0.03495053 | 3.66451 |  | 0.03495053 | 3.66451 | 0.06909987 | 3.66451 | 0.09289532 | 3.66451
0.03566064 | 3.697524 |  | 0.03566064 | 3.697524 | 0.07052205 | 3.697524 | 0.09039894 | 3.697524
0.03577448 | 3.730537 |  | 0.03577448 | 3.730537 | 0.07314274 | 3.730537 | 0.08912318 | 3.730537
0.03405318 | 3.763551 |  | 0.03405318 | 3.763551 | 0.06955564 | 3.763551 | 0.09322395 | 3.763551
0.03507126 | 3.796564 |  | 0.03507126 | 3.796564 | 0.07037089 | 3.796564 | 0.08879392 | 3.796564
0.03439011 | 3.829578 |  | 0.03439011 | 3.829578 | 0.06934654 | 3.829578 | 0.08931665 | 3.829578
0.0355833 | 3.862592 |  | 0.0355833 | 3.862592 | 0.07208276 | 3.862592 | 0.09127643 | 3.862592
0.034501 | 3.895605 |  | 0.034501 | 3.895605 | 0.07000822 | 3.895605 | 0.09454627 | 3.895605
0.03550621 | 3.928619 |  | 0.03550621 | 3.928619 | 0.07261622 | 3.928619 | 0.09191204 | 3.928619
0.03542245 | 3.961632 |  | 0.03542245 | 3.961632 | 0.07343134 | 3.961632 | 0.09221787 | 3.961632
0.03409225 | 3.994646 |  | 0.03409225 | 3.994646 | 0.07343488 | 3.994646 | 0.09474788 | 3.994646
0.03438212 | 4.02766 |  | 0.03438212 | 4.02766 | 0.07072527 | 4.02766 | 0.09459903 | 4.02766
0.03574772 | 4.060673 |  | 0.03574772 | 4.060673 | 0.0710569 | 4.060673 | 0.09220897 | 4.060673
0.03584925 | 4.093687 |  | 0.03584925 | 4.093687 | 0.07007321 | 4.093687 | 0.09418609 | 4.093687
0.0345291 | 4.1267 |  | 0.0345291 | 4.1267 | 0.07179995 | 4.1267 | 0.09180171 | 4.1267
0.03442436 | 4.159714 |  | 0.03442436 | 4.159714 | 0.07068569 | 4.159714 | 0.09394156 | 4.159714
0.03504622 | 4.192728 |  | 0.03504622 | 4.192728 | 0.07231316 | 4.192728 | 0.09446948 | 4.192728
0.03458843 | 4.225741 |  | 0.03458843 | 4.225741 | 0.07120278 | 4.225741 | 0.0933013 | 4.225741
0.03432263 | 4.258755 |  | 0.03432263 | 4.258755 | 0.07267903 | 4.258755 | 0.09610237 | 4.258755
0.03477305 | 4.291768 |  | 0.03477305 | 4.291768 | 0.07187984 | 4.291768 | 0.09563108 | 4.291768
0.03400011 | 4.324782 |  | 0.03400011 | 4.324782 | 0.07300922 | 4.324782 | 0.09826107 | 4.324782
0.03438731 | 4.357796 |  | 0.03438731 | 4.357796 | 0.07052332 | 4.357796 | 0.09599212 | 4.357796
0.03510992 | 4.390809 |  | 0.03510992 | 4.390809 | 0.07401247 | 4.390809 | 0.09403805 | 4.390809
0.03548279 | 4.423823 |  | 0.03548279 | 4.423823 | 0.07276263 | 4.423823 | 0.09751769 | 4.423823
0.03597429 | 4.456836 |  | 0.03597429 | 4.456836 | 0.07290376 | 4.456836 | 0.09863991 | 4.456836
0.03494818 | 4.48985 |  | 0.03494818 | 4.48985 | 0.07177466 | 4.48985 | 0.09707967 | 4.48985
0.03533417 | 4.522864 |  | 0.03533417 | 4.522864 | 0.07354844 | 4.522864 | 0.09682236 | 4.522864
0.03566739 | 4.555877 |  | 0.03566739 | 4.555877 | 0.07356914 | 4.555877 | 0.09742527 | 4.555877
0.03431141 | 4.588891 |  | 0.03431141 | 4.588891 | 0.07038117 | 4.588891 | 0.09622177 | 4.588891
0.03428718 | 4.621904 |  | 0.03428718 | 4.621904 | 0.07045631 | 4.621904 | 0.09818298 | 4.621904
0.03426095 | 4.654918 |  | 0.03426095 | 4.654918 | 0.07244391 | 4.654918 | 0.09510561 | 4.654918
0.03544498 | 4.687932 |  | 0.03544498 | 4.687932 | 0.07291743 | 4.687932 | 0.09481319 | 4.687932
0.03582879 | 4.720945 |  | 0.03582879 | 4.720945 | 0.07055462 | 4.720945 | 0.09741152 | 4.720945
0.03443095 | 4.753959 |  | 0.03443095 | 4.753959 | 0.07066609 | 4.753959 | 0.0962689 | 4.753959
0.03546488 | 4.786972 |  | 0.03546488 | 4.786972 | 0.06974941 | 4.786972 | 0.09692074 | 4.786972
0.03465145 | 4.819986 |  | 0.03465145 | 4.819986 | 0.07049772 | 4.819986 | 0.09828989 | 4.819986
0.03542005 | 4.853 |  | 0.03542005 | 4.853 | 0.07082776 | 4.853 | 0.09583573 | 4.853
0.03432623 | 4.886013 |  | 0.03432623 | 4.886013 | 0.0732508 | 4.886013 | 0.09843458 | 4.886013
0.03525976 | 4.919027 |  | 0.03525976 | 4.919027 | 0.07184587 | 4.919027 | 0.09661374 | 4.919027
0.03513061 | 4.952041 |  | 0.03513061 | 4.952041 | 0.07310902 | 4.952041 | 0.09795459 | 4.952041
0.03394613 | 4.985054 |  | 0.03394613 | 4.985054 | 0.0711961 | 4.985054 | 0.09883069 | 4.985054
0.0342753 | 5.018068 |  | 0.0342753 | 5.018068 | 0.069589 | 5.018068 | 0.09410539 | 5.018068
0.03391753 | 5.051081 |  | 0.03391753 | 5.051081 | 0.0711992 | 5.051081 | 0.09490789 | 5.051081
0.03342243 | 5.084095 |  | 0.03342243 | 5.084095 | 0.0720805 | 5.084095 | 0.09896942 | 5.084095
0.03378686 | 5.117109 |  | 0.03378686 | 5.117109 | 0.06827489 | 5.117109 | 0.09780568 | 5.117109
0.03268143 | 5.150122 |  | 0.03268143 | 5.150122 | 0.07197403 | 5.150122 | 0.09479395 | 5.150122
0.03274569 | 5.183136 |  | 0.03274569 | 5.183136 | 0.06903647 | 5.183136 | 0.0939843 | 5.183136
0.03367196 | 5.216149 |  | 0.03367196 | 5.216149 | 0.069826 | 5.216149 | 0.09598871 | 5.216149
0.031959 | 5.249163 |  | 0.031959 | 5.249163 | 0.06832928 | 5.249163 | 0.09503661 | 5.249163
0.0335084 | 5.282177 |  | 0.0335084 | 5.282177 | 0.06692637 | 5.282177 | 0.09679404 | 5.282177
0.03192694 | 5.31519 |  | 0.03192694 | 5.31519 | 0.06748559 | 5.31519 | 0.09688948 | 5.31519
0.03175589 | 5.348204 |  | 0.03175589 | 5.348204 | 0.07024814 | 5.348204 | 0.09612945 | 5.348204
0.03263238 | 5.381217 |  | 0.03263238 | 5.381217 | 0.06947791 | 5.381217 | 0.09703905 | 5.381217
0.0323154 | 5.414231 |  | 0.0323154 | 5.414231 | 0.06825263 | 5.414231 | 0.09636504 | 5.414231
0.03171125 | 5.447245 |  | 0.03171125 | 5.447245 | 0.06896554 | 5.447245 | 0.09213713 | 5.447245
0.03163188 | 5.480258 |  | 0.03163188 | 5.480258 | 0.0683617 | 5.480258 | 0.09336644 | 5.480258
0.03024168 | 5.513272 |  | 0.03024168 | 5.513272 | 0.06774891 | 5.513272 | 0.09475745 | 5.513272
0.03014077 | 5.546285 |  | 0.03014077 | 5.546285 | 0.06797618 | 5.546285 | 0.09337819 | 5.546285
0.03105979 | 5.579299 |  | 0.03105979 | 5.579299 | 0.06767107 | 5.579299 | 0.09112701 | 5.579299
0.02905239 | 5.612313 |  | 0.02905239 | 5.612313 | 0.06411719 | 5.612313 | 0.09048787 | 5.612313
0.02978761 | 5.645326 |  | 0.02978761 | 5.645326 | 0.06578104 | 5.645326 | 0.09202264 | 5.645326
0.02889424 | 5.67834 |  | 0.02889424 | 5.67834 | 0.06562274 | 5.67834 | 0.09407347 | 5.67834
0.02865016 | 5.711353 |  | 0.02865016 | 5.711353 | 0.06608043 | 5.711353 | 0.09241909 | 5.711353
0.02921574 | 5.744367 |  | 0.02921574 | 5.744367 | 0.06249502 | 5.744367 | 0.09438587 | 5.744367
0.02744351 | 5.777381 |  | 0.02744351 | 5.777381 | 0.06481208 | 5.777381 | 0.09201142 | 5.777381
0.02726398 | 5.810394 |  | 0.02726398 | 5.810394 | 0.06433051 | 5.810394 | 0.08897454 | 5.810394
0.02705971 | 5.843408 |  | 0.02705971 | 5.843408 | 0.06209107 | 5.843408 | 0.09298822 | 5.843408
0.02751421 | 5.876421 |  | 0.02751421 | 5.876421 | 0.06243474 | 5.876421 | 0.0918025 | 5.876421
0.02677982 | 5.909435 |  | 0.02677982 | 5.909435 | 0.06049407 | 5.909435 | 0.09067594 | 5.909435
0.0267261 | 5.942449 |  | 0.0267261 | 5.942449 | 0.06069648 | 5.942449 | 0.08860105 | 5.942449
0.02650081 | 5.975462 |  | 0.02650081 | 5.975462 | 0.060867 | 5.975462 | 0.08977089 | 5.975462
0.02601389 | 6.008476 |  | 0.02601389 | 6.008476 | 0.0585709 | 6.008476 | 0.08804668 | 6.008476
0.02449472 | 6.041489 |  | 0.02449472 | 6.041489 | 0.05894915 | 6.041489 | 0.08866667 | 6.041489
0.02462209 | 6.074503 |  | 0.02462209 | 6.074503 | 0.05795449 | 6.074503 | 0.08915204 | 6.074503
0.02447369 | 6.107517 |  | 0.02447369 | 6.107517 | 0.05968173 | 6.107517 | 0.08835222 | 6.107517
0.02455521 | 6.14053 |  | 0.02455521 | 6.14053 | 0.05729868 | 6.14053 | 0.08716027 | 6.14053
0.0239089 | 6.173544 |  | 0.0239089 | 6.173544 | 0.05863288 | 6.173544 | 0.08932537 | 6.173544
0.02282914 | 6.206557 |  | 0.02282914 | 6.206557 | 0.05596294 | 6.206557 | 0.08431662 | 6.206557
0.0222715 | 6.239571 |  | 0.0222715 | 6.239571 | 0.0547489 | 6.239571 | 0.08801096 | 6.239571
0.02247629 | 6.272585 |  | 0.02247629 | 6.272585 | 0.05429779 | 6.272585 | 0.0865861 | 6.272585
0.02198333 | 6.305598 |  | 0.02198333 | 6.305598 | 0.05377205 | 6.305598 | 0.0877247 | 6.305598
0.02160967 | 6.338612 |  | 0.02160967 | 6.338612 | 0.05544964 | 6.338612 | 0.08486115 | 6.338612
0.02054813 | 6.371625 |  | 0.02054813 | 6.371625 | 0.05443369 | 6.371625 | 0.08518803 | 6.371625
0.02000747 | 6.404639 |  | 0.02000747 | 6.404639 | 0.05402796 | 6.404639 | 0.08539304 | 6.404639
0.02026641 | 6.437653 |  | 0.02026641 | 6.437653 | 0.05372778 | 6.437653 | 0.084904 | 6.437653
0.01937141 | 6.470666 |  | 0.01937141 | 6.470666 | 0.05285789 | 6.470666 | 0.08353543 | 6.470666
0.01848388 | 6.50368 |  | 0.01848388 | 6.50368 | 0.05231244 | 6.50368 | 0.07975381 | 6.50368
0.01826471 | 6.536693 |  | 0.01826471 | 6.536693 | 0.04984924 | 6.536693 | 0.08387664 | 6.536693
0.01838428 | 6.569707 |  | 0.01838428 | 6.569707 | 0.04909735 | 6.569707 | 0.07896521 | 6.569707