## 1
Общество с ограниченной ответственностью "Инженерная геология" (ООО "ИнжГео")
Юр. адрес: 117279, г. Москва, ул. Миклухо-Маклая, 36 а, этаж 5, пом. XXIII к. 76-84
Телефон/факс +7 (495) 132-30-00, Адрес электронной почты inbox@inj-geo.ru
Испытательная лаборатория ООО «ИнжГео»
Адрес места осуществления деятельности лаборатории: г. Москва, просп. Вернадского, д. 51, стр. 1
Телефон +7(910)4557682, E-mail: slg85@mail.ru
Протокол испытаний № 13-63/27 от 25-11-2022
Наименование и адрес заказчика: ООО Регионстрой
Наименование объекта: Переход трубопровода через р. Енисей
Наименование используемого метода/методики: ГОСТ 12248.3-2020
Условия проведения испытания: температура окружающей среды (18 - 25)0С, влажность воздуха (40 - 75)%
Дата получение объекта подлежащего испытаниям: 29.10.2022
Дата испытания: 25.10.2022-19.11.2027
Испытание грунтов методом одноплоскостного среза
[6 empty] | Лабораторный номер: |  | 1062 |  |  |  | We, д.е. = | 0.322602453
[6 empty] | Номер скважины: |  | BH-087 |  |  |  | ρ, г/см3 = | 1.9
[6 empty] | Глубина отбора, м: |  | 2.7 |  |  |  | ρs, г/см3 = | 2.71
[6 empty] | Наименование грунта: |  | Суглинок, после оттаивания текучепластичный, легкий песчанистый |  |  |  | e, д.е. = | 1.1
[6 empty] | Схема проведения опыта: |  | КД |  |  |  | IL, д.е. = | 0.927
Результаты испытаний
[7 empty] | Нормальное напряжение σ, МПа | Касательное напряжение t, МПа | tg ϕ | Угол внутреннего трения ϕ, град. | Удельное сцепление C, МПа
[7 empty] | 0.1 | 0.05663077
[7 empty] | 0.15 | 0.09494615
[7 empty] | 0.2 | 0.1032615
Эффективные значения угла внутреннего трения и удельного сцепления ϕ', С'
[7 empty] | ϕ', град. = | 25
[7 empty] | С', МПа = | 0.015
[7 empty] | Начальник исп. лаборатории: |  |  |  |  | Семиколенова Л.Г.
Лист 1 , всего листов 1
Частичное воспроизведение протокола испытаний без письменного разрешения ООО «ИнжГео» ЗАПРЕЩАЕТСЯ
второй график |  | первый график
dev | eps | sigma | dev1 | eps1 | dev2 | eps2 | dev3 | eps3
0 | 0 |  | 0 | 0 | 0 | 0 | 0 | 0
0.0022938 | 0.02948633 |  | 0.0022938 | 0.02948633 | 0.003944619 | 0.02948633 | 0.004257162 | 0.02948633
0.00464427 | 0.05897267 |  | 0.00464427 | 0.05897267 | 0.007535374 | 0.05897267 | 0.008444587 | 0.05897267
0.006857722 | 0.088459 |  | 0.006857722 | 0.088459 | 0.01115031 | 0.088459 | 0.01234785 | 0.088459
0.008830733 | 0.1179453 |  | 0.008830733 | 0.1179453 | 0.01485072 | 0.1179453 | 0.01607035 | 0.1179453
0.01061311 | 0.1474317 |  | 0.01061311 | 0.1474317 | 0.01837925 | 0.1474317 | 0.01995979 | 0.1474317
0.0127187 | 0.176918 |  | 0.0127187 | 0.176918 | 0.02068726 | 0.176918 | 0.02290772 | 0.176918
0.01446064 | 0.2064043 |  | 0.01446064 | 0.2064043 | 0.02405528 | 0.2064043 | 0.02638321 | 0.2064043
0.0158674 | 0.2358907 |  | 0.0158674 | 0.2358907 | 0.0265314 | 0.2358907 | 0.02839999 | 0.2358907
0.01727551 | 0.265377 |  | 0.01727551 | 0.265377 | 0.0288278 | 0.265377 | 0.03109836 | 0.265377
0.01851878 | 0.2948633 |  | 0.01851878 | 0.2948633 | 0.03133975 | 0.2948633 | 0.03448252 | 0.2948633
0.01965332 | 0.3243497 |  | 0.01965332 | 0.3243497 | 0.0331084 | 0.3243497 | 0.03662502 | 0.3243497
0.0209311 | 0.353836 |  | 0.0209311 | 0.353836 | 0.03459899 | 0.353836 | 0.03927085 | 0.353836
0.02234162 | 0.3833224 |  | 0.02234162 | 0.3833224 | 0.03784904 | 0.3833224 | 0.04087072 | 0.3833224
0.02295858 | 0.4128087 |  | 0.02295858 | 0.4128087 | 0.03885717 | 0.4128087 | 0.04333161 | 0.4128087
0.02464094 | 0.442295 |  | 0.02464094 | 0.442295 | 0.04161457 | 0.442295 | 0.04539883 | 0.442295
0.02525195 | 0.4717814 |  | 0.02525195 | 0.4717814 | 0.04215263 | 0.4717814 | 0.04607729 | 0.4717814
0.02636016 | 0.5012677 |  | 0.02636016 | 0.5012677 | 0.04436724 | 0.5012677 | 0.04900406 | 0.5012677
0.02801104 | 0.530754 |  | 0.02801104 | 0.530754 | 0.04707404 | 0.530754 | 0.05151151 | 0.530754
0.02903416 | 0.5602404 |  | 0.02903416 | 0.5602404 | 0.04777112 | 0.5602404 | 0.05211268 | 0.5602404
0.03006448 | 0.5897267 |  | 0.03006448 | 0.5897267 | 0.05088038 | 0.5897267 | 0.05405278 | 0.5897267
0.03111918 | 0.619213 |  | 0.03111918 | 0.619213 | 0.05310275 | 0.619213 | 0.05767868 | 0.619213
0.03321063 | 0.6486994 |  | 0.03321063 | 0.6486994 | 0.05519744 | 0.6486994 | 0.05778534 | 0.6486994
0.03347884 | 0.6781857 |  | 0.03347884 | 0.6781857 | 0.0576377 | 0.6781857 | 0.06197166 | 0.6781857
0.03562225 | 0.707672 |  | 0.03562225 | 0.707672 | 0.060888 | 0.707672 | 0.06367747 | 0.707672
0.03664477 | 0.7371584 |  | 0.03664477 | 0.7371584 | 0.06336034 | 0.7371584 | 0.0656298 | 0.7371584
0.0369971 | 0.7666447 |  | 0.0369971 | 0.7666447 | 0.06505539 | 0.7666447 | 0.06740997 | 0.7666447
0.03897748 | 0.796131 |  | 0.03897748 | 0.796131 | 0.067309 | 0.796131 | 0.06836345 | 0.796131
0.03985706 | 0.8256174 |  | 0.03985706 | 0.8256174 | 0.07094506 | 0.8256174 | 0.07107241 | 0.8256174
0.04185421 | 0.8551037 |  | 0.04185421 | 0.8551037 | 0.07090294 | 0.8551037 | 0.07239134 | 0.8551037
0.04279801 | 0.88459 |  | 0.04279801 | 0.88459 | 0.0738323 | 0.88459 | 0.07299491 | 0.88459
0.04295671 | 0.9140764 |  | 0.04295671 | 0.9140764 | 0.07770961 | 0.9140764 | 0.0755111 | 0.9140764
0.0450169 | 0.9435627 |  | 0.0450169 | 0.9435627 | 0.07860222 | 0.9435627 | 0.07794144 | 0.9435627
0.04534758 | 0.973049 |  | 0.04534758 | 0.973049 | 0.08003304 | 0.973049 | 0.07870504 | 0.973049
0.04611364 | 1.002535 |  | 0.04611364 | 1.002535 | 0.08226533 | 1.002535 | 0.08126252 | 1.002535
0.04747583 | 1.032022 |  | 0.04747583 | 1.032022 | 0.08549658 | 1.032022 | 0.0818294 | 1.032022
0.04785928 | 1.061508 |  | 0.04785928 | 1.061508 | 0.0849274 | 1.061508 | 0.08509997 | 1.061508
0.04834743 | 1.090994 |  | 0.04834743 | 1.090994 | 0.08536003 | 1.090994 | 0.08430936 | 1.090994
0.05021681 | 1.120481 |  | 0.05021681 | 1.120481 | 0.08910863 | 1.120481 | 0.08504717 | 1.120481
0.05035086 | 1.149967 |  | 0.05035086 | 1.149967 | 0.08803309 | 1.149967 | 0.08575804 | 1.149967
0.05097691 | 1.179453 |  | 0.05097691 | 1.179453 | 0.09034202 | 1.179453 | 0.08848803 | 1.179453
0.05025508 | 1.20894 |  | 0.05025508 | 1.20894 | 0.09082957 | 1.20894 | 0.09009623 | 1.20894
0.05106479 | 1.238426 |  | 0.05106479 | 1.238426 | 0.09008826 | 1.238426 | 0.09158817 | 1.238426
0.05193964 | 1.267912 |  | 0.05193964 | 1.267912 | 0.0909337 | 1.267912 | 0.09142751 | 1.267912
0.05182708 | 1.297399 |  | 0.05182708 | 1.297399 | 0.0919388 | 1.297399 | 0.09001739 | 1.297399
0.05300204 | 1.326885 |  | 0.05300204 | 1.326885 | 0.08958604 | 1.326885 | 0.09279905 | 1.326885
0.05270828 | 1.356371 |  | 0.05270828 | 1.356371 | 0.09033913 | 1.356371 | 0.09432398 | 1.356371
0.05289312 | 1.385858 |  | 0.05289312 | 1.385858 | 0.09010829 | 1.385858 | 0.09391856 | 1.385858
0.05373569 | 1.415344 |  | 0.05373569 | 1.415344 | 0.09044023 | 1.415344 | 0.09452748 | 1.415344
0.05356683 | 1.44483 |  | 0.05356683 | 1.44483 | 0.09175391 | 1.44483 | 0.09790669 | 1.44483
0.05399994 | 1.474317 |  | 0.05399994 | 1.474317 | 0.09443721 | 1.474317 | 0.09764251 | 1.474317
0.053936 | 1.503803 |  | 0.053936 | 1.503803 | 0.09225018 | 1.503803 | 0.09926723 | 1.503803
0.05480179 | 1.533289 |  | 0.05480179 | 1.533289 | 0.09243472 | 1.533289 | 0.0964183 | 1.533289
0.05401373 | 1.562776 |  | 0.05401373 | 1.562776 | 0.09526571 | 1.562776 | 0.1002606 | 1.562776
0.05479788 | 1.592262 |  | 0.05479788 | 1.592262 | 0.09369826 | 1.592262 | 0.09918866 | 1.592262
0.05570296 | 1.621748 |  | 0.05570296 | 1.621748 | 0.0960614 | 1.621748 | 0.1020214 | 1.621748
0.05491701 | 1.651235 |  | 0.05491701 | 1.651235 | 0.0946526 | 1.651235 | 0.09975799 | 1.651235
0.05521454 | 1.680721 |  | 0.05521454 | 1.680721 | 0.09438008 | 1.680721 | 0.1002753 | 1.680721
0.05670304 | 1.710207 |  | 0.05670304 | 1.710207 | 0.09512038 | 1.710207 | 0.1034461 | 1.710207
0.05721456 | 1.739694 |  | 0.05721456 | 1.739694 | 0.09678522 | 1.739694 | 0.1027335 | 1.739694
0.05617766 | 1.76918 |  | 0.05617766 | 1.76918 | 0.09528163 | 1.76918 | 0.1045198 | 1.76918
0.05691753 | 1.798666 |  | 0.05691753 | 1.798666 | 0.0968246 | 1.798666 | 0.104233 | 1.798666
0.05747553 | 1.828153 |  | 0.05747553 | 1.828153 | 0.09501768 | 1.828153 | 0.101522 | 1.828153
0.05744297 | 1.857639 |  | 0.05744297 | 1.857639 | 0.09502328 | 1.857639 | 0.1032635 | 1.857639
0.05597954 | 1.887125 |  | 0.05597954 | 1.887125 | 0.09423866 | 1.887125 | 0.1019903 | 1.887125
0.05679198 | 1.916612 |  | 0.05679198 | 1.916612 | 0.09684728 | 1.916612 | 0.1058841 | 1.916612
0.05663077 | 1.946098 |  | 0.05663077 | 1.946098 | 0.09494615 | 1.946098 | 0.1032615 | 1.946098
0.05728768 | 1.975584 |  | 0.05728768 | 1.975584 | 0.09771856 | 1.975584 | 0.1034061 | 1.975584
0.05608368 | 2.005071 |  | 0.05608368 | 2.005071 | 0.09697205 | 2.005071 | 0.1058819 | 2.005071
0.05686097 | 2.034557 |  | 0.05686097 | 2.034557 | 0.09404406 | 2.034557 | 0.1033583 | 2.034557
0.05703174 | 2.064043 |  | 0.05703174 | 2.064043 | 0.09652662 | 2.064043 | 0.1046112 | 2.064043
0.05695304 | 2.09353 |  | 0.05695304 | 2.09353 | 0.09676264 | 2.09353 | 0.1047484 | 2.09353
0.05818618 | 2.123016 |  | 0.05818618 | 2.123016 | 0.09528937 | 2.123016 | 0.1057295 | 2.123016
0.05642796 | 2.152502 |  | 0.05642796 | 2.152502 | 0.09637571 | 2.152502 | 0.1041478 | 2.152502
0.05703295 | 2.181989 |  | 0.05703295 | 2.181989 | 0.0955781 | 2.181989 | 0.104975 | 2.181989
0.05755259 | 2.211475 |  | 0.05755259 | 2.211475 | 0.09571252 | 2.211475 | 0.103699 | 2.211475
0.05772207 | 2.240961 |  | 0.05772207 | 2.240961 | 0.09495233 | 2.240961 | 0.1030955 | 2.240961
0.05593697 | 2.270448 |  | 0.05593697 | 2.270448 | 0.09327653 | 2.270448 | 0.1047768 | 2.270448
0.05575431 | 2.299934 |  | 0.05575431 | 2.299934 | 0.09293648 | 2.299934 | 0.1027832 | 2.299934
0.05707929 | 2.32942 |  | 0.05707929 | 2.32942 | 0.09456617 | 2.32942 | 0.1024516 | 2.32942
0.05680207 | 2.358907 |  | 0.05680207 | 2.358907 | 0.09299162 | 2.358907 | 0.10363 | 2.358907
0.05750215 | 2.388393 |  | 0.05750215 | 2.388393 | 0.09465372 | 2.388393 | 0.100432 | 2.388393
0.05621945 | 2.417879 |  | 0.05621945 | 2.417879 | 0.09172818 | 2.417879 | 0.1019154 | 2.417879
0.05688175 | 2.447366 |  | 0.05688175 | 2.447366 | 0.09362233 | 2.447366 | 0.1020075 | 2.447366
0.05661685 | 2.476852 |  | 0.05661685 | 2.476852 | 0.09391301 | 2.476852 | 0.1008406 | 2.476852
0.05531767 | 2.506338 |  | 0.05531767 | 2.506338 | 0.09128314 | 2.506338 | 0.1023849 | 2.506338
0.05549348 | 2.535825 |  | 0.05549348 | 2.535825 | 0.09367024 | 2.535825 | 0.1023904 | 2.535825
0.05547065 | 2.565311 |  | 0.05547065 | 2.565311 | 0.09224651 | 2.565311 | 0.1008915 | 2.565311
0.05569947 | 2.594797 |  | 0.05569947 | 2.594797 | 0.09171043 | 2.594797 | 0.0986079 | 2.594797
0.05671557 | 2.624284 |  | 0.05671557 | 2.624284 | 0.09024355 | 2.624284 | 0.1002402 | 2.624284
0.0549845 | 2.65377 |  | 0.0549845 | 2.65377 | 0.09191971 | 2.65377 | 0.09844042 | 2.65377
0.05536322 | 2.683256 |  | 0.05536322 | 2.683256 | 0.09007623 | 2.683256 | 0.09850386 | 2.683256
0.0557155 | 2.712743 |  | 0.0557155 | 2.712743 | 0.08931033 | 2.712743 | 0.09803134 | 2.712743
0.05553087 | 2.742229 |  | 0.05553087 | 2.742229 | 0.08849408 | 2.742229 | 0.09862086 | 2.742229
0.05485112 | 2.771715 |  | 0.05485112 | 2.771715 | 0.08776158 | 2.771715 | 0.1000091 | 2.771715
0.05600918 | 2.801202 |  | 0.05600918 | 2.801202 | 0.09045128 | 2.801202 | 0.09912398 | 2.801202
0.05583389 | 2.830688 |  | 0.05583389 | 2.830688 | 0.08746698 | 2.830688 | 0.09651207 | 2.830688
0.05451916 | 2.860174 |  | 0.05451916 | 2.860174 | 0.08882138 | 2.860174 | 0.09558186 | 2.860174
0.0545881 | 2.889661 |  | 0.0545881 | 2.889661 | 0.08826652 | 2.889661 | 0.09771709 | 2.889661
0.05409652 | 2.919147 |  | 0.05409652 | 2.919147 | 0.08719228 | 2.919147 | 0.09681524 | 2.919147
0.05418953 | 2.948633 |  | 0.05418953 | 2.948633 | 0.08712149 | 2.948633 | 0.09521474 | 2.948633
0.05513844 | 2.97812 |  | 0.05513844 | 2.97812 | 0.0851356 | 2.97812 | 0.09419585 | 2.97812
0.05502103 | 3.007606 |  | 0.05502103 | 3.007606 | 0.08783838 | 3.007606 | 0.09414108 | 3.007606
0.05454305 | 3.037092 |  | 0.05454305 | 3.037092 | 0.08717473 | 3.037092 | 0.09604991 | 3.037092
0.05349827 | 3.066579 |  | 0.05349827 | 3.066579 | 0.08501498 | 3.066579 | 0.09523398 | 3.066579
0.05373497 | 3.096065 |  | 0.05373497 | 3.096065 | 0.08426811 | 3.096065 | 0.09533604 | 3.096065
0.05420972 | 3.125551 |  | 0.05420972 | 3.125551 | 0.08417915 | 3.125551 | 0.09387476 | 3.125551
0.05369211 | 3.155038 |  | 0.05369211 | 3.155038 | 0.08502068 | 3.155038 | 0.09283829 | 3.155038
0.05449796 | 3.184524 |  | 0.05449796 | 3.184524 | 0.08476577 | 3.184524 | 0.09384612 | 3.184524
0.05443848 | 3.21401 |  | 0.05443848 | 3.21401 | 0.08353952 | 3.21401 | 0.09393632 | 3.21401
0.05329957 | 3.243497 |  | 0.05329957 | 3.243497 | 0.08305751 | 3.243497 | 0.09229892 | 3.243497
0.05250596 | 3.272983 |  | 0.05250596 | 3.272983 | 0.08497641 | 3.272983 | 0.09368882 | 3.272983
0.05365017 | 3.302469 |  | 0.05365017 | 3.302469 | 0.08474738 | 3.302469 | 0.09341708 | 3.302469
0.05251621 | 3.331956 |  | 0.05251621 | 3.331956 | 0.08388457 | 3.331956 | 0.09212175 | 3.331956
0.05309629 | 3.361442 |  | 0.05309629 | 3.361442 | 0.08281362 | 3.361442 | 0.0922679 | 3.361442
0.05168117 | 3.390928 |  | 0.05168117 | 3.390928 | 0.08417185 | 3.390928 | 0.09118822 | 3.390928
0.0522534 | 3.420415 |  | 0.0522534 | 3.420415 | 0.08314244 | 3.420415 | 0.09240428 | 3.420415
0.05089138 | 3.449901 |  | 0.05089138 | 3.449901 | 0.0843581 | 3.449901 | 0.09164262 | 3.449901
0.05251451 | 3.479387 |  | 0.05251451 | 3.479387 | 0.0842366 | 3.479387 | 0.09130616 | 3.479387
0.05177157 | 3.508874 |  | 0.05177157 | 3.508874 | 0.08096712 | 3.508874 | 0.08837242 | 3.508874
0.05132648 | 3.53836 |  | 0.05132648 | 3.53836 | 0.0819075 | 3.53836 | 0.08855744 | 3.53836
0.05150625 | 3.567846 |  | 0.05150625 | 3.567846 | 0.08190257 | 3.567846 | 0.09013593 | 3.567846
0.05107864 | 3.597333 |  | 0.05107864 | 3.597333 | 0.08182595 | 3.597333 | 0.08785371 | 3.597333
0.04958473 | 3.626819 |  | 0.04958473 | 3.626819 | 0.08081249 | 3.626819 | 0.08673091 | 3.626819
0.04969984 | 3.656305 |  | 0.04969984 | 3.656305 | 0.0829924 | 3.656305 | 0.08639582 | 3.656305
0.04845404 | 3.685792 |  | 0.04845404 | 3.685792 | 0.08171682 | 3.685792 | 0.08747968 | 3.685792
0.04880989 | 3.715278 |  | 0.04880989 | 3.715278 | 0.0809778 | 3.715278 | 0.08754832 | 3.715278
0.04931243 | 3.744764 |  | 0.04931243 | 3.744764 | 0.08199855 | 3.744764 | 0.08702858 | 3.744764
0.04814292 | 3.774251 |  | 0.04814292 | 3.774251 | 0.0803108 | 3.774251 | 0.08614305 | 3.774251
0.04739751 | 3.803737 |  | 0.04739751 | 3.803737 | 0.07926123 | 3.803737 | 0.08760226 | 3.803737
0.04718183 | 3.833224 |  | 0.04718183 | 3.833224 | 0.08165812 | 3.833224 | 0.0858209 | 3.833224
0.04658485 | 3.86271 |  | 0.04658485 | 3.86271 | 0.0817868 | 3.86271 | 0.0847125 | 3.86271
0.04705505 | 3.892196 |  | 0.04705505 | 3.892196 | 0.07875709 | 3.892196 | 0.08530005 | 3.892196
0.04611464 | 3.921683 |  | 0.04611464 | 3.921683 | 0.07966657 | 3.921683 | 0.0844972 | 3.921683
0.04628366 | 3.951169 |  | 0.04628366 | 3.951169 | 0.07833595 | 3.951169 | 0.08373656 | 3.951169
0.04680094 | 3.980655 |  | 0.04680094 | 3.980655 | 0.07869727 | 3.980655 | 0.08453213 | 3.980655
0.04622926 | 4.010142 |  | 0.04622926 | 4.010142 | 0.07918204 | 4.010142 | 0.08319926 | 4.010142
0.04625171 | 4.039628 |  | 0.04625171 | 4.039628 | 0.07848629 | 4.039628 | 0.08119364 | 4.039628
0.04571382 | 4.069114 |  | 0.04571382 | 4.069114 | 0.08036141 | 4.069114 | 0.08395343 | 4.069114
0.0448853 | 4.098601 |  | 0.0448853 | 4.098601 | 0.08033569 | 4.098601 | 0.08107048 | 4.098601
0.0436803 | 4.128087 |  | 0.0436803 | 4.128087 | 0.07888141 | 4.128087 | 0.08261418 | 4.128087
0.04389823 | 4.157573 |  | 0.04389823 | 4.157573 | 0.07866902 | 4.157573 | 0.08274219 | 4.157573
0.04369841 | 4.18706 |  | 0.04369841 | 4.18706 | 0.07722122 | 4.18706 | 0.07988226 | 4.18706
0.04448731 | 4.216546 |  | 0.04448731 | 4.216546 | 0.07724199 | 4.216546 | 0.07979014 | 4.216546
0.04430452 | 4.246032 |  | 0.04430452 | 4.246032 | 0.07724503 | 4.246032 | 0.07996426 | 4.246032
0.04289803 | 4.275519 |  | 0.04289803 | 4.275519 | 0.07830989 | 4.275519 | 0.07867086 | 4.275519
0.04264225 | 4.305005 |  | 0.04264225 | 4.305005 | 0.07884412 | 4.305005 | 0.0797582 | 4.305005
0.04237676 | 4.334491 |  | 0.04237676 | 4.334491 | 0.0761647 | 4.334491 | 0.07969156 | 4.334491
0.04294238 | 4.363978 |  | 0.04294238 | 4.363978 | 0.07748454 | 4.363978 | 0.08085183 | 4.363978
0.04308214 | 4.393464 |  | 0.04308214 | 4.393464 | 0.07767971 | 4.393464 | 0.08067103 | 4.393464
0.04227921 | 4.42295 |  | 0.04227921 | 4.42295 | 0.07822116 | 4.42295 | 0.07805696 | 4.42295
0.04138715 | 4.452437 |  | 0.04138715 | 4.452437 | 0.07778348 | 4.452437 | 0.07754261 | 4.452437
0.04244265 | 4.481923 |  | 0.04244265 | 4.481923 | 0.07739739 | 4.481923 | 0.07842043 | 4.481923
0.04237144 | 4.511409 |  | 0.04237144 | 4.511409 | 0.07495995 | 4.511409 | 0.07963295 | 4.511409
0.04269153 | 4.540896 |  | 0.04269153 | 4.540896 | 0.07624977 | 4.540896 | 0.07933098 | 4.540896
0.04248714 | 4.570382 |  | 0.04248714 | 4.570382 | 0.07546738 | 4.570382 | 0.07806547 | 4.570382
0.04217895 | 4.599868 |  | 0.04217895 | 4.599868 | 0.07582516 | 4.599868 | 0.07954556 | 4.599868
0.04195756 | 4.629355 |  | 0.04195756 | 4.629355 | 0.07535377 | 4.629355 | 0.07827643 | 4.629355
0.04175898 | 4.658841 |  | 0.04175898 | 4.658841 | 0.07482241 | 4.658841 | 0.07764644 | 4.658841
0.04145315 | 4.688327 |  | 0.04145315 | 4.688327 | 0.07639667 | 4.688327 | 0.07680933 | 4.688327
0.04154127 | 4.717814 |  | 0.04154127 | 4.717814 | 0.07367139 | 4.717814 | 0.07714916 | 4.717814
0.04138184 | 4.7473 |  | 0.04138184 | 4.7473 | 0.07418403 | 4.7473 | 0.07814594 | 4.7473
0.04105785 | 4.776786 |  | 0.04105785 | 4.776786 | 0.07383539 | 4.776786 | 0.07763706 | 4.776786
0.04242485 | 4.806273 |  | 0.04242485 | 4.806273 | 0.07328746 | 4.806273 | 0.07783175 | 4.806273
0.04108079 | 4.835759 |  | 0.04108079 | 4.835759 | 0.07392776 | 4.835759 | 0.07858215 | 4.835759
0.04217823 | 4.865245 |  | 0.04217823 | 4.865245 | 0.07270471 | 4.865245 | 0.07830798 | 4.865245
0.04213869 | 4.894732 |  | 0.04213869 | 4.894732 | 0.07440136 | 4.894732 | 0.07670327 | 4.894732
0.04122273 | 4.924218 |  | 0.04122273 | 4.924218 | 0.07467534 | 4.924218 | 0.07905634 | 4.924218
0.04137022 | 4.953704 |  | 0.04137022 | 4.953704 | 0.07390174 | 4.953704 | 0.07753983 | 4.953704
0.04147498 | 4.983191 |  | 0.04147498 | 4.983191 | 0.07169315 | 4.983191 | 0.07651806 | 4.983191
0.04125913 | 5.012677 |  | 0.04125913 | 5.012677 | 0.07223796 | 5.012677 | 0.07631269 | 5.012677
0.0424707 | 5.042163 |  | 0.0424707 | 5.042163 | 0.07200159 | 5.042163 | 0.07609332 | 5.042163
0.04233678 | 5.07165 |  | 0.04233678 | 5.07165 | 0.07087702 | 5.07165 | 0.07830734 | 5.07165
0.0416201 | 5.101136 |  | 0.0416201 | 5.101136 | 0.07194545 | 5.101136 | 0.07854953 | 5.101136
0.04170537 | 5.130622 |  | 0.04170537 | 5.130622 | 0.07072313 | 5.130622 | 0.07805697 | 5.130622
0.04283237 | 5.160109 |  | 0.04283237 | 5.160109 | 0.07059665 | 5.160109 | 0.07825556 | 5.160109
0.04134287 | 5.189595 |  | 0.04134287 | 5.189595 | 0.07256461 | 5.189595 | 0.07723022 | 5.189595
0.04298205 | 5.219081 |  | 0.04298205 | 5.219081 | 0.07218083 | 5.219081 | 0.07674283 | 5.219081
0.04244368 | 5.248568 |  | 0.04244368 | 5.248568 | 0.07203506 | 5.248568 | 0.0760583 | 5.248568
0.04236117 | 5.278054 |  | 0.04236117 | 5.278054 | 0.07132831 | 5.278054 | 0.0780595 | 5.278054
0.04246407 | 5.30754 |  | 0.04246407 | 5.30754 | 0.07095767 | 5.30754 | 0.07814964 | 5.30754
0.04211503 | 5.337027 |  | 0.04211503 | 5.337027 | 0.06910162 | 5.337027 | 0.07766812 | 5.337027
0.04242268 | 5.366513 |  | 0.04242268 | 5.366513 | 0.06929551 | 5.366513 | 0.07728767 | 5.366513
0.04258144 | 5.395999 |  | 0.04258144 | 5.395999 | 0.06938174 | 5.395999 | 0.07749681 | 5.395999
0.04298359 | 5.425486 |  | 0.04298359 | 5.425486 | 0.06850316 | 5.425486 | 0.07669223 | 5.425486
0.04224635 | 5.454972 |  | 0.04224635 | 5.454972 | 0.06784 | 5.454972 | 0.07855997 | 5.454972
0.04279397 | 5.484458 |  | 0.04279397 | 5.484458 | 0.06965315 | 5.484458 | 0.07706453 | 5.484458
0.04335526 | 5.513945 |  | 0.04335526 | 5.513945 | 0.0693854 | 5.513945 | 0.078286 | 5.513945
0.04348269 | 5.543431 |  | 0.04348269 | 5.543431 | 0.06943463 | 5.543431 | 0.07716052 | 5.543431
0.04256086 | 5.572917 |  | 0.04256086 | 5.572917 | 0.06847592 | 5.572917 | 0.07784342 | 5.572917
0.04275671 | 5.602404 |  | 0.04275671 | 5.602404 | 0.06656084 | 5.602404 | 0.07819238 | 5.602404
0.04422727 | 5.63189 |  | 0.04422727 | 5.63189 | 0.06881239 | 5.63189 | 0.07769726 | 5.63189
0.0431266 | 5.661376 |  | 0.0431266 | 5.661376 | 0.06789759 | 5.661376 | 0.07603101 | 5.661376
0.04324012 | 5.690863 |  | 0.04324012 | 5.690863 | 0.06781009 | 5.690863 | 0.07760363 | 5.690863
0.04311829 | 5.720349 |  | 0.04311829 | 5.720349 | 0.06779293 | 5.720349 | 0.07674084 | 5.720349
0.04406548 | 5.749835 |  | 0.04406548 | 5.749835 | 0.06740382 | 5.749835 | 0.07806517 | 5.749835
0.04387824 | 5.779322 |  | 0.04387824 | 5.779322 | 0.06694245 | 5.779322 | 0.07647516 | 5.779322
0.04499811 | 5.808808 |  | 0.04499811 | 5.808808 | 0.06673001 | 5.808808 | 0.0783586 | 5.808808
0.04389042 | 5.838294 |  | 0.04389042 | 5.838294 | 0.06613849 | 5.838294 | 0.07755647 | 5.838294
0.04433373 | 5.867781 |  | 0.04433373 | 5.867781 | 0.06606737 | 5.867781 | 0.07650502 | 5.867781