## 1
Общество с ограниченной ответственностью "Инженерная геология" (ООО "ИнжГео")
Юр. адрес: 117279, г. Москва, ул. Миклухо-Маклая, 36 а, этаж 5, пом. XXIII к. 76-84
Телефон/факс +7 (495) 132-30-00, Адрес электронной почты inbox@inj-geo.ru
Испытательная лаборатория ООО «ИнжГео»
Адрес места осуществления деятельности лаборатории: г. Москва, просп. Вернадского, д. 51, стр. 1
Телефон +7(910)4557682, E-mail: slg85@mail.ru
Протокол испытаний № 13-63/28 от 26-11-2022
Наименование и адрес заказчика: ООО Регионстрой
Наименование объекта: Переход трубопровода через р. Енисей
Наименование используемого метода/методики: ГОСТ 12248.3-2020
Условия проведения испытания: температура окружающей среды (18 - 25)0С, влажность воздуха (40 - 75)%
Дата получение объекта подлежащего испытаниям: 30-10-2022
Дата испытания: 25.10.2022-19.11.2028
Испытание грунтов методом одноплоскостного среза
[6 empty] | Лабораторный номер: |  | 1063 |  |  |  | We, д.е. = | 0.331811285
[6 empty] | Номер скважины: |  | BH-087 |  |  |  | ρ, г/см3 = | 1.9
[6 empty] | Глубина отбора, м: |  | 3.4 |  |  |  | ρs, г/см3 = | 2.7
[6 empty] | Наименование грунта: |  | Суглинок, после оттаивания текучепластичный, легкий пылеватый |  |  |  | e, д.е. = | 1.1
[6 empty] | Схема проведения опыта: |  | КД |  |  |  | IL, д.е. = | 0.855
Результаты испытаний
[7 empty] | Нормальное напряжение σ, МПа | Касательное напряжение t, МПа | tg ϕ | Угол внутреннего трения ϕ, град. | Удельное сцепление C, МПа
[7 empty] | 0.1 | 0.07377326
[7 empty] | 0.15 | 0.06815989
[7 empty] | 0.2 | 0.1225465
Эффективные значения угла внутреннего трения и удельного сцепления ϕ', С'
[7 empty] | ϕ', град. = | 26
[7 empty] | С', МПа = | 0.015
[7 empty] | Начальник исп. лаборатории: |  |  |  |  | Семиколенова Л.Г.
Лист 1 , всего листов 1
Частичное воспроизведение протокола испытаний без письменного разрешения ООО «ИнжГео» ЗАПРЕЩАЕТСЯ
второй график |  | первый график
dev | eps | sigma | dev1 | eps1 | dev2 | eps2 | dev3 | eps3
0 | 0 |  | 0 | 0 | 0 | 0 | 0 | 0
0.003059613 | 0.02948633 |  | 0.003059613 | 0.02948633 | 0.002739322 | 0.02948633 | 0.005049256 | 0.02948633
0.005884968 | 0.05897267 |  | 0.005884968 | 0.05897267 | 0.005522979 | 0.05897267 | 0.009965062 | 0.05897267
0.00864385 | 0.088459 |  | 0.00864385 | 0.088459 | 0.008112781 | 0.088459 | 0.01477208 | 0.088459
0.01150839 | 0.1179453 |  | 0.01150839 | 0.1179453 | 0.01045135 | 0.1179453 | 0.01904147 | 0.1179453
0.01402965 | 0.1474317 |  | 0.01402965 | 0.1474317 | 0.01272507 | 0.1474317 | 0.02307919 | 0.1474317
0.01655576 | 0.176918 |  | 0.01655576 | 0.176918 | 0.01508624 | 0.176918 | 0.02764666 | 0.176918
0.01866893 | 0.2064043 |  | 0.01866893 | 0.2064043 | 0.01716355 | 0.2064043 | 0.03059023 | 0.2064043
0.02067243 | 0.2358907 |  | 0.02067243 | 0.2358907 | 0.01879601 | 0.2358907 | 0.03465529 | 0.2358907
0.02260985 | 0.265377 |  | 0.02260985 | 0.265377 | 0.02050447 | 0.265377 | 0.03683624 | 0.265377
0.02410755 | 0.2948633 |  | 0.02410755 | 0.2948633 | 0.02213632 | 0.2948633 | 0.04031605 | 0.2948633
0.02532763 | 0.3243497 |  | 0.02532763 | 0.3243497 | 0.02362889 | 0.3243497 | 0.04230166 | 0.3243497
0.02680373 | 0.353836 |  | 0.02680373 | 0.353836 | 0.02560606 | 0.353836 | 0.04588599 | 0.353836
0.02938616 | 0.3833224 |  | 0.02938616 | 0.3833224 | 0.02671568 | 0.3833224 | 0.04748535 | 0.3833224
0.03025347 | 0.4128087 |  | 0.03025347 | 0.4128087 | 0.02808952 | 0.4128087 | 0.05067827 | 0.4128087
0.03167617 | 0.442295 |  | 0.03167617 | 0.442295 | 0.02911629 | 0.442295 | 0.05383279 | 0.442295
0.0333439 | 0.4717814 |  | 0.0333439 | 0.4717814 | 0.03040034 | 0.4717814 | 0.05476596 | 0.4717814
0.03498965 | 0.5012677 |  | 0.03498965 | 0.5012677 | 0.03244771 | 0.5012677 | 0.05708794 | 0.5012677
0.03681195 | 0.530754 |  | 0.03681195 | 0.530754 | 0.03315683 | 0.530754 | 0.05968241 | 0.530754
0.03732499 | 0.5602404 |  | 0.03732499 | 0.5602404 | 0.03469989 | 0.5602404 | 0.06192282 | 0.5602404
0.03964129 | 0.5897267 |  | 0.03964129 | 0.5897267 | 0.03622992 | 0.5897267 | 0.06604191 | 0.5897267
0.04145369 | 0.619213 |  | 0.04145369 | 0.619213 | 0.03744795 | 0.619213 | 0.06944711 | 0.619213
0.04337355 | 0.6486994 |  | 0.04337355 | 0.6486994 | 0.03927241 | 0.6486994 | 0.07158016 | 0.6486994
0.04468563 | 0.6781857 |  | 0.04468563 | 0.6781857 | 0.04200123 | 0.6781857 | 0.07441621 | 0.6781857
0.04685612 | 0.707672 |  | 0.04685612 | 0.707672 | 0.04325434 | 0.707672 | 0.07724589 | 0.707672
0.04815404 | 0.7371584 |  | 0.04815404 | 0.7371584 | 0.04577587 | 0.7371584 | 0.08012954 | 0.7371584
0.05092463 | 0.7666447 |  | 0.05092463 | 0.7666447 | 0.04599663 | 0.7666447 | 0.08451393 | 0.7666447
0.053168 | 0.796131 |  | 0.053168 | 0.796131 | 0.04808321 | 0.796131 | 0.08626384 | 0.796131
0.05575541 | 0.8256174 |  | 0.05575541 | 0.8256174 | 0.04960912 | 0.8256174 | 0.08797577 | 0.8256174
0.0568719 | 0.8551037 |  | 0.0568719 | 0.8551037 | 0.05255028 | 0.8551037 | 0.09342118 | 0.8551037
0.05776432 | 0.88459 |  | 0.05776432 | 0.88459 | 0.05431235 | 0.88459 | 0.0959281 | 0.88459
0.06031707 | 0.9140764 |  | 0.06031707 | 0.9140764 | 0.05492276 | 0.9140764 | 0.09596279 | 0.9140764
0.06275469 | 0.9435627 |  | 0.06275469 | 0.9435627 | 0.05700184 | 0.9435627 | 0.1007197 | 0.9435627
0.06314838 | 0.973049 |  | 0.06314838 | 0.973049 | 0.05877869 | 0.973049 | 0.1005149 | 0.973049
0.0652914 | 1.002535 |  | 0.0652914 | 1.002535 | 0.05964814 | 1.002535 | 0.105346 | 1.002535
0.06596832 | 1.032022 |  | 0.06596832 | 1.032022 | 0.06076508 | 1.032022 | 0.1045139 | 1.032022
0.06663563 | 1.061508 |  | 0.06663563 | 1.061508 | 0.06156942 | 1.061508 | 0.1094475 | 1.061508
0.06815592 | 1.090994 |  | 0.06815592 | 1.090994 | 0.06166232 | 1.090994 | 0.1108015 | 1.090994
0.06923903 | 1.120481 |  | 0.06923903 | 1.120481 | 0.06351403 | 1.120481 | 0.1120219 | 1.120481
0.06936658 | 1.149967 |  | 0.06936658 | 1.149967 | 0.06477278 | 1.149967 | 0.1130251 | 1.149967
0.06898091 | 1.179453 |  | 0.06898091 | 1.179453 | 0.06509424 | 1.179453 | 0.1106241 | 1.179453
0.07000451 | 1.20894 |  | 0.07000451 | 1.20894 | 0.0643988 | 1.20894 | 0.1119173 | 1.20894
0.07010903 | 1.238426 |  | 0.07010903 | 1.238426 | 0.06549361 | 1.238426 | 0.1157721 | 1.238426
0.0716129 | 1.267912 |  | 0.0716129 | 1.267912 | 0.0641309 | 1.267912 | 0.1137006 | 1.267912
0.0708404 | 1.297399 |  | 0.0708404 | 1.297399 | 0.06440843 | 1.297399 | 0.1134375 | 1.297399
0.07002832 | 1.326885 |  | 0.07002832 | 1.326885 | 0.06589503 | 1.326885 | 0.1176787 | 1.326885
0.07063213 | 1.356371 |  | 0.07063213 | 1.356371 | 0.06650224 | 1.356371 | 0.115936 | 1.356371
0.07095735 | 1.385858 |  | 0.07095735 | 1.385858 | 0.06634274 | 1.385858 | 0.1194265 | 1.385858
0.0719445 | 1.415344 |  | 0.0719445 | 1.415344 | 0.065985 | 1.415344 | 0.1157623 | 1.415344
0.07306198 | 1.44483 |  | 0.07306198 | 1.44483 | 0.06607937 | 1.44483 | 0.1205889 | 1.44483
0.07335395 | 1.474317 |  | 0.07335395 | 1.474317 | 0.06614813 | 1.474317 | 0.1167536 | 1.474317
0.07311575 | 1.503803 |  | 0.07311575 | 1.503803 | 0.06767739 | 1.503803 | 0.1195599 | 1.503803
0.07167043 | 1.533289 |  | 0.07167043 | 1.533289 | 0.06789184 | 1.533289 | 0.1222889 | 1.533289
0.07362023 | 1.562776 |  | 0.07362023 | 1.562776 | 0.06778031 | 1.562776 | 0.1188217 | 1.562776
0.07431694 | 1.592262 |  | 0.07431694 | 1.592262 | 0.0675475 | 1.592262 | 0.1202037 | 1.592262
0.07335804 | 1.621748 |  | 0.07335804 | 1.621748 | 0.06760198 | 1.621748 | 0.1201358 | 1.621748
0.07455732 | 1.651235 |  | 0.07455732 | 1.651235 | 0.06880719 | 1.651235 | 0.1193617 | 1.651235
0.07251666 | 1.680721 |  | 0.07251666 | 1.680721 | 0.06906671 | 1.680721 | 0.1212576 | 1.680721
0.07515088 | 1.710207 |  | 0.07515088 | 1.710207 | 0.06865784 | 1.710207 | 0.1223083 | 1.710207
0.07500783 | 1.739694 |  | 0.07500783 | 1.739694 | 0.0685109 | 1.739694 | 0.1216683 | 1.739694
0.07435183 | 1.76918 |  | 0.07435183 | 1.76918 | 0.06945447 | 1.76918 | 0.1229391 | 1.76918
0.07562243 | 1.798666 |  | 0.07562243 | 1.798666 | 0.06912359 | 1.798666 | 0.1243763 | 1.798666
0.07527041 | 1.828153 |  | 0.07527041 | 1.828153 | 0.06842387 | 1.828153 | 0.1251979 | 1.828153
0.07581046 | 1.857639 |  | 0.07581046 | 1.857639 | 0.06844299 | 1.857639 | 0.1219153 | 1.857639
0.07574797 | 1.887125 |  | 0.07574797 | 1.887125 | 0.06952335 | 1.887125 | 0.1230692 | 1.887125
0.07590032 | 1.916612 |  | 0.07590032 | 1.916612 | 0.06766045 | 1.916612 | 0.124373 | 1.916612
0.07377326 | 1.946098 |  | 0.07377326 | 1.946098 | 0.06815989 | 1.946098 | 0.1225465 | 1.946098
0.07361095 | 1.975584 |  | 0.07361095 | 1.975584 | 0.06918909 | 1.975584 | 0.1242989 | 1.975584
0.07345281 | 2.005071 |  | 0.07345281 | 2.005071 | 0.0682405 | 2.005071 | 0.1216837 | 2.005071
0.07303801 | 2.034557 |  | 0.07303801 | 2.034557 | 0.06885163 | 2.034557 | 0.1239027 | 2.034557
0.07433586 | 2.064043 |  | 0.07433586 | 2.064043 | 0.06797737 | 2.064043 | 0.1226414 | 2.064043
0.07328288 | 2.09353 |  | 0.07328288 | 2.09353 | 0.0699215 | 2.09353 | 0.1226776 | 2.09353
0.0746571 | 2.123016 |  | 0.0746571 | 2.123016 | 0.06756647 | 2.123016 | 0.1232761 | 2.123016
0.07394729 | 2.152502 |  | 0.07394729 | 2.152502 | 0.06917653 | 2.152502 | 0.1214676 | 2.152502
0.07349048 | 2.181989 |  | 0.07349048 | 2.181989 | 0.06767822 | 2.181989 | 0.1235676 | 2.181989
0.07424315 | 2.211475 |  | 0.07424315 | 2.211475 | 0.06804194 | 2.211475 | 0.1202448 | 2.211475
0.07388663 | 2.240961 |  | 0.07388663 | 2.240961 | 0.06866431 | 2.240961 | 0.1202918 | 2.240961
0.07431188 | 2.270448 |  | 0.07431188 | 2.270448 | 0.06687808 | 2.270448 | 0.1203862 | 2.270448
0.07490779 | 2.299934 |  | 0.07490779 | 2.299934 | 0.06814071 | 2.299934 | 0.1228151 | 2.299934
0.07294456 | 2.32942 |  | 0.07294456 | 2.32942 | 0.06787638 | 2.32942 | 0.1182785 | 2.32942
0.07296664 | 2.358907 |  | 0.07296664 | 2.358907 | 0.06824185 | 2.358907 | 0.1181883 | 2.358907
0.07330635 | 2.388393 |  | 0.07330635 | 2.388393 | 0.06679 | 2.388393 | 0.1186259 | 2.388393
0.0739555 | 2.417879 |  | 0.0739555 | 2.417879 | 0.06803544 | 2.417879 | 0.1181865 | 2.417879
0.07299113 | 2.447366 |  | 0.07299113 | 2.447366 | 0.06653617 | 2.447366 | 0.1183237 | 2.447366
0.07241883 | 2.476852 |  | 0.07241883 | 2.476852 | 0.0672574 | 2.476852 | 0.1169468 | 2.476852
0.07481841 | 2.506338 |  | 0.07481841 | 2.506338 | 0.06678906 | 2.506338 | 0.1173593 | 2.506338
0.07275884 | 2.535825 |  | 0.07275884 | 2.535825 | 0.06633751 | 2.535825 | 0.1151802 | 2.535825
0.07359493 | 2.565311 |  | 0.07359493 | 2.565311 | 0.06735341 | 2.565311 | 0.1170997 | 2.565311
0.07385846 | 2.594797 |  | 0.07385846 | 2.594797 | 0.06567734 | 2.594797 | 0.1134348 | 2.594797
0.07382013 | 2.624284 |  | 0.07382013 | 2.624284 | 0.06550784 | 2.624284 | 0.1126665 | 2.624284
0.07370579 | 2.65377 |  | 0.07370579 | 2.65377 | 0.0667018 | 2.65377 | 0.1117856 | 2.65377
0.07229389 | 2.683256 |  | 0.07229389 | 2.683256 | 0.06620491 | 2.683256 | 0.114875 | 2.683256
0.07307764 | 2.712743 |  | 0.07307764 | 2.712743 | 0.06670265 | 2.712743 | 0.1117531 | 2.712743
0.07345913 | 2.742229 |  | 0.07345913 | 2.742229 | 0.06529807 | 2.742229 | 0.1113463 | 2.742229
0.07127416 | 2.771715 |  | 0.07127416 | 2.771715 | 0.06451428 | 2.771715 | 0.1113199 | 2.771715
0.07158634 | 2.801202 |  | 0.07158634 | 2.801202 | 0.06432057 | 2.801202 | 0.1121526 | 2.801202
0.07249694 | 2.830688 |  | 0.07249694 | 2.830688 | 0.06375586 | 2.830688 | 0.108624 | 2.830688
0.07366639 | 2.860174 |  | 0.07366639 | 2.860174 | 0.06590862 | 2.860174 | 0.1097061 | 2.860174
0.07164844 | 2.889661 |  | 0.07164844 | 2.889661 | 0.06502558 | 2.889661 | 0.1100452 | 2.889661
0.07209628 | 2.919147 |  | 0.07209628 | 2.919147 | 0.06369158 | 2.919147 | 0.1068018 | 2.919147
0.07287456 | 2.948633 |  | 0.07287456 | 2.948633 | 0.06417584 | 2.948633 | 0.1061921 | 2.948633
0.07243914 | 2.97812 |  | 0.07243914 | 2.97812 | 0.06359777 | 2.97812 | 0.1088401 | 2.97812
0.07148512 | 3.007606 |  | 0.07148512 | 3.007606 | 0.06262293 | 3.007606 | 0.1053191 | 3.007606
0.07093605 | 3.037092 |  | 0.07093605 | 3.037092 | 0.06272741 | 3.037092 | 0.1080095 | 3.037092
0.07154585 | 3.066579 |  | 0.07154585 | 3.066579 | 0.06375272 | 3.066579 | 0.104588 | 3.066579
0.07168573 | 3.096065 |  | 0.07168573 | 3.096065 | 0.063201 | 3.096065 | 0.1056289 | 3.096065
0.07128822 | 3.125551 |  | 0.07128822 | 3.125551 | 0.06288322 | 3.125551 | 0.107231 | 3.125551
0.06988608 | 3.155038 |  | 0.06988608 | 3.155038 | 0.06391381 | 3.155038 | 0.1070224 | 3.155038
0.070766 | 3.184524 |  | 0.070766 | 3.184524 | 0.06165811 | 3.184524 | 0.1065359 | 3.184524
0.0696689 | 3.21401 |  | 0.0696689 | 3.21401 | 0.06268301 | 3.21401 | 0.1055826 | 3.21401
0.07067022 | 3.243497 |  | 0.07067022 | 3.243497 | 0.06319716 | 3.243497 | 0.1031636 | 3.243497
0.07097523 | 3.272983 |  | 0.07097523 | 3.272983 | 0.06329563 | 3.272983 | 0.102761 | 3.272983
0.06923315 | 3.302469 |  | 0.06923315 | 3.302469 | 0.06172221 | 3.302469 | 0.1037252 | 3.302469
0.07022368 | 3.331956 |  | 0.07022368 | 3.331956 | 0.06261851 | 3.331956 | 0.1048969 | 3.331956
0.06904329 | 3.361442 |  | 0.06904329 | 3.361442 | 0.06281733 | 3.361442 | 0.1054537 | 3.361442
0.06765119 | 3.390928 |  | 0.06765119 | 3.390928 | 0.06189945 | 3.390928 | 0.1054908 | 3.390928
0.06888052 | 3.420415 |  | 0.06888052 | 3.420415 | 0.06255898 | 3.420415 | 0.1048058 | 3.420415
0.06914751 | 3.449901 |  | 0.06914751 | 3.449901 | 0.06193927 | 3.449901 | 0.1039638 | 3.449901
0.06872449 | 3.479387 |  | 0.06872449 | 3.479387 | 0.06046843 | 3.479387 | 0.1039144 | 3.479387
0.06759885 | 3.508874 |  | 0.06759885 | 3.508874 | 0.06204134 | 3.508874 | 0.1015661 | 3.508874
0.0664224 | 3.53836 |  | 0.0664224 | 3.53836 | 0.06030922 | 3.53836 | 0.1010703 | 3.53836
0.06531669 | 3.567846 |  | 0.06531669 | 3.567846 | 0.06178634 | 3.567846 | 0.1034049 | 3.567846
0.0667493 | 3.597333 |  | 0.0667493 | 3.597333 | 0.06185988 | 3.597333 | 0.1016057 | 3.597333
0.06446537 | 3.626819 |  | 0.06446537 | 3.626819 | 0.06132315 | 3.626819 | 0.1015885 | 3.626819
0.0648494 | 3.656305 |  | 0.0648494 | 3.656305 | 0.06172968 | 3.656305 | 0.1016756 | 3.656305
0.06413053 | 3.685792 |  | 0.06413053 | 3.685792 | 0.06072014 | 3.685792 | 0.1039295 | 3.685792
0.06383441 | 3.715278 |  | 0.06383441 | 3.715278 | 0.06092856 | 3.715278 | 0.1011202 | 3.715278
0.06282475 | 3.744764 |  | 0.06282475 | 3.744764 | 0.05965473 | 3.744764 | 0.09989384 | 3.744764
0.06328721 | 3.774251 |  | 0.06328721 | 3.774251 | 0.05990077 | 3.774251 | 0.1002749 | 3.774251
0.06137199 | 3.803737 |  | 0.06137199 | 3.803737 | 0.05965003 | 3.803737 | 0.1002344 | 3.803737
0.06085517 | 3.833224 |  | 0.06085517 | 3.833224 | 0.05931687 | 3.833224 | 0.09983372 | 3.833224
0.06132597 | 3.86271 |  | 0.06132597 | 3.86271 | 0.06109362 | 3.86271 | 0.1028408 | 3.86271
0.06133555 | 3.892196 |  | 0.06133555 | 3.892196 | 0.05903521 | 3.892196 | 0.1033344 | 3.892196
0.05942984 | 3.921683 |  | 0.05942984 | 3.921683 | 0.06103207 | 3.921683 | 0.1030764 | 3.921683
0.05916627 | 3.951169 |  | 0.05916627 | 3.951169 | 0.05914724 | 3.951169 | 0.09934526 | 3.951169
0.05910616 | 3.980655 |  | 0.05910616 | 3.980655 | 0.05965858 | 3.980655 | 0.1021748 | 3.980655
0.058555 | 4.010142 |  | 0.058555 | 4.010142 | 0.06050478 | 4.010142 | 0.1004922 | 4.010142
0.05650802 | 4.039628 |  | 0.05650802 | 4.039628 | 0.06063498 | 4.039628 | 0.09958202 | 4.039628
0.05669136 | 4.069114 |  | 0.05669136 | 4.069114 | 0.06039415 | 4.069114 | 0.1003194 | 4.069114
0.05664487 | 4.098601 |  | 0.05664487 | 4.098601 | 0.05935546 | 4.098601 | 0.09901287 | 4.098601
0.05665425 | 4.128087 |  | 0.05665425 | 4.128087 | 0.05918814 | 4.128087 | 0.1014709 | 4.128087
0.05596706 | 4.157573 |  | 0.05596706 | 4.157573 | 0.06027983 | 4.157573 | 0.1016863 | 4.157573
0.05575918 | 4.18706 |  | 0.05575918 | 4.18706 | 0.05789708 | 4.18706 | 0.09876176 | 4.18706
0.05431772 | 4.216546 |  | 0.05431772 | 4.216546 | 0.05851477 | 4.216546 | 0.1004067 | 4.216546
0.05431886 | 4.246032 |  | 0.05431886 | 4.246032 | 0.05797739 | 4.246032 | 0.0988156 | 4.246032
0.0537775 | 4.275519 |  | 0.0537775 | 4.275519 | 0.0596216 | 4.275519 | 0.1003258 | 4.275519
0.0537281 | 4.305005 |  | 0.0537281 | 4.305005 | 0.05913627 | 4.305005 | 0.1003672 | 4.305005
0.05271891 | 4.334491 |  | 0.05271891 | 4.334491 | 0.05808482 | 4.334491 | 0.09925071 | 4.334491
0.05261249 | 4.363978 |  | 0.05261249 | 4.363978 | 0.05867921 | 4.363978 | 0.1000789 | 4.363978
0.05269428 | 4.393464 |  | 0.05269428 | 4.393464 | 0.05831889 | 4.393464 | 0.09947346 | 4.393464
0.05132739 | 4.42295 |  | 0.05132739 | 4.42295 | 0.05738335 | 4.42295 | 0.1006295 | 4.42295
0.05186966 | 4.452437 |  | 0.05186966 | 4.452437 | 0.05823435 | 4.452437 | 0.09915402 | 4.452437
0.05069986 | 4.481923 |  | 0.05069986 | 4.481923 | 0.05764066 | 4.481923 | 0.09824882 | 4.481923
0.05090521 | 4.511409 |  | 0.05090521 | 4.511409 | 0.05853952 | 4.511409 | 0.09918725 | 4.511409
0.05222121 | 4.540896 |  | 0.05222121 | 4.540896 | 0.05854789 | 4.540896 | 0.09938493 | 4.540896
0.05124907 | 4.570382 |  | 0.05124907 | 4.570382 | 0.05875597 | 4.570382 | 0.09721985 | 4.570382
0.05065126 | 4.599868 |  | 0.05065126 | 4.599868 | 0.05673276 | 4.599868 | 0.1002659 | 4.599868
0.05150639 | 4.629355 |  | 0.05150639 | 4.629355 | 0.05725592 | 4.629355 | 0.09690725 | 4.629355
0.05230398 | 4.658841 |  | 0.05230398 | 4.658841 | 0.05823769 | 4.658841 | 0.09740661 | 4.658841
0.05180116 | 4.688327 |  | 0.05180116 | 4.688327 | 0.05673621 | 4.688327 | 0.0983222 | 4.688327
0.05111556 | 4.717814 |  | 0.05111556 | 4.717814 | 0.05830466 | 4.717814 | 0.09802914 | 4.717814
0.05141056 | 4.7473 |  | 0.05141056 | 4.7473 | 0.05611258 | 4.7473 | 0.09730895 | 4.7473
0.05166004 | 4.776786 |  | 0.05166004 | 4.776786 | 0.05688069 | 4.776786 | 0.09786923 | 4.776786
0.05047714 | 4.806273 |  | 0.05047714 | 4.806273 | 0.0559159 | 4.806273 | 0.09885286 | 4.806273
0.05207849 | 4.835759 |  | 0.05207849 | 4.835759 | 0.05657484 | 4.835759 | 0.09793856 | 4.835759
0.05133815 | 4.865245 |  | 0.05133815 | 4.865245 | 0.05595087 | 4.865245 | 0.09693912 | 4.865245
0.05114176 | 4.894732 |  | 0.05114176 | 4.894732 | 0.05647296 | 4.894732 | 0.09734859 | 4.894732
0.05156562 | 4.924218 |  | 0.05156562 | 4.924218 | 0.05573934 | 4.924218 | 0.09565825 | 4.924218
0.0505825 | 4.953704 |  | 0.0505825 | 4.953704 | 0.05680214 | 4.953704 | 0.09553813 | 4.953704
0.05105812 | 4.983191 |  | 0.05105812 | 4.983191 | 0.05580267 | 4.983191 | 0.09870838 | 4.983191
0.05233726 | 5.012677 |  | 0.05233726 | 5.012677 | 0.05706234 | 5.012677 | 0.09662795 | 5.012677
0.05180791 | 5.042163 |  | 0.05180791 | 5.042163 | 0.05678313 | 5.042163 | 0.0983027 | 5.042163
0.05104529 | 5.07165 |  | 0.05104529 | 5.07165 | 0.05710441 | 5.07165 | 0.09755492 | 5.07165
0.05201654 | 5.101136 |  | 0.05201654 | 5.101136 | 0.05508598 | 5.101136 | 0.09488182 | 5.101136
0.05154492 | 5.130622 |  | 0.05154492 | 5.130622 | 0.05669818 | 5.130622 | 0.0955776 | 5.130622
0.05035192 | 5.160109 |  | 0.05035192 | 5.160109 | 0.05489711 | 5.160109 | 0.09774432 | 5.160109
0.05066459 | 5.189595 |  | 0.05066459 | 5.189595 | 0.05540149 | 5.189595 | 0.09663739 | 5.189595
0.05185807 | 5.219081 |  | 0.05185807 | 5.219081 | 0.05603637 | 5.219081 | 0.09704027 | 5.219081
0.05093663 | 5.248568 |  | 0.05093663 | 5.248568 | 0.0551523 | 5.248568 | 0.09515029 | 5.248568
0.05052963 | 5.278054 |  | 0.05052963 | 5.278054 | 0.05551124 | 5.278054 | 0.09455057 | 5.278054
0.05128373 | 5.30754 |  | 0.05128373 | 5.30754 | 0.05604434 | 5.30754 | 0.09464068 | 5.30754
0.05058331 | 5.337027 |  | 0.05058331 | 5.337027 | 0.05488585 | 5.337027 | 0.09490863 | 5.337027
0.05227666 | 5.366513 |  | 0.05227666 | 5.366513 | 0.0541025 | 5.366513 | 0.09457278 | 5.366513
0.05236768 | 5.395999 |  | 0.05236768 | 5.395999 | 0.05478808 | 5.395999 | 0.09459401 | 5.395999
0.05164473 | 5.425486 |  | 0.05164473 | 5.425486 | 0.05563476 | 5.425486 | 0.09596469 | 5.425486
0.05093778 | 5.454972 |  | 0.05093778 | 5.454972 | 0.05381101 | 5.454972 | 0.09578523 | 5.454972
0.05180685 | 5.484458 |  | 0.05180685 | 5.484458 | 0.05520995 | 5.484458 | 0.09442753 | 5.484458
0.0509846 | 5.513945 |  | 0.0509846 | 5.513945 | 0.05565128 | 5.513945 | 0.0954906 | 5.513945
0.05217827 | 5.543431 |  | 0.05217827 | 5.543431 | 0.05533969 | 5.543431 | 0.09469499 | 5.543431
0.0522156 | 5.572917 |  | 0.0522156 | 5.572917 | 0.05353389 | 5.572917 | 0.09570591 | 5.572917
0.05175391 | 5.602404 |  | 0.05175391 | 5.602404 | 0.05464431 | 5.602404 | 0.09330375 | 5.602404
0.05096623 | 5.63189 |  | 0.05096623 | 5.63189 | 0.05359352 | 5.63189 | 0.0920862 | 5.63189
0.05115037 | 5.661376 |  | 0.05115037 | 5.661376 | 0.05405579 | 5.661376 | 0.09387144 | 5.661376
0.05178621 | 5.690863 |  | 0.05178621 | 5.690863 | 0.05474195 | 5.690863 | 0.09321898 | 5.690863
0.05246009 | 5.720349 |  | 0.05246009 | 5.720349 | 0.0532304 | 5.720349 | 0.09435801 | 5.720349
0.05167709 | 5.749835 |  | 0.05167709 | 5.749835 | 0.05413509 | 5.749835 | 0.09215729 | 5.749835
0.05124824 | 5.779322 |  | 0.05124824 | 5.779322 | 0.05392667 | 5.779322 | 0.09343049 | 5.779322
0.05276858 | 5.808808 |  | 0.05276858 | 5.808808 | 0.05474233 | 5.808808 | 0.09442309 | 5.808808
0.05202513 | 5.838294 |  | 0.05202513 | 5.838294 | 0.05426775 | 5.838294 | 0.09410058 | 5.838294
0.05103078 | 5.867781 |  | 0.05103078 | 5.867781 | 0.05328471 | 5.867781 | 0.09160011 | 5.867781