## 1
Общество с ограниченной ответственностью "Инженерная геология" (ООО "ИнжГео")
Юр. адрес: 117279, г. Москва, ул. Миклухо-Маклая, 36 а, этаж 5, пом. XXIII к. 76-84
Телефон/факс +7 (495) 132-30-00, Адрес электронной почты inbox@inj-geo.ru
Испытательная лаборатория ООО «ИнжГео»
Адрес места осуществления деятельности лаборатории: г. Москва, просп. Вернадского, д. 51, стр. 1
Телефон +7(910)4557682, E-mail: slg85@mail.ru
Протокол испытаний № 13-63/29 от 27-11-2022
Наименование и адрес заказчика: ООО Регионстрой
Наименование объекта: Переход трубопровода через р. Енисей
Наименование используемого метода/методики: ГОСТ 12248.3-2020
Условия проведения испытания: температура окружающей среды (18 - 25)0С, влажность воздуха (40 - 75)%
Дата получение объекта подлежащего испытаниям: 31-10-2022
Дата испытания: 25.10.2022-19.11.2029
Испытание грунтов методом одноплоскостного среза
[6 empty] | Лабораторный номер: |  | 1064 |  |  |  | We, д.е. = | 0.40550841
[6 empty] | Номер скважины: |  | BH-098 |  |  |  | ρ, г/см3 = | 1.9
[6 empty] | Глубина отбора, м: |  | 2.4 |  |  |  | ρs, г/см3 = | 2.7
[6 empty] | Наименование грунта: |  | Суглинок, после оттаивания текучий, легкий песчанистый |  |  |  | e, д.е. = | 1.1
[6 empty] | Схема проведения опыта: |  | КД |  |  |  | IL, д.е. = | 1.09
Результаты испытаний
[7 empty] | Нормальное напряжение σ, МПа | Касательное напряжение t, МПа | tg ϕ | Угол внутреннего трения ϕ, град. | Удельное сцепление C, МПа
[7 empty] | 0.1 | 0.07095254
[7 empty] | 0.15 | 0.08142882
[7 empty] | 0.2 | 0.1219051
Эффективные значения угла внутреннего трения и удельного сцепления ϕ', С'
[7 empty] | ϕ', град. = | 27
[7 empty] | С', МПа = | 0.015
[7 empty] | Начальник исп. лаборатории: |  |  |  |  | Семиколенова Л.Г.
Лист 1 , всего листов 1
Частичное воспроизведение протокола испытаний без письменного разрешения ООО «ИнжГео» ЗАПРЕЩАЕТСЯ
второй график |  | первый график
dev | eps | sigma | dev1 | eps1 | dev2 | eps2 | dev3 | eps3
0 | 0 |  | 0 | 0 | 0 | 0 | 0 | 0
0.002884779 | 0.02948633 |  | 0.002884779 | 0.02948633 | 0.003342932 | 0.02948633 | 0.004911624 | 0.02948633
0.005661087 | 0.05897267 |  | 0.005661087 | 0.05897267 | 0.006489821 | 0.05897267 | 0.009881825 | 0.05897267
0.008288323 | 0.088459 |  | 0.008288323 | 0.088459 | 0.009774472 | 0.088459 | 0.01469906 | 0.088459
0.01121024 | 0.1179453 |  | 0.01121024 | 0.1179453 | 0.01287172 | 0.1179453 | 0.01929806 | 0.1179453
0.0134332 | 0.1474317 |  | 0.0134332 | 0.1474317 | 0.01562331 | 0.1474317 | 0.02340074 | 0.1474317
0.01604131 | 0.176918 |  | 0.01604131 | 0.176918 | 0.0182147 | 0.176918 | 0.02673273 | 0.176918
0.01820075 | 0.2064043 |  | 0.01820075 | 0.2064043 | 0.02076847 | 0.2064043 | 0.03097357 | 0.2064043
0.01959382 | 0.2358907 |  | 0.01959382 | 0.2358907 | 0.02306187 | 0.2358907 | 0.03409299 | 0.2358907
0.02138888 | 0.265377 |  | 0.02138888 | 0.265377 | 0.02468049 | 0.265377 | 0.03629394 | 0.265377
0.02303533 | 0.2948633 |  | 0.02303533 | 0.2948633 | 0.0270622 | 0.2948633 | 0.03917774 | 0.2948633
0.02475537 | 0.3243497 |  | 0.02475537 | 0.3243497 | 0.02879306 | 0.3243497 | 0.04285992 | 0.3243497
0.02624368 | 0.353836 |  | 0.02624368 | 0.353836 | 0.03056495 | 0.353836 | 0.04604613 | 0.353836
0.02811355 | 0.3833224 |  | 0.02811355 | 0.3833224 | 0.03136557 | 0.3833224 | 0.04728221 | 0.3833224
0.02903695 | 0.4128087 |  | 0.02903695 | 0.4128087 | 0.03372171 | 0.4128087 | 0.05054746 | 0.4128087
0.03115188 | 0.442295 |  | 0.03115188 | 0.442295 | 0.03553087 | 0.442295 | 0.05309894 | 0.442295
0.03155014 | 0.4717814 |  | 0.03155014 | 0.4717814 | 0.03736679 | 0.4717814 | 0.05427908 | 0.4717814
0.03398028 | 0.5012677 |  | 0.03398028 | 0.5012677 | 0.03796266 | 0.5012677 | 0.0582492 | 0.5012677
0.03428188 | 0.530754 |  | 0.03428188 | 0.530754 | 0.03964314 | 0.530754 | 0.05926587 | 0.530754
0.03604653 | 0.5602404 |  | 0.03604653 | 0.5602404 | 0.0416052 | 0.5602404 | 0.06182121 | 0.5602404
0.03833968 | 0.5897267 |  | 0.03833968 | 0.5897267 | 0.04383403 | 0.5897267 | 0.06503262 | 0.5897267
0.03917293 | 0.619213 |  | 0.03917293 | 0.619213 | 0.0444503 | 0.619213 | 0.06722262 | 0.619213
0.04159253 | 0.6486994 |  | 0.04159253 | 0.6486994 | 0.04674964 | 0.6486994 | 0.07214137 | 0.6486994
0.04353828 | 0.6781857 |  | 0.04353828 | 0.6781857 | 0.04855932 | 0.6781857 | 0.075173 | 0.6781857
0.04466176 | 0.707672 |  | 0.04466176 | 0.707672 | 0.05193198 | 0.707672 | 0.07594467 | 0.707672
0.04549627 | 0.7371584 |  | 0.04549627 | 0.7371584 | 0.05344274 | 0.7371584 | 0.08136233 | 0.7371584
0.04810975 | 0.7666447 |  | 0.04810975 | 0.7666447 | 0.05496929 | 0.7666447 | 0.08406979 | 0.7666447
0.04908289 | 0.796131 |  | 0.04908289 | 0.796131 | 0.05661077 | 0.796131 | 0.08483218 | 0.796131
0.05103668 | 0.8256174 |  | 0.05103668 | 0.8256174 | 0.05857408 | 0.8256174 | 0.09031485 | 0.8256174
0.05283417 | 0.8551037 |  | 0.05283417 | 0.8551037 | 0.05954862 | 0.8551037 | 0.09134146 | 0.8551037
0.05409893 | 0.88459 |  | 0.05409893 | 0.88459 | 0.06157485 | 0.88459 | 0.09609528 | 0.88459
0.05596503 | 0.9140764 |  | 0.05596503 | 0.9140764 | 0.0647576 | 0.9140764 | 0.09636472 | 0.9140764
0.05747763 | 0.9435627 |  | 0.05747763 | 0.9435627 | 0.0650318 | 0.9435627 | 0.1012739 | 0.9435627
0.0578034 | 0.973049 |  | 0.0578034 | 0.973049 | 0.06661383 | 0.973049 | 0.1030198 | 0.973049
0.06094245 | 1.002535 |  | 0.06094245 | 1.002535 | 0.07009435 | 1.002535 | 0.10583 | 1.002535
0.06147681 | 1.032022 |  | 0.06147681 | 1.032022 | 0.06942686 | 1.032022 | 0.1049015 | 1.032022
0.06196159 | 1.061508 |  | 0.06196159 | 1.061508 | 0.07050268 | 1.061508 | 0.1104847 | 1.061508
0.06273639 | 1.090994 |  | 0.06273639 | 1.090994 | 0.07092203 | 1.090994 | 0.1110987 | 1.090994
0.06509139 | 1.120481 |  | 0.06509139 | 1.120481 | 0.07266527 | 1.120481 | 0.1099296 | 1.120481
0.06374126 | 1.149967 |  | 0.06374126 | 1.149967 | 0.07391692 | 1.149967 | 0.1119938 | 1.149967
0.06449395 | 1.179453 |  | 0.06449395 | 1.179453 | 0.07498868 | 1.179453 | 0.1114914 | 1.179453
0.06628099 | 1.20894 |  | 0.06628099 | 1.20894 | 0.07558192 | 1.20894 | 0.115222 | 1.20894
0.06691719 | 1.238426 |  | 0.06691719 | 1.238426 | 0.07482341 | 1.238426 | 0.1134479 | 1.238426
0.06730936 | 1.267912 |  | 0.06730936 | 1.267912 | 0.0763532 | 1.267912 | 0.1150579 | 1.267912
0.06722188 | 1.297399 |  | 0.06722188 | 1.297399 | 0.07555164 | 1.297399 | 0.115666 | 1.297399
0.06750107 | 1.326885 |  | 0.06750107 | 1.326885 | 0.07525997 | 1.326885 | 0.115749 | 1.326885
0.06707328 | 1.356371 |  | 0.06707328 | 1.356371 | 0.07843548 | 1.356371 | 0.1178722 | 1.356371
0.06747509 | 1.385858 |  | 0.06747509 | 1.385858 | 0.07676621 | 1.385858 | 0.1163018 | 1.385858
0.06836953 | 1.415344 |  | 0.06836953 | 1.415344 | 0.07807756 | 1.415344 | 0.1170199 | 1.415344
0.06958085 | 1.44483 |  | 0.06958085 | 1.44483 | 0.07862186 | 1.44483 | 0.1187005 | 1.44483
0.06859502 | 1.474317 |  | 0.06859502 | 1.474317 | 0.07857383 | 1.474317 | 0.1187465 | 1.474317
0.06895626 | 1.503803 |  | 0.06895626 | 1.503803 | 0.07973483 | 1.503803 | 0.1173729 | 1.503803
0.07040128 | 1.533289 |  | 0.07040128 | 1.533289 | 0.07824831 | 1.533289 | 0.1193131 | 1.533289
0.0682966 | 1.562776 |  | 0.0682966 | 1.562776 | 0.07943901 | 1.562776 | 0.121323 | 1.562776
0.06873837 | 1.592262 |  | 0.06873837 | 1.592262 | 0.08168121 | 1.592262 | 0.1193106 | 1.592262
0.07076934 | 1.621748 |  | 0.07076934 | 1.621748 | 0.0814809 | 1.621748 | 0.1189796 | 1.621748
0.07019618 | 1.651235 |  | 0.07019618 | 1.651235 | 0.07982595 | 1.651235 | 0.1208741 | 1.651235
0.06999162 | 1.680721 |  | 0.06999162 | 1.680721 | 0.08111217 | 1.680721 | 0.1228823 | 1.680721
0.06955629 | 1.710207 |  | 0.06955629 | 1.710207 | 0.08232686 | 1.710207 | 0.12352 | 1.710207
0.07113693 | 1.739694 |  | 0.07113693 | 1.739694 | 0.08000172 | 1.739694 | 0.1233324 | 1.739694
0.07087401 | 1.76918 |  | 0.07087401 | 1.76918 | 0.08099508 | 1.76918 | 0.12252 | 1.76918
0.07221257 | 1.798666 |  | 0.07221257 | 1.798666 | 0.08040621 | 1.798666 | 0.120327 | 1.798666
0.07256671 | 1.828153 |  | 0.07256671 | 1.828153 | 0.08249181 | 1.828153 | 0.1216685 | 1.828153
0.07228473 | 1.857639 |  | 0.07228473 | 1.857639 | 0.08265017 | 1.857639 | 0.1236634 | 1.857639
0.07127181 | 1.887125 |  | 0.07127181 | 1.887125 | 0.08322239 | 1.887125 | 0.1212347 | 1.887125
0.07063941 | 1.916612 |  | 0.07063941 | 1.916612 | 0.08155598 | 1.916612 | 0.1210848 | 1.916612
0.07095254 | 1.946098 |  | 0.07095254 | 1.946098 | 0.08142882 | 1.946098 | 0.1219051 | 1.946098
0.07174009 | 1.975584 |  | 0.07174009 | 1.975584 | 0.08378208 | 1.975584 | 0.1217832 | 1.975584
0.07092402 | 2.005071 |  | 0.07092402 | 2.005071 | 0.08192487 | 2.005071 | 0.1229355 | 2.005071
0.07175695 | 2.034557 |  | 0.07175695 | 2.034557 | 0.08205796 | 2.034557 | 0.120899 | 2.034557
0.07238076 | 2.064043 |  | 0.07238076 | 2.064043 | 0.08213129 | 2.064043 | 0.1242885 | 2.064043
0.07068469 | 2.09353 |  | 0.07068469 | 2.09353 | 0.08282785 | 2.09353 | 0.1225207 | 2.09353
0.07047018 | 2.123016 |  | 0.07047018 | 2.123016 | 0.08078039 | 2.123016 | 0.1229631 | 2.123016
0.07027376 | 2.152502 |  | 0.07027376 | 2.152502 | 0.08270675 | 2.152502 | 0.1238131 | 2.152502
0.07130879 | 2.181989 |  | 0.07130879 | 2.181989 | 0.07974594 | 2.181989 | 0.1234341 | 2.181989
0.07116221 | 2.211475 |  | 0.07116221 | 2.211475 | 0.0801043 | 2.211475 | 0.1240217 | 2.211475
0.06903481 | 2.240961 |  | 0.06903481 | 2.240961 | 0.08050802 | 2.240961 | 0.1236406 | 2.240961
0.06879552 | 2.270448 |  | 0.06879552 | 2.270448 | 0.07937703 | 2.270448 | 0.1227311 | 2.270448
0.06972535 | 2.299934 |  | 0.06972535 | 2.299934 | 0.07883682 | 2.299934 | 0.1206255 | 2.299934
0.06855217 | 2.32942 |  | 0.06855217 | 2.32942 | 0.08057216 | 2.32942 | 0.1230142 | 2.32942
0.06959157 | 2.358907 |  | 0.06959157 | 2.358907 | 0.08030061 | 2.358907 | 0.1222383 | 2.358907
0.06745936 | 2.388393 |  | 0.06745936 | 2.388393 | 0.07820354 | 2.388393 | 0.1191709 | 2.388393
0.06909324 | 2.417879 |  | 0.06909324 | 2.417879 | 0.07911783 | 2.417879 | 0.119572 | 2.417879
0.06711868 | 2.447366 |  | 0.06711868 | 2.447366 | 0.07614987 | 2.447366 | 0.1199293 | 2.447366
0.06700269 | 2.476852 |  | 0.06700269 | 2.476852 | 0.07723489 | 2.476852 | 0.1193589 | 2.476852
0.06736921 | 2.506338 |  | 0.06736921 | 2.506338 | 0.07589925 | 2.506338 | 0.1189532 | 2.506338
0.06568721 | 2.535825 |  | 0.06568721 | 2.535825 | 0.07700322 | 2.535825 | 0.1174105 | 2.535825
0.06668487 | 2.565311 |  | 0.06668487 | 2.565311 | 0.07710691 | 2.565311 | 0.1177926 | 2.565311
0.06513115 | 2.594797 |  | 0.06513115 | 2.594797 | 0.07513802 | 2.594797 | 0.1197306 | 2.594797
0.06496758 | 2.624284 |  | 0.06496758 | 2.624284 | 0.07571585 | 2.624284 | 0.1168549 | 2.624284
0.06439691 | 2.65377 |  | 0.06439691 | 2.65377 | 0.073968 | 2.65377 | 0.118333 | 2.65377
0.06497143 | 2.683256 |  | 0.06497143 | 2.683256 | 0.07438429 | 2.683256 | 0.115707 | 2.683256
0.06335461 | 2.712743 |  | 0.06335461 | 2.712743 | 0.07199151 | 2.712743 | 0.1168633 | 2.712743
0.0620908 | 2.742229 |  | 0.0620908 | 2.742229 | 0.0720493 | 2.742229 | 0.1150367 | 2.742229
0.06185177 | 2.771715 |  | 0.06185177 | 2.771715 | 0.07335364 | 2.771715 | 0.11589 | 2.771715
0.06141507 | 2.801202 |  | 0.06141507 | 2.801202 | 0.07111184 | 2.801202 | 0.1154416 | 2.801202
0.06216571 | 2.830688 |  | 0.06216571 | 2.830688 | 0.07088286 | 2.830688 | 0.1118938 | 2.830688
0.06115974 | 2.860174 |  | 0.06115974 | 2.860174 | 0.07019838 | 2.860174 | 0.1122237 | 2.860174
0.06128885 | 2.889661 |  | 0.06128885 | 2.889661 | 0.07012865 | 2.889661 | 0.1127292 | 2.889661
0.0617522 | 2.919147 |  | 0.0617522 | 2.919147 | 0.0706172 | 2.919147 | 0.1144005 | 2.919147
0.06142867 | 2.948633 |  | 0.06142867 | 2.948633 | 0.06884466 | 2.948633 | 0.1126442 | 2.948633
0.0590328 | 2.97812 |  | 0.0590328 | 2.97812 | 0.06799733 | 2.97812 | 0.1110488 | 2.97812
0.05869058 | 3.007606 |  | 0.05869058 | 3.007606 | 0.069942 | 3.007606 | 0.1094924 | 3.007606
0.05971879 | 3.037092 |  | 0.05971879 | 3.037092 | 0.06955128 | 3.037092 | 0.1105081 | 3.037092
0.05938965 | 3.066579 |  | 0.05938965 | 3.066579 | 0.06811016 | 3.066579 | 0.112266 | 3.066579
0.05942648 | 3.096065 |  | 0.05942648 | 3.096065 | 0.06928587 | 3.096065 | 0.1091342 | 3.096065
0.05797376 | 3.125551 |  | 0.05797376 | 3.125551 | 0.06742553 | 3.125551 | 0.1075203 | 3.125551
0.05913753 | 3.155038 |  | 0.05913753 | 3.155038 | 0.06793864 | 3.155038 | 0.1073552 | 3.155038
0.05751284 | 3.184524 |  | 0.05751284 | 3.184524 | 0.06657759 | 3.184524 | 0.1106823 | 3.184524
0.0582065 | 3.21401 |  | 0.0582065 | 3.21401 | 0.0684486 | 3.21401 | 0.1090503 | 3.21401
0.05898765 | 3.243497 |  | 0.05898765 | 3.243497 | 0.06723323 | 3.243497 | 0.1061952 | 3.243497
0.05866423 | 3.272983 |  | 0.05866423 | 3.272983 | 0.06790474 | 3.272983 | 0.1083984 | 3.272983
0.05822292 | 3.302469 |  | 0.05822292 | 3.302469 | 0.0677951 | 3.302469 | 0.107213 | 3.302469
0.05709809 | 3.331956 |  | 0.05709809 | 3.331956 | 0.06720016 | 3.331956 | 0.1052258 | 3.331956
0.05738343 | 3.361442 |  | 0.05738343 | 3.361442 | 0.06826614 | 3.361442 | 0.1084639 | 3.361442
0.05662606 | 3.390928 |  | 0.05662606 | 3.390928 | 0.06722926 | 3.390928 | 0.1061512 | 3.390928
0.05756802 | 3.420415 |  | 0.05756802 | 3.420415 | 0.06763124 | 3.420415 | 0.1045214 | 3.420415
0.05732117 | 3.449901 |  | 0.05732117 | 3.449901 | 0.06772142 | 3.449901 | 0.1075815 | 3.449901
0.05817621 | 3.479387 |  | 0.05817621 | 3.479387 | 0.06628649 | 3.479387 | 0.105138 | 3.479387
0.05810744 | 3.508874 |  | 0.05810744 | 3.508874 | 0.06618802 | 3.508874 | 0.1031231 | 3.508874
0.05782015 | 3.53836 |  | 0.05782015 | 3.53836 | 0.0679103 | 3.53836 | 0.1054011 | 3.53836
0.05670088 | 3.567846 |  | 0.05670088 | 3.567846 | 0.06730859 | 3.567846 | 0.1047533 | 3.567846
0.05704488 | 3.597333 |  | 0.05704488 | 3.597333 | 0.06752777 | 3.597333 | 0.102474 | 3.597333
0.05624852 | 3.626819 |  | 0.05624852 | 3.626819 | 0.06682991 | 3.626819 | 0.1049977 | 3.626819
0.05623065 | 3.656305 |  | 0.05623065 | 3.656305 | 0.0660208 | 3.656305 | 0.1015959 | 3.656305
0.0559288 | 3.685792 |  | 0.0559288 | 3.685792 | 0.06840527 | 3.685792 | 0.1020368 | 3.685792
0.05759836 | 3.715278 |  | 0.05759836 | 3.715278 | 0.06740562 | 3.715278 | 0.1028366 | 3.715278
0.05700838 | 3.744764 |  | 0.05700838 | 3.744764 | 0.06778312 | 3.744764 | 0.1016208 | 3.744764
0.05601487 | 3.774251 |  | 0.05601487 | 3.774251 | 0.06816119 | 3.774251 | 0.101809 | 3.774251
0.05684692 | 3.803737 |  | 0.05684692 | 3.803737 | 0.06600929 | 3.803737 | 0.1023446 | 3.803737
0.0558435 | 3.833224 |  | 0.0558435 | 3.833224 | 0.06597715 | 3.833224 | 0.10012 | 3.833224
0.05545 | 3.86271 |  | 0.05545 | 3.86271 | 0.06775749 | 3.86271 | 0.09954086 | 3.86271
0.05535892 | 3.892196 |  | 0.05535892 | 3.892196 | 0.06817009 | 3.892196 | 0.09909342 | 3.892196
0.05547491 | 3.921683 |  | 0.05547491 | 3.921683 | 0.06641325 | 3.921683 | 0.1002378 | 3.921683
0.05644988 | 3.951169 |  | 0.05644988 | 3.951169 | 0.06725054 | 3.951169 | 0.09944471 | 3.951169
0.05567327 | 3.980655 |  | 0.05567327 | 3.980655 | 0.06627711 | 3.980655 | 0.09937222 | 3.980655
0.05599308 | 4.010142 |  | 0.05599308 | 4.010142 | 0.06711351 | 4.010142 | 0.1000714 | 4.010142
0.05534425 | 4.039628 |  | 0.05534425 | 4.039628 | 0.06674958 | 4.039628 | 0.09792322 | 4.039628
0.05560736 | 4.069114 |  | 0.05560736 | 4.069114 | 0.06730611 | 4.069114 | 0.09737103 | 4.069114
0.05579505 | 4.098601 |  | 0.05579505 | 4.098601 | 0.06780862 | 4.098601 | 0.09850437 | 4.098601
0.05511656 | 4.128087 |  | 0.05511656 | 4.128087 | 0.06790612 | 4.128087 | 0.09617289 | 4.128087
0.05650517 | 4.157573 |  | 0.05650517 | 4.157573 | 0.06779077 | 4.157573 | 0.09600779 | 4.157573
0.05536578 | 4.18706 |  | 0.05536578 | 4.18706 | 0.06794562 | 4.18706 | 0.09606448 | 4.18706
0.05473477 | 4.216546 |  | 0.05473477 | 4.216546 | 0.06547353 | 4.216546 | 0.09645522 | 4.216546
0.0562362 | 4.246032 |  | 0.0562362 | 4.246032 | 0.06691561 | 4.246032 | 0.09693936 | 4.246032
0.05549537 | 4.275519 |  | 0.05549537 | 4.275519 | 0.06587694 | 4.275519 | 0.09680639 | 4.275519
0.05452861 | 4.305005 |  | 0.05452861 | 4.305005 | 0.0668257 | 4.305005 | 0.09501593 | 4.305005
0.05596278 | 4.334491 |  | 0.05596278 | 4.334491 | 0.06662962 | 4.334491 | 0.09572096 | 4.334491
0.05423804 | 4.363978 |  | 0.05423804 | 4.363978 | 0.06728965 | 4.363978 | 0.09635774 | 4.363978
0.0540449 | 4.393464 |  | 0.0540449 | 4.393464 | 0.06578359 | 4.393464 | 0.0952464 | 4.393464
0.0549117 | 4.42295 |  | 0.0549117 | 4.42295 | 0.06660388 | 4.42295 | 0.09487083 | 4.42295
0.05515365 | 4.452437 |  | 0.05515365 | 4.452437 | 0.067131 | 4.452437 | 0.09458391 | 4.452437
0.05440712 | 4.481923 |  | 0.05440712 | 4.481923 | 0.066009 | 4.481923 | 0.09265566 | 4.481923
0.05464334 | 4.511409 |  | 0.05464334 | 4.511409 | 0.06569511 | 4.511409 | 0.09279854 | 4.511409
0.05419118 | 4.540896 |  | 0.05419118 | 4.540896 | 0.0669108 | 4.540896 | 0.09241089 | 4.540896
0.05443795 | 4.570382 |  | 0.05443795 | 4.570382 | 0.06643991 | 4.570382 | 0.09075564 | 4.570382
0.0542578 | 4.599868 |  | 0.0542578 | 4.599868 | 0.06562533 | 4.599868 | 0.09151674 | 4.599868
0.05488964 | 4.629355 |  | 0.05488964 | 4.629355 | 0.06643401 | 4.629355 | 0.09175748 | 4.629355
0.05388089 | 4.658841 |  | 0.05388089 | 4.658841 | 0.06738764 | 4.658841 | 0.09066223 | 4.658841
0.05474665 | 4.688327 |  | 0.05474665 | 4.688327 | 0.06548104 | 4.688327 | 0.09221763 | 4.688327
0.0551995 | 4.717814 |  | 0.0551995 | 4.717814 | 0.06555516 | 4.717814 | 0.08984568 | 4.717814
0.05589663 | 4.7473 |  | 0.05589663 | 4.7473 | 0.06619912 | 4.7473 | 0.09062065 | 4.7473
0.05568732 | 4.776786 |  | 0.05568732 | 4.776786 | 0.06486306 | 4.776786 | 0.09105033 | 4.776786
0.0544149 | 4.806273 |  | 0.0544149 | 4.806273 | 0.06489344 | 4.806273 | 0.09041273 | 4.806273
0.05537279 | 4.835759 |  | 0.05537279 | 4.835759 | 0.06484871 | 4.835759 | 0.0897167 | 4.835759
0.05476318 | 4.865245 |  | 0.05476318 | 4.865245 | 0.06529285 | 4.865245 | 0.09096525 | 4.865245
0.054371 | 4.894732 |  | 0.054371 | 4.894732 | 0.06482067 | 4.894732 | 0.09113339 | 4.894732
0.05563798 | 4.924218 |  | 0.05563798 | 4.924218 | 0.06459888 | 4.924218 | 0.09063741 | 4.924218
0.05552812 | 4.953704 |  | 0.05552812 | 4.953704 | 0.06449088 | 4.953704 | 0.08994186 | 4.953704
0.05430784 | 4.983191 |  | 0.05430784 | 4.983191 | 0.06399589 | 4.983191 | 0.08829163 | 4.983191
0.05545566 | 5.012677 |  | 0.05545566 | 5.012677 | 0.06469002 | 5.012677 | 0.08723924 | 5.012677
0.05552551 | 5.042163 |  | 0.05552551 | 5.042163 | 0.06510336 | 5.042163 | 0.08777742 | 5.042163
0.05529239 | 5.07165 |  | 0.05529239 | 5.07165 | 0.06422166 | 5.07165 | 0.08858399 | 5.07165
0.05574183 | 5.101136 |  | 0.05574183 | 5.101136 | 0.06273509 | 5.101136 | 0.08809887 | 5.101136
0.05553645 | 5.130622 |  | 0.05553645 | 5.130622 | 0.06311205 | 5.130622 | 0.08784297 | 5.130622
0.05562372 | 5.160109 |  | 0.05562372 | 5.160109 | 0.06410716 | 5.160109 | 0.08669776 | 5.160109
0.05522971 | 5.189595 |  | 0.05522971 | 5.189595 | 0.06305609 | 5.189595 | 0.08711374 | 5.189595
0.0539868 | 5.219081 |  | 0.0539868 | 5.219081 | 0.06362823 | 5.219081 | 0.08798494 | 5.219081
0.05406447 | 5.248568 |  | 0.05406447 | 5.248568 | 0.06377124 | 5.248568 | 0.08764176 | 5.248568
0.05495912 | 5.278054 |  | 0.05495912 | 5.278054 | 0.06186655 | 5.278054 | 0.08602526 | 5.278054
0.05472909 | 5.30754 |  | 0.05472909 | 5.30754 | 0.06134569 | 5.30754 | 0.08534107 | 5.30754
0.05398044 | 5.337027 |  | 0.05398044 | 5.337027 | 0.06311419 | 5.337027 | 0.08774648 | 5.337027
0.05491362 | 5.366513 |  | 0.05491362 | 5.366513 | 0.0620391 | 5.366513 | 0.08491355 | 5.366513
0.05412806 | 5.395999 |  | 0.05412806 | 5.395999 | 0.06152661 | 5.395999 | 0.08441093 | 5.395999
0.05466179 | 5.425486 |  | 0.05466179 | 5.425486 | 0.06172744 | 5.425486 | 0.08430129 | 5.425486
0.05402313 | 5.454972 |  | 0.05402313 | 5.454972 | 0.06063927 | 5.454972 | 0.08382248 | 5.454972
0.05449809 | 5.484458 |  | 0.05449809 | 5.484458 | 0.06028173 | 5.484458 | 0.08577964 | 5.484458
0.05473022 | 5.513945 |  | 0.05473022 | 5.513945 | 0.06014838 | 5.513945 | 0.08428689 | 5.513945
0.05427663 | 5.543431 |  | 0.05427663 | 5.543431 | 0.05975988 | 5.543431 | 0.08326361 | 5.543431
0.05475805 | 5.572917 |  | 0.05475805 | 5.572917 | 0.06001486 | 5.572917 | 0.08416856 | 5.572917
0.05442961 | 5.602404 |  | 0.05442961 | 5.602404 | 0.05893464 | 5.602404 | 0.08267041 | 5.602404
0.0549604 | 5.63189 |  | 0.0549604 | 5.63189 | 0.05856926 | 5.63189 | 0.08329332 | 5.63189
0.05444923 | 5.661376 |  | 0.05444923 | 5.661376 | 0.05918261 | 5.661376 | 0.08258772 | 5.661376
0.05363074 | 5.690863 |  | 0.05363074 | 5.690863 | 0.05936611 | 5.690863 | 0.08498325 | 5.690863
0.0534878 | 5.720349 |  | 0.0534878 | 5.720349 | 0.05765335 | 5.720349 | 0.08389275 | 5.720349
0.05422009 | 5.749835 |  | 0.05422009 | 5.749835 | 0.05705104 | 5.749835 | 0.08212511 | 5.749835
0.05548195 | 5.779322 |  | 0.05548195 | 5.779322 | 0.05748488 | 5.779322 | 0.08391158 | 5.779322
0.05374747 | 5.808808 |  | 0.05374747 | 5.808808 | 0.05820507 | 5.808808 | 0.08441242 | 5.808808
0.05462687 | 5.838294 |  | 0.05462687 | 5.838294 | 0.05770294 | 5.838294 | 0.08405361 | 5.838294
0.05516658 | 5.867781 |  | 0.05516658 | 5.867781 | 0.05660589 | 5.867781 | 0.08322467 | 5.867781