## 1
Общество с ограниченной ответственностью "Инженерная геология" (ООО "ИнжГео")
Юр. адрес: 117279, г. Москва, ул. Миклухо-Маклая, 36 а, этаж 5, пом. XXIII к. 76-84
Телефон/факс +7 (495) 132-30-00, Адрес электронной почты inbox@inj-geo.ru
Испытательная лаборатория ООО «ИнжГео»
Адрес места осуществления деятельности лаборатории: г. Москва, просп. Вернадского, д. 51, стр. 1
Телефон +7(910)4557682, E-mail: slg85@mail.ru
Протокол испытаний № 13-63/30 от 28-11-2022
Наименование и адрес заказчика: ООО Регионстрой
Наименование объекта: Переход трубопровода через р. Енисей
Наименование используемого метода/методики: ГОСТ 12248.3-2020
Условия проведения испытания: температура окружающей среды (18 - 25)0С, влажность воздуха (40 - 75)%
Дата получение объекта подлежащего испытаниям: 01-11-2022
Дата испытания: 25.10.2022-19.11.2030
Испытание грунтов методом одноплоскостного среза
[6 empty] | Лабораторный номер: |  | 1065 |  |  |  | We, д.е. = | 0.332730511
[6 empty] | Номер скважины: |  | BH-102 |  |  |  | ρ, г/см3 = | 1.9
[6 empty] | Глубина отбора, м: |  | 0.7 |  |  |  | ρs, г/см3 = | 2.72
[6 empty] | Наименование грунта: |  | Суглинок, после оттаивания текучий, легкий пылеватый |  |  |  | e, д.е. = | 1.1
[6 empty] | Схема проведения опыта: |  | КД |  |  |  | IL, д.е. = | 1.031
Результаты испытаний
[7 empty] | Нормальное напряжение σ, МПа | Касательное напряжение t, МПа | tg ϕ | Угол внутреннего трения ϕ, град. | Удельное сцепление C, МПа
[7 empty] | 0.1 | 0.06317094
[7 empty] | 0.15 | 0.1047564
[7 empty] | 0.2 | 0.1163419
Эффективные значения угла внутреннего трения и удельного сцепления ϕ', С'
[7 empty] | ϕ', град. = | 28
[7 empty] | С', МПа = | 0.015
[7 empty] | Начальник исп. лаборатории: |  |  |  |  | Семиколенова Л.Г.
Лист 1 , всего листов 1
Частичное воспроизведение протокола испытаний без письменного разрешения ООО «ИнжГео» ЗАПРЕЩАЕТСЯ
второй график |  | первый график
dev | eps | sigma | dev1 | eps1 | dev2 | eps2 | dev3 | eps3
0 | 0 |  | 0 | 0 | 0 | 0 | 0 | 0
0.002596698 | 0.02948633 |  | 0.002596698 | 0.02948633 | 0.004224077 | 0.02948633 | 0.004787033 | 0.02948633
0.005128288 | 0.05897267 |  | 0.005128288 | 0.05897267 | 0.008339 | 0.05897267 | 0.009423448 | 0.05897267
0.007386 | 0.088459 |  | 0.007386 | 0.088459 | 0.0124761 | 0.088459 | 0.01359322 | 0.088459
0.009920536 | 0.1179453 |  | 0.009920536 | 0.1179453 | 0.01605808 | 0.1179453 | 0.01785906 | 0.1179453
0.0118768 | 0.1474317 |  | 0.0118768 | 0.1474317 | 0.02016602 | 0.1474317 | 0.02217972 | 0.1474317
0.01389034 | 0.176918 |  | 0.01389034 | 0.176918 | 0.02365162 | 0.176918 | 0.02600133 | 0.176918
0.01617944 | 0.2064043 |  | 0.01617944 | 0.2064043 | 0.0265173 | 0.2064043 | 0.02970494 | 0.2064043
0.01783223 | 0.2358907 |  | 0.01783223 | 0.2358907 | 0.0296967 | 0.2358907 | 0.03234123 | 0.2358907
0.01901775 | 0.265377 |  | 0.01901775 | 0.265377 | 0.03217862 | 0.265377 | 0.0358265 | 0.265377
0.02058743 | 0.2948633 |  | 0.02058743 | 0.2948633 | 0.03483055 | 0.2948633 | 0.03854657 | 0.2948633
0.02177122 | 0.3243497 |  | 0.02177122 | 0.3243497 | 0.03701739 | 0.3243497 | 0.04007244 | 0.3243497
0.02353572 | 0.353836 |  | 0.02353572 | 0.353836 | 0.03888909 | 0.353836 | 0.04319713 | 0.353836
0.02459971 | 0.3833224 |  | 0.02459971 | 0.3833224 | 0.04162379 | 0.3833224 | 0.04622795 | 0.3833224
0.02629589 | 0.4128087 |  | 0.02629589 | 0.4128087 | 0.04269864 | 0.4128087 | 0.04887323 | 0.4128087
0.02692226 | 0.442295 |  | 0.02692226 | 0.442295 | 0.0447006 | 0.442295 | 0.05016741 | 0.442295
0.02844068 | 0.4717814 |  | 0.02844068 | 0.4717814 | 0.0478674 | 0.4717814 | 0.05300746 | 0.4717814
0.0298639 | 0.5012677 |  | 0.0298639 | 0.5012677 | 0.05004367 | 0.5012677 | 0.05437093 | 0.5012677
0.03103823 | 0.530754 |  | 0.03103823 | 0.530754 | 0.05165345 | 0.530754 | 0.05681486 | 0.530754
0.0318834 | 0.5602404 |  | 0.0318834 | 0.5602404 | 0.05381301 | 0.5602404 | 0.06043193 | 0.5602404
0.03393673 | 0.5897267 |  | 0.03393673 | 0.5897267 | 0.05640883 | 0.5897267 | 0.0610541 | 0.5897267
0.03440231 | 0.619213 |  | 0.03440231 | 0.619213 | 0.05746094 | 0.619213 | 0.0631554 | 0.619213
0.03678238 | 0.6486994 |  | 0.03678238 | 0.6486994 | 0.06207588 | 0.6486994 | 0.06770809 | 0.6486994
0.03770739 | 0.6781857 |  | 0.03770739 | 0.6781857 | 0.06463699 | 0.6781857 | 0.06940304 | 0.6781857
0.03824174 | 0.707672 |  | 0.03824174 | 0.707672 | 0.06742113 | 0.707672 | 0.07132777 | 0.707672
0.04073876 | 0.7371584 |  | 0.04073876 | 0.7371584 | 0.069564 | 0.7371584 | 0.07368153 | 0.7371584
0.04172691 | 0.7666447 |  | 0.04172691 | 0.7666447 | 0.07305097 | 0.7666447 | 0.0771705 | 0.7666447
0.04224726 | 0.796131 |  | 0.04224726 | 0.796131 | 0.07520652 | 0.796131 | 0.0784075 | 0.796131
0.04409015 | 0.8256174 |  | 0.04409015 | 0.8256174 | 0.07652583 | 0.8256174 | 0.08243325 | 0.8256174
0.04549532 | 0.8551037 |  | 0.04549532 | 0.8551037 | 0.08015083 | 0.8551037 | 0.08590939 | 0.8551037
0.04583775 | 0.88459 |  | 0.04583775 | 0.88459 | 0.08217044 | 0.88459 | 0.08669428 | 0.88459
0.04673469 | 0.9140764 |  | 0.04673469 | 0.9140764 | 0.08586694 | 0.9140764 | 0.0907328 | 0.9140764
0.04873182 | 0.9435627 |  | 0.04873182 | 0.9435627 | 0.08796366 | 0.9435627 | 0.09213293 | 0.9435627
0.05021878 | 0.973049 |  | 0.05021878 | 0.973049 | 0.08884905 | 0.973049 | 0.09405307 | 0.973049
0.05150707 | 1.002535 |  | 0.05150707 | 1.002535 | 0.09046742 | 1.002535 | 0.09533423 | 1.002535
0.05136628 | 1.032022 |  | 0.05136628 | 1.032022 | 0.09195697 | 1.032022 | 0.09531937 | 1.032022
0.05191411 | 1.061508 |  | 0.05191411 | 1.061508 | 0.0946786 | 1.061508 | 0.09696905 | 1.061508
0.05322102 | 1.090994 |  | 0.05322102 | 1.090994 | 0.0940663 | 1.090994 | 0.1009443 | 1.090994
0.05430788 | 1.120481 |  | 0.05430788 | 1.120481 | 0.09770281 | 1.120481 | 0.09981974 | 1.120481
0.05384661 | 1.149967 |  | 0.05384661 | 1.149967 | 0.09745805 | 1.149967 | 0.1005161 | 1.149967
0.05526099 | 1.179453 |  | 0.05526099 | 1.179453 | 0.09735578 | 1.179453 | 0.1018575 | 1.179453
0.05508405 | 1.20894 |  | 0.05508405 | 1.20894 | 0.1004742 | 1.20894 | 0.1039969 | 1.20894
0.05680542 | 1.238426 |  | 0.05680542 | 1.238426 | 0.09732933 | 1.238426 | 0.1049901 | 1.238426
0.05718891 | 1.267912 |  | 0.05718891 | 1.267912 | 0.09801164 | 1.267912 | 0.1049015 | 1.267912
0.05650144 | 1.297399 |  | 0.05650144 | 1.297399 | 0.1000192 | 1.297399 | 0.1077477 | 1.297399
0.05800322 | 1.326885 |  | 0.05800322 | 1.326885 | 0.1000035 | 1.326885 | 0.1084471 | 1.326885
0.05757262 | 1.356371 |  | 0.05757262 | 1.356371 | 0.1023082 | 1.356371 | 0.1085461 | 1.356371
0.05838832 | 1.385858 |  | 0.05838832 | 1.385858 | 0.1029848 | 1.385858 | 0.1079661 | 1.385858
0.05836938 | 1.415344 |  | 0.05836938 | 1.415344 | 0.1024865 | 1.415344 | 0.1097346 | 1.415344
0.05823579 | 1.44483 |  | 0.05823579 | 1.44483 | 0.1021056 | 1.44483 | 0.1114269 | 1.44483
0.06086033 | 1.474317 |  | 0.06086033 | 1.474317 | 0.1034283 | 1.474317 | 0.1123682 | 1.474317
0.05967513 | 1.503803 |  | 0.05967513 | 1.503803 | 0.1019669 | 1.503803 | 0.1100635 | 1.503803
0.06097648 | 1.533289 |  | 0.06097648 | 1.533289 | 0.1019887 | 1.533289 | 0.1121486 | 1.533289
0.06205428 | 1.562776 |  | 0.06205428 | 1.562776 | 0.104216 | 1.562776 | 0.1137047 | 1.562776
0.06174919 | 1.592262 |  | 0.06174919 | 1.592262 | 0.1028555 | 1.592262 | 0.1131912 | 1.592262
0.06258223 | 1.621748 |  | 0.06258223 | 1.621748 | 0.1034675 | 1.621748 | 0.1141597 | 1.621748
0.06223921 | 1.651235 |  | 0.06223921 | 1.651235 | 0.1060983 | 1.651235 | 0.114609 | 1.651235
0.06118269 | 1.680721 |  | 0.06118269 | 1.680721 | 0.1040255 | 1.680721 | 0.1143603 | 1.680721
0.06332381 | 1.710207 |  | 0.06332381 | 1.710207 | 0.1032929 | 1.710207 | 0.1138625 | 1.710207
0.06342869 | 1.739694 |  | 0.06342869 | 1.739694 | 0.1038883 | 1.739694 | 0.1161092 | 1.739694
0.06298239 | 1.76918 |  | 0.06298239 | 1.76918 | 0.1042243 | 1.76918 | 0.1173481 | 1.76918
0.06301829 | 1.798666 |  | 0.06301829 | 1.798666 | 0.1057706 | 1.798666 | 0.1173254 | 1.798666
0.06372237 | 1.828153 |  | 0.06372237 | 1.828153 | 0.1070998 | 1.828153 | 0.1181134 | 1.828153
0.06370172 | 1.857639 |  | 0.06370172 | 1.857639 | 0.1051671 | 1.857639 | 0.1171185 | 1.857639
0.06365038 | 1.887125 |  | 0.06365038 | 1.887125 | 0.1062848 | 1.887125 | 0.1150974 | 1.887125
0.06474757 | 1.916612 |  | 0.06474757 | 1.916612 | 0.1066685 | 1.916612 | 0.1178938 | 1.916612
0.06317094 | 1.946098 |  | 0.06317094 | 1.946098 | 0.1047564 | 1.946098 | 0.1163419 | 1.946098
0.06269715 | 1.975584 |  | 0.06269715 | 1.975584 | 0.1061392 | 1.975584 | 0.1192272 | 1.975584
0.06486807 | 2.005071 |  | 0.06486807 | 2.005071 | 0.1053815 | 2.005071 | 0.1165525 | 2.005071
0.0637456 | 2.034557 |  | 0.0637456 | 2.034557 | 0.1077703 | 2.034557 | 0.1157905 | 2.034557
0.06325329 | 2.064043 |  | 0.06325329 | 2.064043 | 0.1037113 | 2.064043 | 0.1188354 | 2.064043
0.06419794 | 2.09353 |  | 0.06419794 | 2.09353 | 0.1062338 | 2.09353 | 0.1179552 | 2.09353
0.06325663 | 2.123016 |  | 0.06325663 | 2.123016 | 0.1064774 | 2.123016 | 0.1189163 | 2.123016
0.06420444 | 2.152502 |  | 0.06420444 | 2.152502 | 0.1065161 | 2.152502 | 0.1193367 | 2.152502
0.06330291 | 2.181989 |  | 0.06330291 | 2.181989 | 0.1073753 | 2.181989 | 0.1157644 | 2.181989
0.06248637 | 2.211475 |  | 0.06248637 | 2.211475 | 0.1061263 | 2.211475 | 0.1186899 | 2.211475
0.06371491 | 2.240961 |  | 0.06371491 | 2.240961 | 0.1066076 | 2.240961 | 0.1166443 | 2.240961
0.06434687 | 2.270448 |  | 0.06434687 | 2.270448 | 0.1067486 | 2.270448 | 0.1152128 | 2.270448
0.06419259 | 2.299934 |  | 0.06419259 | 2.299934 | 0.1047231 | 2.299934 | 0.1180943 | 2.299934
0.06182046 | 2.32942 |  | 0.06182046 | 2.32942 | 0.107358 | 2.32942 | 0.1147376 | 2.32942
0.06280785 | 2.358907 |  | 0.06280785 | 2.358907 | 0.1032391 | 2.358907 | 0.1163539 | 2.358907
0.06129915 | 2.388393 |  | 0.06129915 | 2.388393 | 0.1043922 | 2.388393 | 0.1169652 | 2.388393
0.06303778 | 2.417879 |  | 0.06303778 | 2.417879 | 0.1032695 | 2.417879 | 0.1133152 | 2.417879
0.06224092 | 2.447366 |  | 0.06224092 | 2.447366 | 0.1036518 | 2.447366 | 0.1157335 | 2.447366
0.0618588 | 2.476852 |  | 0.0618588 | 2.476852 | 0.1057121 | 2.476852 | 0.1146195 | 2.476852
0.06231689 | 2.506338 |  | 0.06231689 | 2.506338 | 0.1062482 | 2.506338 | 0.1141023 | 2.506338
0.06243037 | 2.535825 |  | 0.06243037 | 2.535825 | 0.1028478 | 2.535825 | 0.1146777 | 2.535825
0.06175271 | 2.565311 |  | 0.06175271 | 2.565311 | 0.1038532 | 2.565311 | 0.116112 | 2.565311
0.06118942 | 2.594797 |  | 0.06118942 | 2.594797 | 0.1049453 | 2.594797 | 0.1128664 | 2.594797
0.0610301 | 2.624284 |  | 0.0610301 | 2.624284 | 0.1062996 | 2.624284 | 0.1121172 | 2.624284
0.0610003 | 2.65377 |  | 0.0610003 | 2.65377 | 0.103247 | 2.65377 | 0.1154636 | 2.65377
0.06053502 | 2.683256 |  | 0.06053502 | 2.683256 | 0.1035396 | 2.683256 | 0.1116816 | 2.683256
0.0614817 | 2.712743 |  | 0.0614817 | 2.712743 | 0.1058779 | 2.712743 | 0.1108733 | 2.712743
0.05909312 | 2.742229 |  | 0.05909312 | 2.742229 | 0.1027216 | 2.742229 | 0.1136277 | 2.742229
0.05964797 | 2.771715 |  | 0.05964797 | 2.771715 | 0.1021697 | 2.771715 | 0.1131274 | 2.771715
0.05960579 | 2.801202 |  | 0.05960579 | 2.801202 | 0.103268 | 2.801202 | 0.1102423 | 2.801202
0.05929192 | 2.830688 |  | 0.05929192 | 2.830688 | 0.1020433 | 2.830688 | 0.1129906 | 2.830688
0.06031467 | 2.860174 |  | 0.06031467 | 2.860174 | 0.1049437 | 2.860174 | 0.1096941 | 2.860174
0.0588353 | 2.889661 |  | 0.0588353 | 2.889661 | 0.1052259 | 2.889661 | 0.1098276 | 2.889661
0.06001203 | 2.919147 |  | 0.06001203 | 2.919147 | 0.102156 | 2.919147 | 0.1096062 | 2.919147
0.05773221 | 2.948633 |  | 0.05773221 | 2.948633 | 0.1017621 | 2.948633 | 0.1089792 | 2.948633
0.05813773 | 2.97812 |  | 0.05813773 | 2.97812 | 0.1029438 | 2.97812 | 0.111922 | 2.97812
0.05883268 | 3.007606 |  | 0.05883268 | 3.007606 | 0.104373 | 3.007606 | 0.1104302 | 3.007606
0.05876059 | 3.037092 |  | 0.05876059 | 3.037092 | 0.1015335 | 3.037092 | 0.1084918 | 3.037092
0.05688401 | 3.066579 |  | 0.05688401 | 3.066579 | 0.1041095 | 3.066579 | 0.1097662 | 3.066579
0.05884938 | 3.096065 |  | 0.05884938 | 3.096065 | 0.1012231 | 3.096065 | 0.109474 | 3.096065
0.0580966 | 3.125551 |  | 0.0580966 | 3.125551 | 0.1011001 | 3.125551 | 0.1090982 | 3.125551
0.05705273 | 3.155038 |  | 0.05705273 | 3.155038 | 0.1000374 | 3.155038 | 0.1069843 | 3.155038
0.05785028 | 3.184524 |  | 0.05785028 | 3.184524 | 0.1004956 | 3.184524 | 0.1079731 | 3.184524
0.0574037 | 3.21401 |  | 0.0574037 | 3.21401 | 0.1024775 | 3.21401 | 0.1067431 | 3.21401
0.05766584 | 3.243497 |  | 0.05766584 | 3.243497 | 0.09954672 | 3.243497 | 0.1058285 | 3.243497
0.05661278 | 3.272983 |  | 0.05661278 | 3.272983 | 0.1020038 | 3.272983 | 0.1077132 | 3.272983
0.05721179 | 3.302469 |  | 0.05721179 | 3.302469 | 0.09947053 | 3.302469 | 0.1049719 | 3.302469
0.05577714 | 3.331956 |  | 0.05577714 | 3.331956 | 0.1004472 | 3.331956 | 0.1047012 | 3.331956
0.05538968 | 3.361442 |  | 0.05538968 | 3.361442 | 0.09976534 | 3.361442 | 0.1066319 | 3.361442
0.05570114 | 3.390928 |  | 0.05570114 | 3.390928 | 0.09783228 | 3.390928 | 0.1066714 | 3.390928
0.05521471 | 3.420415 |  | 0.05521471 | 3.420415 | 0.09783924 | 3.420415 | 0.1056 | 3.420415
0.05602931 | 3.449901 |  | 0.05602931 | 3.449901 | 0.0992611 | 3.449901 | 0.1049133 | 3.449901
0.05504531 | 3.479387 |  | 0.05504531 | 3.479387 | 0.09587627 | 3.479387 | 0.1034025 | 3.479387
0.05534174 | 3.508874 |  | 0.05534174 | 3.508874 | 0.09574958 | 3.508874 | 0.1034475 | 3.508874
0.05488706 | 3.53836 |  | 0.05488706 | 3.53836 | 0.09657794 | 3.53836 | 0.1018047 | 3.53836
0.05481899 | 3.567846 |  | 0.05481899 | 3.567846 | 0.09492268 | 3.567846 | 0.1016648 | 3.567846
0.05435631 | 3.597333 |  | 0.05435631 | 3.597333 | 0.09368834 | 3.597333 | 0.1025936 | 3.597333
0.05532808 | 3.626819 |  | 0.05532808 | 3.626819 | 0.09557352 | 3.626819 | 0.09887522 | 3.626819
0.055493 | 3.656305 |  | 0.055493 | 3.656305 | 0.09226963 | 3.656305 | 0.09831756 | 3.656305
0.05457437 | 3.685792 |  | 0.05457437 | 3.685792 | 0.09355955 | 3.685792 | 0.09908208 | 3.685792
0.05562969 | 3.715278 |  | 0.05562969 | 3.715278 | 0.09249704 | 3.715278 | 0.09764581 | 3.715278
0.05512623 | 3.744764 |  | 0.05512623 | 3.744764 | 0.0893246 | 3.744764 | 0.09609046 | 3.744764
0.05434982 | 3.774251 |  | 0.05434982 | 3.774251 | 0.09010791 | 3.774251 | 0.0970284 | 3.774251
0.05335102 | 3.803737 |  | 0.05335102 | 3.803737 | 0.08872904 | 3.803737 | 0.09769667 | 3.803737
0.05324335 | 3.833224 |  | 0.05324335 | 3.833224 | 0.08917169 | 3.833224 | 0.093921 | 3.833224
0.05395048 | 3.86271 |  | 0.05395048 | 3.86271 | 0.08919686 | 3.86271 | 0.09455902 | 3.86271
0.05385236 | 3.892196 |  | 0.05385236 | 3.892196 | 0.08711329 | 3.892196 | 0.09375626 | 3.892196
0.05454895 | 3.921683 |  | 0.05454895 | 3.921683 | 0.08558465 | 3.921683 | 0.09463905 | 3.921683
0.0544338 | 3.951169 |  | 0.0544338 | 3.951169 | 0.08368591 | 3.951169 | 0.09238849 | 3.951169
0.05325841 | 3.980655 |  | 0.05325841 | 3.980655 | 0.08537118 | 3.980655 | 0.09340563 | 3.980655
0.05288782 | 4.010142 |  | 0.05288782 | 4.010142 | 0.08289237 | 4.010142 | 0.0915147 | 4.010142
0.05297302 | 4.039628 |  | 0.05297302 | 4.039628 | 0.08174677 | 4.039628 | 0.09084428 | 4.039628
0.05371071 | 4.069114 |  | 0.05371071 | 4.069114 | 0.08239585 | 4.069114 | 0.09043116 | 4.069114
0.05201331 | 4.098601 |  | 0.05201331 | 4.098601 | 0.07982208 | 4.098601 | 0.09134146 | 4.098601
0.05265569 | 4.128087 |  | 0.05265569 | 4.128087 | 0.08217162 | 4.128087 | 0.08863882 | 4.128087
0.05367136 | 4.157573 |  | 0.05367136 | 4.157573 | 0.0787845 | 4.157573 | 0.08888582 | 4.157573
0.05273772 | 4.18706 |  | 0.05273772 | 4.18706 | 0.07888956 | 4.18706 | 0.08781464 | 4.18706
0.05173084 | 4.216546 |  | 0.05173084 | 4.216546 | 0.07865942 | 4.216546 | 0.08620671 | 4.216546
0.05295476 | 4.246032 |  | 0.05295476 | 4.246032 | 0.07658582 | 4.246032 | 0.08890252 | 4.246032
0.0522374 | 4.275519 |  | 0.0522374 | 4.275519 | 0.07687272 | 4.275519 | 0.08615741 | 4.275519
0.05125014 | 4.305005 |  | 0.05125014 | 4.305005 | 0.07696198 | 4.305005 | 0.08782561 | 4.305005
0.05250343 | 4.334491 |  | 0.05250343 | 4.334491 | 0.07691478 | 4.334491 | 0.08625291 | 4.334491
0.05203482 | 4.363978 |  | 0.05203482 | 4.363978 | 0.07724056 | 4.363978 | 0.08600488 | 4.363978
0.05109717 | 4.393464 |  | 0.05109717 | 4.393464 | 0.07396096 | 4.393464 | 0.08655952 | 4.393464
0.05134582 | 4.42295 |  | 0.05134582 | 4.42295 | 0.07382286 | 4.42295 | 0.08383408 | 4.42295
0.05137947 | 4.452437 |  | 0.05137947 | 4.452437 | 0.07344252 | 4.452437 | 0.08409658 | 4.452437
0.05194799 | 4.481923 |  | 0.05194799 | 4.481923 | 0.073209 | 4.481923 | 0.08599731 | 4.481923
0.05040146 | 4.511409 |  | 0.05040146 | 4.511409 | 0.07497959 | 4.511409 | 0.08568308 | 4.511409
0.05218188 | 4.540896 |  | 0.05218188 | 4.540896 | 0.07289624 | 4.540896 | 0.08458269 | 4.540896
0.05096153 | 4.570382 |  | 0.05096153 | 4.570382 | 0.07432732 | 4.570382 | 0.0850487 | 4.570382
0.05097824 | 4.599868 |  | 0.05097824 | 4.599868 | 0.07282408 | 4.599868 | 0.08489035 | 4.599868
0.05057763 | 4.629355 |  | 0.05057763 | 4.629355 | 0.07251982 | 4.629355 | 0.08374313 | 4.629355
0.05124367 | 4.658841 |  | 0.05124367 | 4.658841 | 0.07253457 | 4.658841 | 0.08546913 | 4.658841
0.05154604 | 4.688327 |  | 0.05154604 | 4.688327 | 0.07400962 | 4.688327 | 0.08407579 | 4.688327
0.05064211 | 4.717814 |  | 0.05064211 | 4.717814 | 0.07293047 | 4.717814 | 0.08586288 | 4.717814
0.05100953 | 4.7473 |  | 0.05100953 | 4.7473 | 0.07481588 | 4.7473 | 0.085241 | 4.7473
0.0497625 | 4.776786 |  | 0.0497625 | 4.776786 | 0.07500164 | 4.776786 | 0.08612165 | 4.776786
0.04970826 | 4.806273 |  | 0.04970826 | 4.806273 | 0.0724219 | 4.806273 | 0.08380593 | 4.806273
0.05036812 | 4.835759 |  | 0.05036812 | 4.835759 | 0.07372031 | 4.835759 | 0.08411442 | 4.835759
0.04939811 | 4.865245 |  | 0.04939811 | 4.865245 | 0.0727134 | 4.865245 | 0.08501661 | 4.865245
0.05068284 | 4.894732 |  | 0.05068284 | 4.894732 | 0.07470256 | 4.894732 | 0.08584381 | 4.894732
0.05017464 | 4.924218 |  | 0.05017464 | 4.924218 | 0.07521195 | 4.924218 | 0.0854057 | 4.924218
0.05007173 | 4.953704 |  | 0.05007173 | 4.953704 | 0.07431417 | 4.953704 | 0.08344785 | 4.953704
0.04913589 | 4.983191 |  | 0.04913589 | 4.983191 | 0.07249079 | 4.983191 | 0.08453606 | 4.983191
0.04902135 | 5.012677 |  | 0.04902135 | 5.012677 | 0.0744047 | 5.012677 | 0.0852066 | 5.012677
0.05028924 | 5.042163 |  | 0.05028924 | 5.042163 | 0.07486804 | 5.042163 | 0.08463356 | 5.042163
0.04988571 | 5.07165 |  | 0.04988571 | 5.07165 | 0.07327986 | 5.07165 | 0.08543453 | 5.07165
0.04842423 | 5.101136 |  | 0.04842423 | 5.101136 | 0.07250647 | 5.101136 | 0.08396831 | 5.101136
0.04928337 | 5.130622 |  | 0.04928337 | 5.130622 | 0.07462834 | 5.130622 | 0.08586479 | 5.130622
0.04914181 | 5.160109 |  | 0.04914181 | 5.160109 | 0.07513778 | 5.160109 | 0.08668554 | 5.160109
0.04872571 | 5.189595 |  | 0.04872571 | 5.189595 | 0.07445761 | 5.189595 | 0.08692637 | 5.189595
0.04941573 | 5.219081 |  | 0.04941573 | 5.219081 | 0.07455886 | 5.219081 | 0.08604891 | 5.219081
0.04818817 | 5.248568 |  | 0.04818817 | 5.248568 | 0.07408538 | 5.248568 | 0.0849751 | 5.248568
0.04863215 | 5.278054 |  | 0.04863215 | 5.278054 | 0.0754456 | 5.278054 | 0.085966 | 5.278054
0.04770891 | 5.30754 |  | 0.04770891 | 5.30754 | 0.07544605 | 5.30754 | 0.08628893 | 5.30754
0.04848264 | 5.337027 |  | 0.04848264 | 5.337027 | 0.07512108 | 5.337027 | 0.08746661 | 5.337027
0.04856632 | 5.366513 |  | 0.04856632 | 5.366513 | 0.07363736 | 5.366513 | 0.08843951 | 5.366513
0.04814512 | 5.395999 |  | 0.04814512 | 5.395999 | 0.07412579 | 5.395999 | 0.08721389 | 5.395999
0.04864339 | 5.425486 |  | 0.04864339 | 5.425486 | 0.07465121 | 5.425486 | 0.08689411 | 5.425486
0.04857549 | 5.454972 |  | 0.04857549 | 5.454972 | 0.07488873 | 5.454972 | 0.08625582 | 5.454972
0.04860766 | 5.484458 |  | 0.04860766 | 5.484458 | 0.07428956 | 5.484458 | 0.08927543 | 5.484458
0.04752959 | 5.513945 |  | 0.04752959 | 5.513945 | 0.07606113 | 5.513945 | 0.08955942 | 5.513945
0.04845113 | 5.543431 |  | 0.04845113 | 5.543431 | 0.07443631 | 5.543431 | 0.08765821 | 5.543431
0.04784436 | 5.572917 |  | 0.04784436 | 5.572917 | 0.07620603 | 5.572917 | 0.09045786 | 5.572917
0.0468316 | 5.602404 |  | 0.0468316 | 5.602404 | 0.0764915 | 5.602404 | 0.08907774 | 5.602404
0.04813961 | 5.63189 |  | 0.04813961 | 5.63189 | 0.07481454 | 5.63189 | 0.09125975 | 5.63189
0.04788923 | 5.661376 |  | 0.04788923 | 5.661376 | 0.07436599 | 5.661376 | 0.08990046 | 5.661376
0.04686943 | 5.690863 |  | 0.04686943 | 5.690863 | 0.07664538 | 5.690863 | 0.09082699 | 5.690863
0.04640413 | 5.720349 |  | 0.04640413 | 5.720349 | 0.07653082 | 5.720349 | 0.09041823 | 5.720349
0.04635988 | 5.749835 |  | 0.04635988 | 5.749835 | 0.07737335 | 5.749835 | 0.09010146 | 5.749835
0.04631164 | 5.779322 |  | 0.04631164 | 5.779322 | 0.07549523 | 5.779322 | 0.09214041 | 5.779322
0.04596727 | 5.808808 |  | 0.04596727 | 5.808808 | 0.07683379 | 5.808808 | 0.09263496 | 5.808808
0.04601347 | 5.838294 |  | 0.04601347 | 5.838294 | 0.07695865 | 5.838294 | 0.09382004 | 5.838294
0.04716425 | 5.867781 |  | 0.04716425 | 5.867781 | 0.07627874 | 5.867781 | 0.09287182 | 5.867781