## 1
Общество с ограниченной ответственностью "Инженерная геология" (ООО "ИнжГео")
Юр. адрес: 117279, г. Москва, ул. Миклухо-Маклая, 36 а, этаж 5, пом. XXIII к. 76-84
Телефон/факс +7 (495) 132-30-00, Адрес электронной почты inbox@inj-geo.ru
Испытательная лаборатория ООО «ИнжГео»
Адрес места осуществления деятельности лаборатории: г. Москва, просп. Вернадского, д. 51, стр. 1
Телефон +7(910)4557682, E-mail: slg85@mail.ru
Протокол испытаний № 13-63/31 от 29-11-2022
Наименование и адрес заказчика: ООО Регионстрой
Наименование объекта: Переход трубопровода через р. Енисей
Наименование используемого метода/методики: ГОСТ 12248.3-2020
Условия проведения испытания: температура окружающей среды (18 - 25)0С, влажность воздуха (40 - 75)%
Дата получение объекта подлежащего испытаниям: 02-11-2022
Дата испытания: 25.10.2022-19.11.2031
Испытание грунтов методом одноплоскостного среза
[6 empty] | Лабораторный номер: |  | 1066 |  |  |  | We, д.е. = | 0.386134585
[6 empty] | Номер скважины: |  | BH-102 |  |  |  | ρ, г/см3 = | 1.9
[6 empty] | Глубина отбора, м: |  | 1.4 |  |  |  | ρs, г/см3 = | 2.71
[6 empty] | Наименование грунта: |  | Суглинок, после оттаивания текучепластичный, легкий пылеватый |  |  |  | e, д.е. = | 1.1
[6 empty] | Схема проведения опыта: |  | КД |  |  |  | IL, д.е. = | 0.977
Результаты испытаний
[7 empty] | Нормальное напряжение σ, МПа | Касательное напряжение t, МПа | tg ϕ | Угол внутреннего трения ϕ, град. | Удельное сцепление C, МПа
[7 empty] | 0.1 | 0.08043091
[7 empty] | 0.15 | 0.07814636
[7 empty] | 0.2 | 0.1358618
Эффективные значения угла внутреннего трения и удельного сцепления ϕ', С'
[7 empty] | ϕ', град. = | 29
[7 empty] | С', МПа = | 0.015
[7 empty] | Начальник исп. лаборатории: |  |  |  |  | Семиколенова Л.Г.
Лист 1 , всего листов 1
Частичное воспроизведение протокола испытаний без письменного разрешения ООО «ИнжГео» ЗАПРЕЩАЕТСЯ
второй график |  | первый график
dev | eps | sigma | dev1 | eps1 | dev2 | eps2 | dev3 | eps3
0 | 0 |  | 0 | 0 | 0 | 0 | 0 | 0
0.002172934 | 0.03620606 |  | 0.002172934 | 0.03620606 | 0.002053902 | 0.03620606 | 0.003552741 | 0.03620606
0.004407915 | 0.07241211 |  | 0.004407915 | 0.07241211 | 0.004082333 | 0.07241211 | 0.007173385 | 0.07241211
0.006333975 | 0.1086182 |  | 0.006333975 | 0.1086182 | 0.006366758 | 0.1086182 | 0.01118521 | 0.1086182
0.008806217 | 0.1448242 |  | 0.008806217 | 0.1448242 | 0.008290328 | 0.1448242 | 0.01544651 | 0.1448242
0.01062872 | 0.1810303 |  | 0.01062872 | 0.1810303 | 0.01063143 | 0.1810303 | 0.01888005 | 0.1810303
0.01363666 | 0.2172363 |  | 0.01363666 | 0.2172363 | 0.01255903 | 0.2172363 | 0.02128988 | 0.2172363
0.01536959 | 0.2534424 |  | 0.01536959 | 0.2534424 | 0.01429411 | 0.2534424 | 0.02653023 | 0.2534424
0.01686089 | 0.2896485 |  | 0.01686089 | 0.2896485 | 0.01684896 | 0.2896485 | 0.02953495 | 0.2896485
0.01947383 | 0.3258545 |  | 0.01947383 | 0.3258545 | 0.01863795 | 0.3258545 | 0.03452547 | 0.3258545
0.02167909 | 0.3620606 |  | 0.02167909 | 0.3620606 | 0.02154517 | 0.3620606 | 0.03583371 | 0.3620606
0.02449106 | 0.3982666 |  | 0.02449106 | 0.3982666 | 0.02262328 | 0.3982666 | 0.04132502 | 0.3982666
0.02749947 | 0.4344727 |  | 0.02749947 | 0.4344727 | 0.02613649 | 0.4344727 | 0.04549299 | 0.4344727
0.02959086 | 0.4706787 |  | 0.02959086 | 0.4706787 | 0.02697517 | 0.4706787 | 0.04755953 | 0.4706787
0.03104979 | 0.5068848 |  | 0.03104979 | 0.5068848 | 0.03125732 | 0.5068848 | 0.05327521 | 0.5068848
0.03367236 | 0.5430909 |  | 0.03367236 | 0.5430909 | 0.03337434 | 0.5430909 | 0.05838403 | 0.5430909
0.03707457 | 0.5792969 |  | 0.03707457 | 0.5792969 | 0.03480133 | 0.5792969 | 0.06132601 | 0.5792969
0.03936643 | 0.615503 |  | 0.03936643 | 0.615503 | 0.03706633 | 0.615503 | 0.06299897 | 0.615503
0.03933981 | 0.651709 |  | 0.03933981 | 0.651709 | 0.03807712 | 0.651709 | 0.06905962 | 0.651709
0.04159027 | 0.6879151 |  | 0.04159027 | 0.6879151 | 0.04325156 | 0.6879151 | 0.07022444 | 0.6879151
0.04312282 | 0.7241211 |  | 0.04312282 | 0.7241211 | 0.04452499 | 0.7241211 | 0.07553255 | 0.7241211
0.04620435 | 0.7603272 |  | 0.04620435 | 0.7603272 | 0.04577247 | 0.7603272 | 0.07745844 | 0.7603272
0.04731448 | 0.7965333 |  | 0.04731448 | 0.7965333 | 0.04887879 | 0.7965333 | 0.07839418 | 0.7965333
0.04993667 | 0.8327393 |  | 0.04993667 | 0.8327393 | 0.05001775 | 0.8327393 | 0.08068026 | 0.8327393
0.0505515 | 0.8689454 |  | 0.0505515 | 0.8689454 | 0.05211898 | 0.8689454 | 0.08730627 | 0.8689454
0.0507281 | 0.9051514 |  | 0.0507281 | 0.9051514 | 0.05074691 | 0.9051514 | 0.08664691 | 0.9051514
0.05393335 | 0.9413575 |  | 0.05393335 | 0.9413575 | 0.05035778 | 0.9413575 | 0.09261512 | 0.9413575
0.0545282 | 0.9775635 |  | 0.0545282 | 0.9775635 | 0.05539194 | 0.9775635 | 0.09170594 | 0.9775635
0.05759889 | 1.01377 |  | 0.05759889 | 1.01377 | 0.05336557 | 1.01377 | 0.09807904 | 1.01377
0.05939315 | 1.049976 |  | 0.05939315 | 1.049976 | 0.05732902 | 1.049976 | 0.09915106 | 1.049976
0.06138887 | 1.086182 |  | 0.06138887 | 1.086182 | 0.05782208 | 1.086182 | 0.1043564 | 1.086182
0.05958613 | 1.122388 |  | 0.05958613 | 1.122388 | 0.05640273 | 1.122388 | 0.1012024 | 1.122388
0.06194619 | 1.158594 |  | 0.06194619 | 1.158594 | 0.05877432 | 1.158594 | 0.1088621 | 1.158594
0.06457382 | 1.1948 |  | 0.06457382 | 1.1948 | 0.05950913 | 1.1948 | 0.1053886 | 1.1948
0.06334291 | 1.231006 |  | 0.06334291 | 1.231006 | 0.06151272 | 1.231006 | 0.1088087 | 1.231006
0.06291769 | 1.267212 |  | 0.06291769 | 1.267212 | 0.06320484 | 1.267212 | 0.1138531 | 1.267212
0.06412301 | 1.303418 |  | 0.06412301 | 1.303418 | 0.0617318 | 1.303418 | 0.1118549 | 1.303418
0.07019951 | 1.339624 |  | 0.07019951 | 1.339624 | 0.06621099 | 1.339624 | 0.1119036 | 1.339624
0.06625158 | 1.37583 |  | 0.06625158 | 1.37583 | 0.06885519 | 1.37583 | 0.1198345 | 1.37583
0.06893901 | 1.412036 |  | 0.06893901 | 1.412036 | 0.06635377 | 1.412036 | 0.1167052 | 1.412036
0.06715526 | 1.448242 |  | 0.06715526 | 1.448242 | 0.07013598 | 1.448242 | 0.1195642 | 1.448242
0.07330223 | 1.484448 |  | 0.07330223 | 1.484448 | 0.06824355 | 1.484448 | 0.1178381 | 1.484448
0.06860055 | 1.520654 |  | 0.06860055 | 1.520654 | 0.06813503 | 1.520654 | 0.1186964 | 1.520654
0.07070765 | 1.55686 |  | 0.07070765 | 1.55686 | 0.06940953 | 1.55686 | 0.1235415 | 1.55686
0.07576056 | 1.593067 |  | 0.07576056 | 1.593067 | 0.06940145 | 1.593067 | 0.1266784 | 1.593067
0.07149674 | 1.629273 |  | 0.07149674 | 1.629273 | 0.07378307 | 1.629273 | 0.1189545 | 1.629273
0.0708961 | 1.665479 |  | 0.0708961 | 1.665479 | 0.07480068 | 1.665479 | 0.1209496 | 1.665479
0.07467536 | 1.701685 |  | 0.07467536 | 1.701685 | 0.07226867 | 1.701685 | 0.12254 | 1.701685
0.07347895 | 1.737891 |  | 0.07347895 | 1.737891 | 0.07448997 | 1.737891 | 0.1298237 | 1.737891
0.07761755 | 1.774097 |  | 0.07761755 | 1.774097 | 0.07455783 | 1.774097 | 0.1242333 | 1.774097
0.07692923 | 1.810303 |  | 0.07692923 | 1.810303 | 0.07501829 | 1.810303 | 0.1258145 | 1.810303
0.07619935 | 1.846509 |  | 0.07619935 | 1.846509 | 0.07667797 | 1.846509 | 0.1323628 | 1.846509
0.07543524 | 1.882715 |  | 0.07543524 | 1.882715 | 0.07725169 | 1.882715 | 0.1324599 | 1.882715
0.07875674 | 1.918921 |  | 0.07875674 | 1.918921 | 0.07486506 | 1.918921 | 0.1313089 | 1.918921
0.07677001 | 1.955127 |  | 0.07677001 | 1.955127 | 0.07359625 | 1.955127 | 0.1344895 | 1.955127
0.07618332 | 1.991333 |  | 0.07618332 | 1.991333 | 0.07853814 | 1.991333 | 0.1384036 | 1.991333
0.07791939 | 2.027539 |  | 0.07791939 | 2.027539 | 0.07767121 | 2.027539 | 0.1387824 | 2.027539
0.08054899 | 2.063745 |  | 0.08054899 | 2.063745 | 0.07816919 | 2.063745 | 0.1356601 | 2.063745
0.0782151 | 2.099951 |  | 0.0782151 | 2.099951 | 0.07837456 | 2.099951 | 0.1336481 | 2.099951
0.07625335 | 2.136157 |  | 0.07625335 | 2.136157 | 0.07775426 | 2.136157 | 0.1361215 | 2.136157
0.08346176 | 2.172363 |  | 0.08346176 | 2.172363 | 0.07969272 | 2.172363 | 0.1321327 | 2.172363
0.07846768 | 2.208569 |  | 0.07846768 | 2.208569 | 0.07782151 | 2.208569 | 0.1306555 | 2.208569
0.07690299 | 2.244776 |  | 0.07690299 | 2.244776 | 0.07780124 | 2.244776 | 0.1356807 | 2.244776
0.07935281 | 2.280982 |  | 0.07935281 | 2.280982 | 0.07814636 | 2.280982 | 0.140532 | 2.280982
0.08043091 | 2.317188 |  | 0.08043091 | 2.317188 | 0.07781033 | 2.317188 | 0.1358618 | 2.317188
0.08409089 | 2.353394 |  | 0.08409089 | 2.353394 | 0.07556634 | 2.353394 | 0.1319406 | 2.353394
0.07934025 | 2.3896 |  | 0.07934025 | 2.3896 | 0.07932855 | 2.3896 | 0.1392331 | 2.3896
0.07955109 | 2.425806 |  | 0.07955109 | 2.425806 | 0.07719224 | 2.425806 | 0.1367873 | 2.425806
0.07874626 | 2.462012 |  | 0.07874626 | 2.462012 | 0.07902209 | 2.462012 | 0.1368549 | 2.462012
0.08334108 | 2.498218 |  | 0.08334108 | 2.498218 | 0.0795332 | 2.498218 | 0.1375602 | 2.498218
0.08010115 | 2.534424 |  | 0.08010115 | 2.534424 | 0.08119804 | 2.534424 | 0.1342842 | 2.534424
0.08285711 | 2.57063 |  | 0.08285711 | 2.57063 | 0.0800945 | 2.57063 | 0.1361151 | 2.57063
0.08090251 | 2.606836 |  | 0.08090251 | 2.606836 | 0.07528721 | 2.606836 | 0.1402499 | 2.606836
0.08559646 | 2.643042 |  | 0.08559646 | 2.643042 | 0.07832338 | 2.643042 | 0.1420113 | 2.643042
0.08180606 | 2.679248 |  | 0.08180606 | 2.679248 | 0.07460768 | 2.679248 | 0.13595 | 2.679248
0.08530961 | 2.715454 |  | 0.08530961 | 2.715454 | 0.08028733 | 2.715454 | 0.1337732 | 2.715454
0.08361521 | 2.75166 |  | 0.08361521 | 2.75166 | 0.08032583 | 2.75166 | 0.1341602 | 2.75166
0.08409689 | 2.787866 |  | 0.08409689 | 2.787866 | 0.07804962 | 2.787866 | 0.1390539 | 2.787866
0.08109411 | 2.824072 |  | 0.08109411 | 2.824072 | 0.07724691 | 2.824072 | 0.1404901 | 2.824072
0.08294717 | 2.860279 |  | 0.08294717 | 2.860279 | 0.07633811 | 2.860279 | 0.1411177 | 2.860279
0.08452691 | 2.896485 |  | 0.08452691 | 2.896485 | 0.07922347 | 2.896485 | 0.1399927 | 2.896485
0.08058919 | 2.932691 |  | 0.08058919 | 2.932691 | 0.07634265 | 2.932691 | 0.1321619 | 2.932691
0.08234838 | 2.968897 |  | 0.08234838 | 2.968897 | 0.07588595 | 2.968897 | 0.1377192 | 2.968897
0.0821114 | 3.005103 |  | 0.0821114 | 3.005103 | 0.07888538 | 3.005103 | 0.1402658 | 3.005103
0.08391294 | 3.041309 |  | 0.08391294 | 3.041309 | 0.07759783 | 3.041309 | 0.1433856 | 3.041309
0.08071458 | 3.077515 |  | 0.08071458 | 3.077515 | 0.07682952 | 3.077515 | 0.1346625 | 3.077515
0.08466937 | 3.113721 |  | 0.08466937 | 3.113721 | 0.07912674 | 3.113721 | 0.1423502 | 3.113721
0.08619992 | 3.149927 |  | 0.08619992 | 3.149927 | 0.0789734 | 3.149927 | 0.1345092 | 3.149927
0.08525128 | 3.186133 |  | 0.08525128 | 3.186133 | 0.07442971 | 3.186133 | 0.1327579 | 3.186133
0.08282441 | 3.222339 |  | 0.08282441 | 3.222339 | 0.073345 | 3.222339 | 0.1394407 | 3.222339
0.08181747 | 3.258545 |  | 0.08181747 | 3.258545 | 0.07912804 | 3.258545 | 0.1333151 | 3.258545
0.08373655 | 3.294751 |  | 0.08373655 | 3.294751 | 0.0766127 | 3.294751 | 0.1332271 | 3.294751
0.082806 | 3.330957 |  | 0.082806 | 3.330957 | 0.07728224 | 3.330957 | 0.1389311 | 3.330957
0.08107768 | 3.367163 |  | 0.08107768 | 3.367163 | 0.07521779 | 3.367163 | 0.1358793 | 3.367163
0.08670345 | 3.403369 |  | 0.08670345 | 3.403369 | 0.07722585 | 3.403369 | 0.1413637 | 3.403369
0.08098573 | 3.439575 |  | 0.08098573 | 3.439575 | 0.07798728 | 3.439575 | 0.1435351 | 3.439575
0.08513944 | 3.475782 |  | 0.08513944 | 3.475782 | 0.0764815 | 3.475782 | 0.1399343 | 3.475782
0.08325484 | 3.511988 |  | 0.08325484 | 3.511988 | 0.07393489 | 3.511988 | 0.1382174 | 3.511988
0.08573695 | 3.548194 |  | 0.08573695 | 3.548194 | 0.07444115 | 3.548194 | 0.1315847 | 3.548194
0.08003538 | 3.5844 |  | 0.08003538 | 3.5844 | 0.07841862 | 3.5844 | 0.1392409 | 3.5844
0.07877837 | 3.620606 |  | 0.07877837 | 3.620606 | 0.07723336 | 3.620606 | 0.1295935 | 3.620606
0.08213639 | 3.656812 |  | 0.08213639 | 3.656812 | 0.07502405 | 3.656812 | 0.1278978 | 3.656812
0.07738874 | 3.693018 |  | 0.07738874 | 3.693018 | 0.07421498 | 3.693018 | 0.1266841 | 3.693018
0.08160643 | 3.729224 |  | 0.08160643 | 3.729224 | 0.07941708 | 3.729224 | 0.1330075 | 3.729224
0.08110993 | 3.76543 |  | 0.08110993 | 3.76543 | 0.07686696 | 3.76543 | 0.1271937 | 3.76543
0.0810525 | 3.801636 |  | 0.0810525 | 3.801636 | 0.07399644 | 3.801636 | 0.1332455 | 3.801636
0.08016594 | 3.837842 |  | 0.08016594 | 3.837842 | 0.0790047 | 3.837842 | 0.1256183 | 3.837842
0.0780915 | 3.874048 |  | 0.0780915 | 3.874048 | 0.07727958 | 3.874048 | 0.1303456 | 3.874048
0.07918373 | 3.910254 |  | 0.07918373 | 3.910254 | 0.07318801 | 3.910254 | 0.1195985 | 3.910254
0.07910107 | 3.94646 |  | 0.07910107 | 3.94646 | 0.0737205 | 3.94646 | 0.1214479 | 3.94646
0.07716844 | 3.982666 |  | 0.07716844 | 3.982666 | 0.07636073 | 3.982666 | 0.1274841 | 3.982666
0.07677731 | 4.018872 |  | 0.07677731 | 4.018872 | 0.07463788 | 4.018872 | 0.1169867 | 4.018872
0.07114658 | 4.055078 |  | 0.07114658 | 4.055078 | 0.07443405 | 4.055078 | 0.1171194 | 4.055078
0.07298307 | 4.091284 |  | 0.07298307 | 4.091284 | 0.07406601 | 4.091284 | 0.1213686 | 4.091284
0.07022605 | 4.127491 |  | 0.07022605 | 4.127491 | 0.07601366 | 4.127491 | 0.1151834 | 4.127491
0.07378632 | 4.163697 |  | 0.07378632 | 4.163697 | 0.07418536 | 4.163697 | 0.1225714 | 4.163697
0.07102165 | 4.199903 |  | 0.07102165 | 4.199903 | 0.07741564 | 4.199903 | 0.1214515 | 4.199903
0.07211401 | 4.236109 |  | 0.07211401 | 4.236109 | 0.07792055 | 4.236109 | 0.1128435 | 4.236109
0.07335053 | 4.272315 |  | 0.07335053 | 4.272315 | 0.07564246 | 4.272315 | 0.1206577 | 4.272315
0.06747948 | 4.308521 |  | 0.06747948 | 4.308521 | 0.07733232 | 4.308521 | 0.1195387 | 4.308521
0.07198646 | 4.344727 |  | 0.07198646 | 4.344727 | 0.07665017 | 4.344727 | 0.118409 | 4.344727
0.06820677 | 4.380933 |  | 0.06820677 | 4.380933 | 0.07903613 | 4.380933 | 0.1135355 | 4.380933
0.07028696 | 4.417139 |  | 0.07028696 | 4.417139 | 0.07628757 | 4.417139 | 0.113566 | 4.417139
0.07100379 | 4.453345 |  | 0.07100379 | 4.453345 | 0.07545575 | 4.453345 | 0.113541 | 4.453345
0.06618709 | 4.489551 |  | 0.06618709 | 4.489551 | 0.07364906 | 4.489551 | 0.1137122 | 4.489551
0.06752305 | 4.525757 |  | 0.06752305 | 4.525757 | 0.07670409 | 4.525757 | 0.1147544 | 4.525757
0.07071081 | 4.561963 |  | 0.07071081 | 4.561963 | 0.07417889 | 4.561963 | 0.1148023 | 4.561963
0.06554392 | 4.598169 |  | 0.06554392 | 4.598169 | 0.07551413 | 4.598169 | 0.1189925 | 4.598169
0.0687482 | 4.634375 |  | 0.0687482 | 4.634375 | 0.07347838 | 4.634375 | 0.1141008 | 4.634375
0.06578938 | 4.670581 |  | 0.06578938 | 4.670581 | 0.07154858 | 4.670581 | 0.1147693 | 4.670581
0.06784986 | 4.706787 |  | 0.06784986 | 4.706787 | 0.07485726 | 4.706787 | 0.1116412 | 4.706787
0.06709251 | 4.742994 |  | 0.06709251 | 4.742994 | 0.07171813 | 4.742994 | 0.1125053 | 4.742994
0.0682089 | 4.7792 |  | 0.0682089 | 4.7792 | 0.07312879 | 4.7792 | 0.1104533 | 4.7792
0.06597767 | 4.815406 |  | 0.06597767 | 4.815406 | 0.06878901 | 4.815406 | 0.1153775 | 4.815406
0.06629463 | 4.851612 |  | 0.06629463 | 4.851612 | 0.07129198 | 4.851612 | 0.1150524 | 4.851612
0.06594529 | 4.887818 |  | 0.06594529 | 4.887818 | 0.06621115 | 4.887818 | 0.1193811 | 4.887818
0.06551635 | 4.924024 |  | 0.06551635 | 4.924024 | 0.0672354 | 4.924024 | 0.1192496 | 4.924024
0.06694912 | 4.96023 |  | 0.06694912 | 4.96023 | 0.06400949 | 4.96023 | 0.1193576 | 4.96023
0.06328434 | 4.996436 |  | 0.06328434 | 4.996436 | 0.06567077 | 4.996436 | 0.1163436 | 4.996436
0.06578925 | 5.032642 |  | 0.06578925 | 5.032642 | 0.06454675 | 5.032642 | 0.1194339 | 5.032642
0.06317038 | 5.068848 |  | 0.06317038 | 5.068848 | 0.06145297 | 5.068848 | 0.1116628 | 5.068848
0.06508452 | 5.105054 |  | 0.06508452 | 5.105054 | 0.06450536 | 5.105054 | 0.115448 | 5.105054
0.06355296 | 5.14126 |  | 0.06355296 | 5.14126 | 0.06334713 | 5.14126 | 0.1184995 | 5.14126
0.0659397 | 5.177466 |  | 0.0659397 | 5.177466 | 0.06118034 | 5.177466 | 0.1176061 | 5.177466
0.06540084 | 5.213672 |  | 0.06540084 | 5.213672 | 0.06045349 | 5.213672 | 0.1169968 | 5.213672
0.0659278 | 5.249878 |  | 0.0659278 | 5.249878 | 0.05812347 | 5.249878 | 0.1122956 | 5.249878
0.06487271 | 5.286084 |  | 0.06487271 | 5.286084 | 0.05725068 | 5.286084 | 0.1132104 | 5.286084
0.06536004 | 5.32229 |  | 0.06536004 | 5.32229 | 0.05795405 | 5.32229 | 0.1108279 | 5.32229
0.06407328 | 5.358496 |  | 0.06407328 | 5.358496 | 0.06024485 | 5.358496 | 0.115056 | 5.358496
0.06565651 | 5.394703 |  | 0.06565651 | 5.394703 | 0.05632832 | 5.394703 | 0.1115937 | 5.394703
0.06535054 | 5.430909 |  | 0.06535054 | 5.430909 | 0.06005897 | 5.430909 | 0.115687 | 5.430909
0.06366926 | 5.467115 |  | 0.06366926 | 5.467115 | 0.05755123 | 5.467115 | 0.1104166 | 5.467115
0.06058669 | 5.503321 |  | 0.06058669 | 5.503321 | 0.05866433 | 5.503321 | 0.1118255 | 5.503321
0.06075876 | 5.539527 |  | 0.06075876 | 5.539527 | 0.05729892 | 5.539527 | 0.1136152 | 5.539527
0.06378191 | 5.575733 |  | 0.06378191 | 5.575733 | 0.05770248 | 5.575733 | 0.1098852 | 5.575733
0.06184787 | 5.611939 |  | 0.06184787 | 5.611939 | 0.05903147 | 5.611939 | 0.1140072 | 5.611939
0.06034198 | 5.648145 |  | 0.06034198 | 5.648145 | 0.05507818 | 5.648145 | 0.116189 | 5.648145
0.06333742 | 5.684351 |  | 0.06333742 | 5.684351 | 0.05910767 | 5.684351 | 0.1160935 | 5.684351
0.06124421 | 5.720557 |  | 0.06124421 | 5.720557 | 0.05560634 | 5.720557 | 0.1077035 | 5.720557
0.06074348 | 5.756763 |  | 0.06074348 | 5.756763 | 0.05631183 | 5.756763 | 0.1103697 | 5.756763
0.0623227 | 5.792969 |  | 0.0623227 | 5.792969 | 0.05533537 | 5.792969 | 0.1152285 | 5.792969
0.0621328 | 5.829175 |  | 0.0621328 | 5.829175 | 0.05681698 | 5.829175 | 0.1103409 | 5.829175
0.06066644 | 5.865381 |  | 0.06066644 | 5.865381 | 0.05328913 | 5.865381 | 0.1130072 | 5.865381
0.06159969 | 5.901587 |  | 0.06159969 | 5.901587 | 0.05591627 | 5.901587 | 0.1054814 | 5.901587
0.05689349 | 5.937793 |  | 0.05689349 | 5.937793 | 0.05670199 | 5.937793 | 0.106572 | 5.937793
0.06095598 | 5.973999 |  | 0.06095598 | 5.973999 | 0.05348498 | 5.973999 | 0.1041076 | 5.973999
0.05972175 | 6.010206 |  | 0.05972175 | 6.010206 | 0.05506927 | 6.010206 | 0.1058069 | 6.010206
0.05861307 | 6.046412 |  | 0.05861307 | 6.046412 | 0.05300427 | 6.046412 | 0.1114938 | 6.046412
0.056168 | 6.082618 |  | 0.056168 | 6.082618 | 0.05169846 | 6.082618 | 0.1075116 | 6.082618
0.05575309 | 6.118824 |  | 0.05575309 | 6.118824 | 0.0547201 | 6.118824 | 0.1089291 | 6.118824
0.05588824 | 6.15503 |  | 0.05588824 | 6.15503 | 0.05209697 | 6.15503 | 0.1058019 | 6.15503
0.05871802 | 6.191236 |  | 0.05871802 | 6.191236 | 0.05057913 | 6.191236 | 0.1044631 | 6.191236
0.05374527 | 6.227442 |  | 0.05374527 | 6.227442 | 0.05037005 | 6.227442 | 0.1104249 | 6.227442
0.05679729 | 6.263648 |  | 0.05679729 | 6.263648 | 0.05270312 | 6.263648 | 0.1028375 | 6.263648
0.05533506 | 6.299854 |  | 0.05533506 | 6.299854 | 0.05113767 | 6.299854 | 0.1052984 | 6.299854
0.05292201 | 6.33606 |  | 0.05292201 | 6.33606 | 0.04945086 | 6.33606 | 0.1068683 | 6.33606
0.05652061 | 6.372266 |  | 0.05652061 | 6.372266 | 0.04870184 | 6.372266 | 0.1055072 | 6.372266
0.05430834 | 6.408472 |  | 0.05430834 | 6.408472 | 0.04968765 | 6.408472 | 0.1022301 | 6.408472
0.05177991 | 6.444678 |  | 0.05177991 | 6.444678 | 0.04777414 | 6.444678 | 0.1028733 | 6.444678
0.05159492 | 6.480884 |  | 0.05159492 | 6.480884 | 0.04741601 | 6.480884 | 0.107173 | 6.480884
0.05049497 | 6.51709 |  | 0.05049497 | 6.51709 | 0.04673716 | 6.51709 | 0.1050633 | 6.51709
0.05039023 | 6.553296 |  | 0.05039023 | 6.553296 | 0.04535715 | 6.553296 | 0.1052838 | 6.553296
0.05027558 | 6.589502 |  | 0.05027558 | 6.589502 | 0.04601382 | 6.589502 | 0.10299 | 6.589502
0.05229077 | 6.625708 |  | 0.05229077 | 6.625708 | 0.04452315 | 6.625708 | 0.1034801 | 6.625708
0.05183684 | 6.661915 |  | 0.05183684 | 6.661915 | 0.04396744 | 6.661915 | 0.09763586 | 6.661915
0.05030466 | 6.698121 |  | 0.05030466 | 6.698121 | 0.04180419 | 6.698121 | 0.1021886 | 6.698121
0.05082079 | 6.734327 |  | 0.05082079 | 6.734327 | 0.04016997 | 6.734327 | 0.1017554 | 6.734327
0.05043653 | 6.770533 |  | 0.05043653 | 6.770533 | 0.0406392 | 6.770533 | 0.09478954 | 6.770533
0.04693734 | 6.806739 |  | 0.04693734 | 6.806739 | 0.0404141 | 6.806739 | 0.09804647 | 6.806739
0.0478507 | 6.842945 |  | 0.0478507 | 6.842945 | 0.04025108 | 6.842945 | 0.09969985 | 6.842945
0.04771714 | 6.879151 |  | 0.04771714 | 6.879151 | 0.03881576 | 6.879151 | 0.09620765 | 6.879151
0.04760823 | 6.915357 |  | 0.04760823 | 6.915357 | 0.03780161 | 6.915357 | 0.09485757 | 6.915357
0.04479258 | 6.951563 |  | 0.04479258 | 6.951563 | 0.03592489 | 6.951563 | 0.09691526 | 6.951563
0.04642428 | 6.987769 |  | 0.04642428 | 6.987769 | 0.03372269 | 6.987769 | 0.09647408 | 6.987769
0.04473854 | 7.023975 |  | 0.04473854 | 7.023975 | 0.03409852 | 7.023975 | 0.09816801 | 7.023975
0.04600258 | 7.060181 |  | 0.04600258 | 7.060181 | 0.03326372 | 7.060181 | 0.09256669 | 7.060181
0.04488174 | 7.096387 |  | 0.04488174 | 7.096387 | 0.03074784 | 7.096387 | 0.09059209 | 7.096387
0.04401833 | 7.132593 |  | 0.04401833 | 7.132593 | 0.03090122 | 7.132593 | 0.0963123 | 7.132593
0.0442746 | 7.168799 |  | 0.0442746 | 7.168799 | 0.0297032 | 7.168799 | 0.09383467 | 7.168799
0.04129038 | 7.205005 |  | 0.04129038 | 7.205005 | 0.02608396 | 7.205005 | 0.09161518 | 7.205005