## 1
Общество с ограниченной ответственностью "Инженерная геология" (ООО "ИнжГео")
Юр. адрес: 117279, г. Москва, ул. Миклухо-Маклая, 36 а, этаж 5, пом. XXIII к. 76-84
Телефон/факс +7 (495) 132-30-00, Адрес электронной почты inbox@inj-geo.ru
Испытательная лаборатория ООО «ИнжГео»
Адрес места осуществления деятельности лаборатории: г. Москва, просп. Вернадского, д. 51, стр. 1
Телефон +7(910)4557682, E-mail: slg85@mail.ru
Протокол испытаний № 13-63/32 от 30-11-2022
Наименование и адрес заказчика: ООО Регионстрой
Наименование объекта: Переход трубопровода через р. Енисей
Наименование используемого метода/методики: ГОСТ 12248.3-2020
Условия проведения испытания: температура окружающей среды (18 - 25)0С, влажность воздуха (40 - 75)%
Дата получение объекта подлежащего испытаниям: 03-11-2022
Дата испытания: 25.10.2022-19.11.2032
Испытание грунтов методом одноплоскостного среза
[6 empty] | Лабораторный номер: |  | 1067 |  |  |  | We, д.е. = | 0.337453659
[6 empty] | Номер скважины: |  | BH-144 |  |  |  | ρ, г/см3 = | 1.9
[6 empty] | Глубина отбора, м: |  | 2.1 |  |  |  | ρs, г/см3 = | 2.7
[6 empty] | Наименование грунта: |  | Суглинок, после оттаивания текучепластичный, легкий пылеватый |  |  |  | e, д.е. = | 1.1
[6 empty] | Схема проведения опыта: |  | КД |  |  |  | IL, д.е. = | 0.867
Результаты испытаний
[7 empty] | Нормальное напряжение σ, МПа | Касательное напряжение t, МПа | tg ϕ | Угол внутреннего трения ϕ, град. | Удельное сцепление C, МПа
[7 empty] | 0.1 | 0.06773503
[7 empty] | 0.15 | 0.1116025
[7 empty] | 0.2 | 0.1254701
Эффективные значения угла внутреннего трения и удельного сцепления ϕ', С'
[7 empty] | ϕ', град. = | 30
[7 empty] | С', МПа = | 0.015
[7 empty] | Начальник исп. лаборатории: |  |  |  |  | Семиколенова Л.Г.
Лист 1 , всего листов 1
Частичное воспроизведение протокола испытаний без письменного разрешения ООО «ИнжГео» ЗАПРЕЩАЕТСЯ
второй график |  | первый график
dev | eps | sigma | dev1 | eps1 | dev2 | eps2 | dev3 | eps3
0 | 0 |  | 0 | 0 | 0 | 0 | 0 | 0
0.001822029 | 0.03620606 |  | 0.001822029 | 0.03620606 | 0.003156034 | 0.03620606 | 0.003319853 | 0.03620606
0.003605789 | 0.07241211 |  | 0.003605789 | 0.07241211 | 0.006289636 | 0.07241211 | 0.006712639 | 0.07241211
0.005304362 | 0.1086182 |  | 0.005304362 | 0.1086182 | 0.008874244 | 0.1086182 | 0.01026527 | 0.1086182
0.007534659 | 0.1448242 |  | 0.007534659 | 0.1448242 | 0.01181777 | 0.1448242 | 0.01378654 | 0.1448242
0.009559995 | 0.1810303 |  | 0.009559995 | 0.1810303 | 0.01514963 | 0.1810303 | 0.01727407 | 0.1810303
0.0111938 | 0.2172363 |  | 0.0111938 | 0.2172363 | 0.01844693 | 0.2172363 | 0.02125851 | 0.2172363
0.01327967 | 0.2534424 |  | 0.01327967 | 0.2534424 | 0.02181426 | 0.2534424 | 0.02404295 | 0.2534424
0.01521356 | 0.2896485 |  | 0.01521356 | 0.2896485 | 0.02440432 | 0.2896485 | 0.02809657 | 0.2896485
0.01642476 | 0.3258545 |  | 0.01642476 | 0.3258545 | 0.02757763 | 0.3258545 | 0.0311056 | 0.3258545
0.01774376 | 0.3620606 |  | 0.01774376 | 0.3620606 | 0.03105409 | 0.3620606 | 0.0346572 | 0.3620606
0.02022649 | 0.3982666 |  | 0.02022649 | 0.3982666 | 0.03386939 | 0.3982666 | 0.03807794 | 0.3982666
0.02155272 | 0.4344727 |  | 0.02155272 | 0.4344727 | 0.03617799 | 0.4344727 | 0.04071438 | 0.4344727
0.02312847 | 0.4706787 |  | 0.02312847 | 0.4706787 | 0.04153512 | 0.4706787 | 0.04364973 | 0.4706787
0.0273199 | 0.5068848 |  | 0.0273199 | 0.5068848 | 0.04206046 | 0.5068848 | 0.04697272 | 0.5068848
0.02814358 | 0.5430909 |  | 0.02814358 | 0.5430909 | 0.0450039 | 0.5430909 | 0.0511584 | 0.5430909
0.03149059 | 0.5792969 |  | 0.03149059 | 0.5792969 | 0.04922395 | 0.5792969 | 0.05553577 | 0.5792969
0.03242349 | 0.615503 |  | 0.03242349 | 0.615503 | 0.05443801 | 0.615503 | 0.05769846 | 0.615503
0.03391291 | 0.651709 |  | 0.03391291 | 0.651709 | 0.05635272 | 0.651709 | 0.06586424 | 0.651709
0.03697277 | 0.6879151 |  | 0.03697277 | 0.6879151 | 0.06132532 | 0.6879151 | 0.06764338 | 0.6879151
0.03648129 | 0.7241211 |  | 0.03648129 | 0.7241211 | 0.06076405 | 0.7241211 | 0.07193379 | 0.7241211
0.03788566 | 0.7603272 |  | 0.03788566 | 0.7603272 | 0.06522681 | 0.7603272 | 0.07223705 | 0.7603272
0.03940423 | 0.7965333 |  | 0.03940423 | 0.7965333 | 0.06880996 | 0.7965333 | 0.07842615 | 0.7965333
0.04334141 | 0.8327393 |  | 0.04334141 | 0.8327393 | 0.06726565 | 0.8327393 | 0.0786198 | 0.8327393
0.04493858 | 0.8689454 |  | 0.04493858 | 0.8689454 | 0.07313489 | 0.8689454 | 0.08286809 | 0.8689454
0.04305697 | 0.9051514 |  | 0.04305697 | 0.9051514 | 0.07328185 | 0.9051514 | 0.0847805 | 0.9051514
0.04689621 | 0.9413575 |  | 0.04689621 | 0.9413575 | 0.07520982 | 0.9413575 | 0.08685212 | 0.9413575
0.04620977 | 0.9775635 |  | 0.04620977 | 0.9775635 | 0.07443327 | 0.9775635 | 0.08292302 | 0.9775635
0.04832099 | 1.01377 |  | 0.04832099 | 1.01377 | 0.08056621 | 1.01377 | 0.08587694 | 1.01377
0.0470273 | 1.049976 |  | 0.0470273 | 1.049976 | 0.07967832 | 1.049976 | 0.09065444 | 1.049976
0.04948544 | 1.086182 |  | 0.04948544 | 1.086182 | 0.08430179 | 1.086182 | 0.09539564 | 1.086182
0.05333497 | 1.122388 |  | 0.05333497 | 1.122388 | 0.08517726832 | 1.122388 | 0.09893725 | 1.122388
0.05226665 | 1.158594 |  | 0.05226665 | 1.158594 | 0.0873043 | 1.158594 | 0.09429949 | 1.158594
0.05106833 | 1.1948 |  | 0.05106833 | 1.1948 | 0.08634427 | 1.1948 | 0.1021525 | 1.1948
0.05295191 | 1.231006 |  | 0.05295191 | 1.231006 | 0.08673164 | 1.231006 | 0.09895266 | 1.231006
0.05636346 | 1.267212 |  | 0.05636346 | 1.267212 | 0.08810329 | 1.267212 | 0.0977855 | 1.267212
0.055411 | 1.303418 |  | 0.055411 | 1.303418 | 0.09432383 | 1.303418 | 0.09909464 | 1.303418
0.05729406 | 1.339624 |  | 0.05729406 | 1.339624 | 0.09575431 | 1.339624 | 0.1031566 | 1.339624
0.0584714 | 1.37583 |  | 0.0584714 | 1.37583 | 0.09149522 | 1.37583 | 0.1044822 | 1.37583
0.05810337 | 1.412036 |  | 0.05810337 | 1.412036 | 0.0978101 | 1.412036 | 0.1043403 | 1.412036
0.05751467 | 1.448242 |  | 0.05751467 | 1.448242 | 0.09592983 | 1.448242 | 0.1063431 | 1.448242
0.06167834 | 1.484448 |  | 0.06167834 | 1.484448 | 0.09690438 | 1.484448 | 0.1094278 | 1.484448
0.05950589 | 1.520654 |  | 0.05950589 | 1.520654 | 0.09877289 | 1.520654 | 0.1138592 | 1.520654
0.06216599 | 1.55686 |  | 0.06216599 | 1.55686 | 0.100249 | 1.55686 | 0.1121803 | 1.55686
0.05968033 | 1.593067 |  | 0.05968033 | 1.593067 | 0.1018822 | 1.593067 | 0.1096589 | 1.593067
0.05928853 | 1.629273 |  | 0.05928853 | 1.629273 | 0.1014636 | 1.629273 | 0.1108709 | 1.629273
0.06048552 | 1.665479 |  | 0.06048552 | 1.665479 | 0.1036545 | 1.665479 | 0.1124391 | 1.665479
0.0602518 | 1.701685 |  | 0.0602518 | 1.701685 | 0.1073441 | 1.701685 | 0.1129875 | 1.701685
0.06058698 | 1.737891 |  | 0.06058698 | 1.737891 | 0.1076574 | 1.737891 | 0.1139233 | 1.737891
0.06426356 | 1.774097 |  | 0.06426356 | 1.774097 | 0.105193 | 1.774097 | 0.1201941 | 1.774097
0.06633822 | 1.810303 |  | 0.06633822 | 1.810303 | 0.1022835 | 1.810303 | 0.1160722 | 1.810303
0.06300451 | 1.846509 |  | 0.06300451 | 1.846509 | 0.1076613 | 1.846509 | 0.1216157 | 1.846509
0.06232603 | 1.882715 |  | 0.06232603 | 1.882715 | 0.1062876 | 1.882715 | 0.119938 | 1.882715
0.06523612 | 1.918921 |  | 0.06523612 | 1.918921 | 0.1067 | 1.918921 | 0.1221971 | 1.918921
0.06729757 | 1.955127 |  | 0.06729757 | 1.955127 | 0.1061844 | 1.955127 | 0.1160384 | 1.955127
0.06392171 | 1.991333 |  | 0.06392171 | 1.991333 | 0.1080904 | 1.991333 | 0.1184948 | 1.991333
0.06844976 | 2.027539 |  | 0.06844976 | 2.027539 | 0.1077644 | 2.027539 | 0.1228044 | 2.027539
0.06984573 | 2.063745 |  | 0.06984573 | 2.063745 | 0.105455 | 2.063745 | 0.1204372 | 2.063745
0.06725738 | 2.099951 |  | 0.06725738 | 2.099951 | 0.1097773 | 2.099951 | 0.1187387 | 2.099951
0.0654015 | 2.136157 |  | 0.0654015 | 2.136157 | 0.1075269 | 2.136157 | 0.1228296 | 2.136157
0.0646984 | 2.172363 |  | 0.0646984 | 2.172363 | 0.1071566 | 2.172363 | 0.129297 | 2.172363
0.06719693 | 2.208569 |  | 0.06719693 | 2.208569 | 0.1114809 | 2.208569 | 0.1284151 | 2.208569
0.06547456 | 2.244776 |  | 0.06547456 | 2.244776 | 0.1132927 | 2.244776 | 0.1268301 | 2.244776
0.06773503 | 2.280982 |  | 0.06773503 | 2.280982 | 0.1142625 | 2.280982 | 0.1218716 | 2.280982
0.07081697 | 2.317188 |  | 0.07081697 | 2.317188 | 0.1116025 | 2.317188 | 0.1254701 | 2.317188
0.06909579 | 2.353394 |  | 0.06909579 | 2.353394 | 0.110032 | 2.353394 | 0.1214215 | 2.353394
0.07020517 | 2.3896 |  | 0.07020517 | 2.3896 | 0.1121115 | 2.3896 | 0.1213711 | 2.3896
0.06757865 | 2.425806 |  | 0.06757865 | 2.425806 | 0.1164535 | 2.425806 | 0.1320897 | 2.425806
0.06636327 | 2.462012 |  | 0.06636327 | 2.462012 | 0.1164964 | 2.462012 | 0.1317149 | 2.462012
0.06640043 | 2.498218 |  | 0.06640043 | 2.498218 | 0.1156263 | 2.498218 | 0.1277865 | 2.498218
0.06546323 | 2.534424 |  | 0.06546323 | 2.534424 | 0.1140877 | 2.534424 | 0.1245714 | 2.534424
0.06736128 | 2.57063 |  | 0.06736128 | 2.57063 | 0.1117101 | 2.57063 | 0.125229 | 2.57063
0.06414554 | 2.606836 |  | 0.06414554 | 2.606836 | 0.1097405 | 2.606836 | 0.1229255 | 2.606836
0.06889154 | 2.643042 |  | 0.06889154 | 2.643042 | 0.1109165 | 2.643042 | 0.1265567 | 2.643042
0.06576723 | 2.679248 |  | 0.06576723 | 2.679248 | 0.1175569 | 2.679248 | 0.127457 | 2.679248
0.06905083 | 2.715454 |  | 0.06905083 | 2.715454 | 0.1147623 | 2.715454 | 0.1278368 | 2.715454
0.06702345 | 2.75166 |  | 0.06702345 | 2.75166 | 0.1111576 | 2.75166 | 0.1310366 | 2.75166
0.06362092 | 2.787866 |  | 0.06362092 | 2.787866 | 0.1140162 | 2.787866 | 0.1313146 | 2.787866
0.06490288 | 2.824072 |  | 0.06490288 | 2.824072 | 0.1166822 | 2.824072 | 0.1248797 | 2.824072
0.06604455 | 2.860279 |  | 0.06604455 | 2.860279 | 0.1185554 | 2.860279 | 0.1342951 | 2.860279
0.06712122 | 2.896485 |  | 0.06712122 | 2.896485 | 0.1093231 | 2.896485 | 0.1351181 | 2.896485
0.0637478 | 2.932691 |  | 0.0637478 | 2.932691 | 0.1140275 | 2.932691 | 0.1262987 | 2.932691
0.06643968 | 2.968897 |  | 0.06643968 | 2.968897 | 0.1172369 | 2.968897 | 0.1343564 | 2.968897
0.06146259 | 3.005103 |  | 0.06146259 | 3.005103 | 0.1153209 | 3.005103 | 0.1325015 | 3.005103
0.06067241 | 3.041309 |  | 0.06067241 | 3.041309 | 0.1164605 | 3.041309 | 0.1328 | 3.041309
0.06477677 | 3.077515 |  | 0.06477677 | 3.077515 | 0.1151342 | 3.077515 | 0.1269234 | 3.077515
0.06371874 | 3.113721 |  | 0.06371874 | 3.113721 | 0.1108172 | 3.113721 | 0.1354134 | 3.113721
0.06084793 | 3.149927 |  | 0.06084793 | 3.149927 | 0.1191059 | 3.149927 | 0.1340924 | 3.149927
0.06394106 | 3.186133 |  | 0.06394106 | 3.186133 | 0.1148458 | 3.186133 | 0.1290442 | 3.186133
0.06464833 | 3.222339 |  | 0.06464833 | 3.222339 | 0.1106014 | 3.222339 | 0.1296022 | 3.222339
0.06183238 | 3.258545 |  | 0.06183238 | 3.258545 | 0.1144848 | 3.258545 | 0.1337507 | 3.258545
0.06210767 | 3.294751 |  | 0.06210767 | 3.294751 | 0.111706 | 3.294751 | 0.1339993 | 3.294751
0.06130106 | 3.330957 |  | 0.06130106 | 3.330957 | 0.1180807 | 3.330957 | 0.1268102 | 3.330957
0.06167209 | 3.367163 |  | 0.06167209 | 3.367163 | 0.11353 | 3.367163 | 0.1267281 | 3.367163
0.05942216 | 3.403369 |  | 0.05942216 | 3.403369 | 0.1191202 | 3.403369 | 0.1343103 | 3.403369
0.05913667 | 3.439575 |  | 0.05913667 | 3.439575 | 0.1169563 | 3.439575 | 0.1292901 | 3.439575
0.06409159 | 3.475782 |  | 0.06409159 | 3.475782 | 0.1159751 | 3.475782 | 0.130871 | 3.475782
0.06312181 | 3.511988 |  | 0.06312181 | 3.511988 | 0.1128092 | 3.511988 | 0.1280373 | 3.511988
0.06046512 | 3.548194 |  | 0.06046512 | 3.548194 | 0.1121251 | 3.548194 | 0.1367644 | 3.548194
0.0634357 | 3.5844 |  | 0.0634357 | 3.5844 | 0.112502 | 3.5844 | 0.1350206 | 3.5844
0.06415246 | 3.620606 |  | 0.06415246 | 3.620606 | 0.1170037 | 3.620606 | 0.13312 | 3.620606
0.06219979 | 3.656812 |  | 0.06219979 | 3.656812 | 0.1132805 | 3.656812 | 0.1370821 | 3.656812
0.05957359 | 3.693018 |  | 0.05957359 | 3.693018 | 0.1120464 | 3.693018 | 0.1263322 | 3.693018
0.06367857 | 3.729224 |  | 0.06367857 | 3.729224 | 0.1158469 | 3.729224 | 0.1373239 | 3.729224
0.06082017 | 3.76543 |  | 0.06082017 | 3.76543 | 0.1160927 | 3.76543 | 0.1329886 | 3.76543
0.06267508 | 3.801636 |  | 0.06267508 | 3.801636 | 0.1138973 | 3.801636 | 0.1332571 | 3.801636
0.06387073 | 3.837842 |  | 0.06387073 | 3.837842 | 0.111194 | 3.837842 | 0.1284924 | 3.837842
0.06098718 | 3.874048 |  | 0.06098718 | 3.874048 | 0.1124385 | 3.874048 | 0.1297072 | 3.874048
0.06107922 | 3.910254 |  | 0.06107922 | 3.910254 | 0.1114987 | 3.910254 | 0.1298117 | 3.910254
0.06006371 | 3.94646 |  | 0.06006371 | 3.94646 | 0.106312 | 3.94646 | 0.1264025 | 3.94646
0.06379444 | 3.982666 |  | 0.06379444 | 3.982666 | 0.1097847 | 3.982666 | 0.1248511 | 3.982666
0.06072463 | 4.018872 |  | 0.06072463 | 4.018872 | 0.1110973 | 4.018872 | 0.1335445 | 4.018872
0.06111335 | 4.055078 |  | 0.06111335 | 4.055078 | 0.1062282 | 4.055078 | 0.1330003 | 4.055078
0.06500377 | 4.091284 |  | 0.06500377 | 4.091284 | 0.1070604 | 4.091284 | 0.1262667 | 4.091284
0.06119152 | 4.127491 |  | 0.06119152 | 4.127491 | 0.1034668 | 4.127491 | 0.1324522 | 4.127491
0.06258362 | 4.163697 |  | 0.06258362 | 4.163697 | 0.1053779 | 4.163697 | 0.1282612 | 4.163697
0.06284217 | 4.199903 |  | 0.06284217 | 4.199903 | 0.103036 | 4.199903 | 0.1321481 | 4.199903
0.06466184 | 4.236109 |  | 0.06466184 | 4.236109 | 0.1056876 | 4.236109 | 0.1307501 | 4.236109
0.06525576 | 4.272315 |  | 0.06525576 | 4.272315 | 0.1015057 | 4.272315 | 0.1252659 | 4.272315
0.06465237 | 4.308521 |  | 0.06465237 | 4.308521 | 0.1049926 | 4.308521 | 0.1254528 | 4.308521
0.06284982 | 4.344727 |  | 0.06284982 | 4.344727 | 0.1065796 | 4.344727 | 0.1326733 | 4.344727
0.06567697 | 4.380933 |  | 0.06567697 | 4.380933 | 0.1068694 | 4.380933 | 0.1329949 | 4.380933
0.06158108 | 4.417139 |  | 0.06158108 | 4.417139 | 0.1031899 | 4.417139 | 0.1274997 | 4.417139
0.06523318 | 4.453345 |  | 0.06523318 | 4.453345 | 0.1072253 | 4.453345 | 0.1257673 | 4.453345
0.06541581 | 4.489551 |  | 0.06541581 | 4.489551 | 0.09901302 | 4.489551 | 0.1215682 | 4.489551
0.06305866 | 4.525757 |  | 0.06305866 | 4.525757 | 0.1031811 | 4.525757 | 0.1227782 | 4.525757
0.06246547 | 4.561963 |  | 0.06246547 | 4.561963 | 0.1040836 | 4.561963 | 0.1191396 | 4.561963
0.06340166 | 4.598169 |  | 0.06340166 | 4.598169 | 0.1032533 | 4.598169 | 0.1194063 | 4.598169
0.06287686 | 4.634375 |  | 0.06287686 | 4.634375 | 0.1012721 | 4.634375 | 0.1162255 | 4.634375
0.05923853 | 4.670581 |  | 0.05923853 | 4.670581 | 0.09945251 | 4.670581 | 0.1198193 | 4.670581
0.06191551 | 4.706787 |  | 0.06191551 | 4.706787 | 0.09795165 | 4.706787 | 0.1107988 | 4.706787
0.05851744 | 4.742994 |  | 0.05851744 | 4.742994 | 0.09833025 | 4.742994 | 0.1100733 | 4.742994
0.06039844 | 4.7792 |  | 0.06039844 | 4.7792 | 0.09820236 | 4.7792 | 0.1123759 | 4.7792
0.05683534 | 4.815406 |  | 0.05683534 | 4.815406 | 0.09696305 | 4.815406 | 0.1099649 | 4.815406
0.05755972 | 4.851612 |  | 0.05755972 | 4.851612 | 0.0931247 | 4.851612 | 0.1022515 | 4.851612
0.05686222 | 4.887818 |  | 0.05686222 | 4.887818 | 0.09204082 | 4.887818 | 0.1067642 | 4.887818
0.05558176 | 4.924024 |  | 0.05558176 | 4.924024 | 0.09086145 | 4.924024 | 0.1038742 | 4.924024
0.05807779 | 4.96023 |  | 0.05807779 | 4.96023 | 0.09705297 | 4.96023 | 0.102177 | 4.96023
0.05731472 | 4.996436 |  | 0.05731472 | 4.996436 | 0.09643429 | 4.996436 | 0.1003035 | 4.996436
0.05574593 | 5.032642 |  | 0.05574593 | 5.032642 | 0.0938555 | 5.032642 | 0.09369552 | 5.032642
0.05350396 | 5.068848 |  | 0.05350396 | 5.068848 | 0.09153537 | 5.068848 | 0.09217114 | 5.068848
0.05454805 | 5.105054 |  | 0.05454805 | 5.105054 | 0.09163156 | 5.105054 | 0.09118713 | 5.105054
0.05276068 | 5.14126 |  | 0.05276068 | 5.14126 | 0.08747807 | 5.14126 | 0.09328848 | 5.14126
0.05284494 | 5.177466 |  | 0.05284494 | 5.177466 | 0.09355554 | 5.177466 | 0.09546088 | 5.177466
0.05178852 | 5.213672 |  | 0.05178852 | 5.213672 | 0.09021801 | 5.213672 | 0.09256528 | 5.213672
0.05284498 | 5.249878 |  | 0.05284498 | 5.249878 | 0.08838632 | 5.249878 | 0.09152363 | 5.249878
0.05112268 | 5.286084 |  | 0.05112268 | 5.286084 | 0.09122979 | 5.286084 | 0.08928095 | 5.286084
0.05145612 | 5.32229 |  | 0.05145612 | 5.32229 | 0.0899077 | 5.32229 | 0.09247298 | 5.32229
0.05287575 | 5.358496 |  | 0.05287575 | 5.358496 | 0.0872665 | 5.358496 | 0.09298126 | 5.358496
0.05243814 | 5.394703 |  | 0.05243814 | 5.394703 | 0.08792914 | 5.394703 | 0.09460196 | 5.394703
0.05323845 | 5.430909 |  | 0.05323845 | 5.430909 | 0.08638951 | 5.430909 | 0.089973 | 5.430909
0.04985575 | 5.467115 |  | 0.04985575 | 5.467115 | 0.08419337 | 5.467115 | 0.09160518 | 5.467115
0.04941711 | 5.503321 |  | 0.04941711 | 5.503321 | 0.08510236 | 5.503321 | 0.09120839 | 5.503321
0.05125854 | 5.539527 |  | 0.05125854 | 5.539527 | 0.08921191 | 5.539527 | 0.09640081 | 5.539527
0.0526833 | 5.575733 |  | 0.0526833 | 5.575733 | 0.08539376 | 5.575733 | 0.09135927 | 5.575733
0.04872042 | 5.611939 |  | 0.04872042 | 5.611939 | 0.08511674 | 5.611939 | 0.09406889 | 5.611939
0.04919376 | 5.648145 |  | 0.04919376 | 5.648145 | 0.08169864 | 5.648145 | 0.09102412 | 5.648145
0.04988946 | 5.684351 |  | 0.04988946 | 5.684351 | 0.08347145 | 5.684351 | 0.09235163 | 5.684351
0.04951141 | 5.720557 |  | 0.04951141 | 5.720557 | 0.08048512 | 5.720557 | 0.09535245 | 5.720557
0.04999233 | 5.756763 |  | 0.04999233 | 5.756763 | 0.08012143 | 5.756763 | 0.09751834 | 5.756763
0.04984401 | 5.792969 |  | 0.04984401 | 5.792969 | 0.08014675 | 5.792969 | 0.09405454 | 5.792969
0.04880342 | 5.829175 |  | 0.04880342 | 5.829175 | 0.08047144 | 5.829175 | 0.09372511 | 5.829175
0.04835616 | 5.865381 |  | 0.04835616 | 5.865381 | 0.083411 | 5.865381 | 0.09577691 | 5.865381
0.05097089 | 5.901587 |  | 0.05097089 | 5.901587 | 0.07890655 | 5.901587 | 0.09515141 | 5.901587
0.05076621 | 5.937793 |  | 0.05076621 | 5.937793 | 0.08415088 | 5.937793 | 0.1020469 | 5.937793
0.05053258 | 5.973999 |  | 0.05053258 | 5.973999 | 0.07803013 | 5.973999 | 0.102043 | 5.973999
0.04721897 | 6.010206 |  | 0.04721897 | 6.010206 | 0.08118664 | 6.010206 | 0.1001499 | 6.010206
0.05037051 | 6.046412 |  | 0.05037051 | 6.046412 | 0.07594321 | 6.046412 | 0.09968642 | 6.046412
0.05114454 | 6.082618 |  | 0.05114454 | 6.082618 | 0.08051965 | 6.082618 | 0.09931628 | 6.082618
0.04760255 | 6.118824 |  | 0.04760255 | 6.118824 | 0.07728011 | 6.118824 | 0.1005362 | 6.118824
0.04848464 | 6.15503 |  | 0.04848464 | 6.15503 | 0.07674958 | 6.15503 | 0.09939063 | 6.15503
0.05032402 | 6.191236 |  | 0.05032402 | 6.191236 | 0.07666565 | 6.191236 | 0.1023881 | 6.191236
0.0488705 | 6.227442 |  | 0.0488705 | 6.227442 | 0.07522848 | 6.227442 | 0.09954747 | 6.227442
0.04912338 | 6.263648 |  | 0.04912338 | 6.263648 | 0.07534036 | 6.263648 | 0.09559223 | 6.263648
0.050736 | 6.299854 |  | 0.050736 | 6.299854 | 0.07679073 | 6.299854 | 0.09441831 | 6.299854
0.0495895 | 6.33606 |  | 0.0495895 | 6.33606 | 0.07728569 | 6.33606 | 0.09835948 | 6.33606
0.04851 | 6.372266 |  | 0.04851 | 6.372266 | 0.07442822 | 6.372266 | 0.1016811 | 6.372266
0.04890903 | 6.408472 |  | 0.04890903 | 6.408472 | 0.0724164 | 6.408472 | 0.09859261 | 6.408472
0.04947152 | 6.444678 |  | 0.04947152 | 6.444678 | 0.07175334 | 6.444678 | 0.09378542 | 6.444678
0.0482033 | 6.480884 |  | 0.0482033 | 6.480884 | 0.0737538 | 6.480884 | 0.09476367 | 6.480884
0.0500391 | 6.51709 |  | 0.0500391 | 6.51709 | 0.07375209 | 6.51709 | 0.09252427 | 6.51709
0.04950488 | 6.553296 |  | 0.04950488 | 6.553296 | 0.07061494 | 6.553296 | 0.095223 | 6.553296
0.04617528 | 6.589502 |  | 0.04617528 | 6.589502 | 0.07217278 | 6.589502 | 0.09197176 | 6.589502
0.04962167 | 6.625708 |  | 0.04962167 | 6.625708 | 0.06641762 | 6.625708 | 0.09135093 | 6.625708
0.04971641 | 6.661915 |  | 0.04971641 | 6.661915 | 0.06753466 | 6.661915 | 0.09701717 | 6.661915
0.04638657 | 6.698121 |  | 0.04638657 | 6.698121 | 0.0652748 | 6.698121 | 0.08975887 | 6.698121
0.04595657 | 6.734327 |  | 0.04595657 | 6.734327 | 0.06414363 | 6.734327 | 0.08878482 | 6.734327
0.04986671 | 6.770533 |  | 0.04986671 | 6.770533 | 0.06639575 | 6.770533 | 0.09123178 | 6.770533
0.04678867 | 6.806739 |  | 0.04678867 | 6.806739 | 0.06628495 | 6.806739 | 0.09179012 | 6.806739
0.04689925 | 6.842945 |  | 0.04689925 | 6.842945 | 0.06199373 | 6.842945 | 0.08487017 | 6.842945
0.04761957 | 6.879151 |  | 0.04761957 | 6.879151 | 0.06241183 | 6.879151 | 0.08384664 | 6.879151
0.047404 | 6.915357 |  | 0.047404 | 6.915357 | 0.06317107 | 6.915357 | 0.08296947 | 6.915357
0.04624084 | 6.951563 |  | 0.04624084 | 6.951563 | 0.06315541 | 6.951563 | 0.08742436 | 6.951563
0.04855014 | 6.987769 |  | 0.04855014 | 6.987769 | 0.0589986 | 6.987769 | 0.08456822 | 6.987769
0.04609057 | 7.023975 |  | 0.04609057 | 7.023975 | 0.0601293 | 7.023975 | 0.08034699 | 7.023975
0.04904752 | 7.060181 |  | 0.04904752 | 7.060181 | 0.06045541 | 7.060181 | 0.08418435 | 7.060181
0.04720772 | 7.096387 |  | 0.04720772 | 7.096387 | 0.05650226 | 7.096387 | 0.0768846 | 7.096387
0.04923549 | 7.132593 |  | 0.04923549 | 7.132593 | 0.05463426 | 7.132593 | 0.07591612 | 7.132593
0.04791566 | 7.168799 |  | 0.04791566 | 7.168799 | 0.05582199 | 7.168799 | 0.07948073 | 7.168799
0.04900785 | 7.205005 |  | 0.04900785 | 7.205005 | 0.05224854 | 7.205005 | 0.07294142 | 7.205005