## 1
Общество с ограниченной ответственностью "Инженерная геология" (ООО "ИнжГео")
Юр. адрес: 117279, г. Москва, ул. Миклухо-Маклая, 36 а, этаж 5, пом. XXIII к. 76-84
Телефон/факс +7 (495) 132-30-00, Адрес электронной почты inbox@inj-geo.ru
Испытательная лаборатория ООО «ИнжГео»
Адрес места осуществления деятельности лаборатории: г. Москва, просп. Вернадского, д. 51, стр. 1
Телефон +7(910)4557682, E-mail: slg85@mail.ru
Протокол испытаний № 13-63/33 от 01-12-2022
Наименование и адрес заказчика: ООО Регионстрой
Наименование объекта: Переход трубопровода через р. Енисей
Наименование используемого метода/методики: ГОСТ 12248.3-2020
Условия проведения испытания: температура окружающей среды (18 - 25)0С, влажность воздуха (40 - 75)%
Дата получение объекта подлежащего испытаниям: 04-11-2022
Дата испытания: 25.10.2022-19.11.2033
Испытание грунтов методом одноплоскостного среза
[6 empty] | Лабораторный номер: |  | 1068 |  |  |  | We, д.е. = | 0.59878421
[6 empty] | Номер скважины: |  | BH-002 |  |  |  | ρ, г/см3 = | 1.9
[6 empty] | Глубина отбора, м: |  | 1.3 |  |  |  | ρs, г/см3 = | 2.74
[6 empty] | Наименование грунта: |  | Суглинок, после оттаивания текучий, легкий пылеватый |  |  |  | e, д.е. = | 1.1
[6 empty] | Схема проведения опыта: |  | КД |  |  |  | IL, д.е. = | 3.69
Результаты испытаний
[7 empty] | Нормальное напряжение σ, МПа | Касательное напряжение t, МПа | tg ϕ | Угол внутреннего трения ϕ, град. | Удельное сцепление C, МПа
[7 empty] | 0.1 | 0.07008606
[7 empty] | 0.15 | 0.1151291
[7 empty] | 0.2 | 0.1301721
Эффективные значения угла внутреннего трения и удельного сцепления ϕ', С'
[7 empty] | ϕ', град. = | 31
[7 empty] | С', МПа = | 0.015
[7 empty] | Начальник исп. лаборатории: |  |  |  |  | Семиколенова Л.Г.
Лист 1 , всего листов 1
Частичное воспроизведение протокола испытаний без письменного разрешения ООО «ИнжГео» ЗАПРЕЩАЕТСЯ
второй график |  | первый график
dev | eps | sigma | dev1 | eps1 | dev2 | eps2 | dev3 | eps3
0 | 0 |  | 0 | 0 | 0 | 0 | 0 | 0
0.001830062 | 0.03620606 |  | 0.001830062 | 0.03620606 | 0.003198847 | 0.03620606 | 0.003551049 | 0.03620606
0.003967006 | 0.07241211 |  | 0.003967006 | 0.07241211 | 0.006104985 | 0.07241211 | 0.007424567 | 0.07241211
0.005695218 | 0.1086182 |  | 0.005695218 | 0.1086182 | 0.009334791 | 0.1086182 | 0.01099047 | 0.1086182
0.007508337 | 0.1448242 |  | 0.007508337 | 0.1448242 | 0.01209113 | 0.1448242 | 0.01444746 | 0.1448242
0.009526298 | 0.1810303 |  | 0.009526298 | 0.1810303 | 0.01614903 | 0.1810303 | 0.01849777 | 0.1810303
0.01193986 | 0.2172363 |  | 0.01193986 | 0.2172363 | 0.01894353 | 0.2172363 | 0.02118537 | 0.2172363
0.01307429 | 0.2534424 |  | 0.01307429 | 0.2534424 | 0.02119451 | 0.2534424 | 0.025736 | 0.2534424
0.01591828 | 0.2896485 |  | 0.01591828 | 0.2896485 | 0.02467012 | 0.2896485 | 0.02753999 | 0.2896485
0.0166813 | 0.3258545 |  | 0.0166813 | 0.3258545 | 0.02931031 | 0.3258545 | 0.03132935 | 0.3258545
0.01929437 | 0.3620606 |  | 0.01929437 | 0.3620606 | 0.03266082 | 0.3620606 | 0.03567667 | 0.3620606
0.02178922 | 0.3982666 |  | 0.02178922 | 0.3982666 | 0.03574459 | 0.3982666 | 0.03840811 | 0.3982666
0.0236627 | 0.4344727 |  | 0.0236627 | 0.4344727 | 0.03880637 | 0.4344727 | 0.04436579 | 0.4344727
0.02548596 | 0.4706787 |  | 0.02548596 | 0.4706787 | 0.04001538 | 0.4706787 | 0.04737257 | 0.4706787
0.02614663 | 0.5068848 |  | 0.02614663 | 0.5068848 | 0.0434117 | 0.5068848 | 0.04870298 | 0.5068848
0.03053412 | 0.5430909 |  | 0.03053412 | 0.5430909 | 0.04645943 | 0.5430909 | 0.05272983 | 0.5430909
0.03035441 | 0.5792969 |  | 0.03035441 | 0.5792969 | 0.05181392 | 0.5792969 | 0.05701478 | 0.5792969
0.03356883 | 0.615503 |  | 0.03356883 | 0.615503 | 0.05617458 | 0.615503 | 0.05984223 | 0.615503
0.03630498 | 0.651709 |  | 0.03630498 | 0.651709 | 0.0572194 | 0.651709 | 0.06845682 | 0.651709
0.03814845 | 0.6879151 |  | 0.03814845 | 0.6879151 | 0.06165994 | 0.6879151 | 0.06970967 | 0.6879151
0.03828794 | 0.7241211 |  | 0.03828794 | 0.7241211 | 0.06571777 | 0.7241211 | 0.07160393 | 0.7241211
0.04176812 | 0.7603272 |  | 0.04176812 | 0.7603272 | 0.06533881 | 0.7603272 | 0.07576402 | 0.7603272
0.04331309 | 0.7965333 |  | 0.04331309 | 0.7965333 | 0.07210021 | 0.7965333 | 0.07747103 | 0.7965333
0.04491063 | 0.8327393 |  | 0.04491063 | 0.8327393 | 0.07187021 | 0.8327393 | 0.0840478 | 0.8327393
0.04550554 | 0.8689454 |  | 0.04550554 | 0.8689454 | 0.07358096 | 0.8689454 | 0.0841627 | 0.8689454
0.04421272 | 0.9051514 |  | 0.04421272 | 0.9051514 | 0.07561253 | 0.9051514 | 0.08804272 | 0.9051514
0.04597673 | 0.9413575 |  | 0.04597673 | 0.9413575 | 0.07657507 | 0.9413575 | 0.0875407 | 0.9413575
0.04889312 | 0.9775635 |  | 0.04889312 | 0.9775635 | 0.08037125 | 0.9775635 | 0.09129341 | 0.9775635
0.05046209 | 1.01377 |  | 0.05046209 | 1.01377 | 0.08383355 | 1.01377 | 0.09587821 | 1.01377
0.04867978 | 1.049976 |  | 0.04867978 | 1.049976 | 0.08541361 | 1.049976 | 0.09227031 | 1.049976
0.05350865 | 1.086182 |  | 0.05350865 | 1.086182 | 0.08563542 | 1.086182 | 0.09658524 | 1.086182
0.05335946 | 1.122388 |  | 0.05335946 | 1.122388 | 0.0843838 | 1.122388 | 0.0953118 | 1.122388
0.05263699 | 1.158594 |  | 0.05263699 | 1.158594 | 0.08892569 | 1.158594 | 0.1021599 | 1.158594
0.05413101 | 1.1948 |  | 0.05413101 | 1.1948 | 0.09402964 | 1.1948 | 0.1042039 | 1.1948
0.05673668 | 1.231006 |  | 0.05673668 | 1.231006 | 0.09108046 | 1.231006 | 0.1001195 | 1.231006
0.05780525 | 1.267212 |  | 0.05780525 | 1.267212 | 0.09153748 | 1.267212 | 0.1101038 | 1.267212
0.05978637 | 1.303418 |  | 0.05978637 | 1.303418 | 0.09644595 | 1.303418 | 0.1048241 | 1.303418
0.06117643 | 1.339624 |  | 0.06117643 | 1.339624 | 0.09250103 | 1.339624 | 0.1052151 | 1.339624
0.05976842 | 1.37583 |  | 0.05976842 | 1.37583 | 0.1011983 | 1.37583 | 0.1105701 | 1.37583
0.05956963 | 1.412036 |  | 0.05956963 | 1.412036 | 0.1024046 | 1.412036 | 0.1164518 | 1.412036
0.06094 | 1.448242 |  | 0.06094 | 1.448242 | 0.09575826 | 1.448242 | 0.1086414 | 1.448242
0.06105159 | 1.484448 |  | 0.06105159 | 1.484448 | 0.1012036 | 1.484448 | 0.1145636 | 1.484448
0.06039592 | 1.520654 |  | 0.06039592 | 1.520654 | 0.1027375 | 1.520654 | 0.1167818 | 1.520654
0.06464847 | 1.55686 |  | 0.06464847 | 1.55686 | 0.1047607 | 1.55686 | 0.1156188 | 1.55686
0.06193447 | 1.593067 |  | 0.06193447 | 1.593067 | 0.100321 | 1.593067 | 0.1212914 | 1.593067
0.06620457 | 1.629273 |  | 0.06620457 | 1.629273 | 0.107376 | 1.629273 | 0.1235294 | 1.629273
0.06282821 | 1.665479 |  | 0.06282821 | 1.665479 | 0.1090853 | 1.665479 | 0.122513 | 1.665479
0.06356918 | 1.701685 |  | 0.06356918 | 1.701685 | 0.1029611 | 1.701685 | 0.116062 | 1.701685
0.06695639 | 1.737891 |  | 0.06695639 | 1.737891 | 0.1036099 | 1.737891 | 0.1189915 | 1.737891
0.06302718 | 1.774097 |  | 0.06302718 | 1.774097 | 0.1045456 | 1.774097 | 0.1193117 | 1.774097
0.06603274 | 1.810303 |  | 0.06603274 | 1.810303 | 0.1076573 | 1.810303 | 0.1244491 | 1.810303
0.06979325 | 1.846509 |  | 0.06979325 | 1.846509 | 0.111928 | 1.846509 | 0.1290469 | 1.846509
0.06523928 | 1.882715 |  | 0.06523928 | 1.882715 | 0.1058804 | 1.882715 | 0.1293915 | 1.882715
0.07049969 | 1.918921 |  | 0.07049969 | 1.918921 | 0.1156978 | 1.918921 | 0.1210629 | 1.918921
0.06629688 | 1.955127 |  | 0.06629688 | 1.955127 | 0.1166581 | 1.955127 | 0.126092 | 1.955127
0.06741586 | 1.991333 |  | 0.06741586 | 1.991333 | 0.1131405 | 1.991333 | 0.1310359 | 1.991333
0.06873423 | 2.027539 |  | 0.06873423 | 2.027539 | 0.1091351 | 2.027539 | 0.1244125 | 2.027539
0.07127096 | 2.063745 |  | 0.07127096 | 2.063745 | 0.114246 | 2.063745 | 0.1322664 | 2.063745
0.06875454 | 2.099951 |  | 0.06875454 | 2.099951 | 0.1146355 | 2.099951 | 0.1298599 | 2.099951
0.07254045 | 2.136157 |  | 0.07254045 | 2.136157 | 0.1148595 | 2.136157 | 0.1326457 | 2.136157
0.07021877 | 2.172363 |  | 0.07021877 | 2.172363 | 0.1128177 | 2.172363 | 0.1317131 | 2.172363
0.07131746 | 2.208569 |  | 0.07131746 | 2.208569 | 0.1132392 | 2.208569 | 0.1349672 | 2.208569
0.07218384 | 2.244776 |  | 0.07218384 | 2.244776 | 0.1119307 | 2.244776 | 0.1274754 | 2.244776
0.07008606 | 2.280982 |  | 0.07008606 | 2.280982 | 0.1151291 | 2.280982 | 0.1329211 | 2.280982
0.07007905 | 2.317188 |  | 0.07007905 | 2.317188 | 0.1199991 | 2.317188 | 0.1301721 | 2.317188
0.06762981 | 2.353394 |  | 0.06762981 | 2.353394 | 0.1201925 | 2.353394 | 0.125458 | 2.353394
0.06792858 | 2.3896 |  | 0.06792858 | 2.3896 | 0.1114154 | 2.3896 | 0.136835 | 2.3896
0.06731741 | 2.425806 |  | 0.06731741 | 2.425806 | 0.119317 | 2.425806 | 0.1330752 | 2.425806
0.06877379 | 2.462012 |  | 0.06877379 | 2.462012 | 0.1187084 | 2.462012 | 0.1366552 | 2.462012
0.06966336 | 2.498218 |  | 0.06966336 | 2.498218 | 0.1116788 | 2.498218 | 0.1328911 | 2.498218
0.07096644 | 2.534424 |  | 0.07096644 | 2.534424 | 0.1146364 | 2.534424 | 0.1321018 | 2.534424
0.0721229 | 2.57063 |  | 0.0721229 | 2.57063 | 0.1154517 | 2.57063 | 0.1316327 | 2.57063
0.07223136 | 2.606836 |  | 0.07223136 | 2.606836 | 0.1142046 | 2.606836 | 0.1275162 | 2.606836
0.07125212 | 2.643042 |  | 0.07125212 | 2.643042 | 0.1153219 | 2.643042 | 0.1370514 | 2.643042
0.07264934 | 2.679248 |  | 0.07264934 | 2.679248 | 0.1122187 | 2.679248 | 0.1324714 | 2.679248
0.07102742 | 2.715454 |  | 0.07102742 | 2.715454 | 0.1095505 | 2.715454 | 0.133809 | 2.715454
0.07005194 | 2.75166 |  | 0.07005194 | 2.75166 | 0.1148005 | 2.75166 | 0.1332406 | 2.75166
0.07153824 | 2.787866 |  | 0.07153824 | 2.787866 | 0.1136217 | 2.787866 | 0.1403611 | 2.787866
0.07016 | 2.824072 |  | 0.07016 | 2.824072 | 0.1067263 | 2.824072 | 0.1332344 | 2.824072
0.07181655 | 2.860279 |  | 0.07181655 | 2.860279 | 0.1063314 | 2.860279 | 0.1388637 | 2.860279
0.06733942 | 2.896485 |  | 0.06733942 | 2.896485 | 0.1050622 | 2.896485 | 0.1308881 | 2.896485
0.07260706 | 2.932691 |  | 0.07260706 | 2.932691 | 0.1136873 | 2.932691 | 0.13117 | 2.932691
0.06650647 | 2.968897 |  | 0.06650647 | 2.968897 | 0.1091661 | 2.968897 | 0.13596 | 2.968897
0.0723452 | 3.005103 |  | 0.0723452 | 3.005103 | 0.1036854 | 3.005103 | 0.1341226 | 3.005103
0.06766351 | 3.041309 |  | 0.06766351 | 3.041309 | 0.1050345 | 3.041309 | 0.1410871 | 3.041309
0.06926098 | 3.077515 |  | 0.06926098 | 3.077515 | 0.1044492 | 3.077515 | 0.1396019 | 3.077515
0.06880673 | 3.113721 |  | 0.06880673 | 3.113721 | 0.1116457 | 3.113721 | 0.1329959 | 3.113721
0.07150276 | 3.149927 |  | 0.07150276 | 3.149927 | 0.1111501 | 3.149927 | 0.1404258 | 3.149927
0.06884534 | 3.186133 |  | 0.06884534 | 3.186133 | 0.1020912 | 3.186133 | 0.1320025 | 3.186133
0.06838253 | 3.222339 |  | 0.06838253 | 3.222339 | 0.1044048 | 3.222339 | 0.1367368 | 3.222339
0.06950282 | 3.258545 |  | 0.06950282 | 3.258545 | 0.1020587 | 3.258545 | 0.1337627 | 3.258545
0.06824517 | 3.294751 |  | 0.06824517 | 3.294751 | 0.1026776 | 3.294751 | 0.1345625 | 3.294751
0.06837765 | 3.330957 |  | 0.06837765 | 3.330957 | 0.1045134 | 3.330957 | 0.1432105 | 3.330957
0.06556182 | 3.367163 |  | 0.06556182 | 3.367163 | 0.1095879 | 3.367163 | 0.1398487 | 3.367163
0.06556763 | 3.403369 |  | 0.06556763 | 3.403369 | 0.1026079 | 3.403369 | 0.1352717 | 3.403369
0.06696821 | 3.439575 |  | 0.06696821 | 3.439575 | 0.1031446 | 3.439575 | 0.1359392 | 3.439575
0.06612727 | 3.475782 |  | 0.06612727 | 3.475782 | 0.1093538 | 3.475782 | 0.1362469 | 3.475782
0.06802048 | 3.511988 |  | 0.06802048 | 3.511988 | 0.1052797 | 3.511988 | 0.1370733 | 3.511988
0.06847037 | 3.548194 |  | 0.06847037 | 3.548194 | 0.1067387 | 3.548194 | 0.135194 | 3.548194
0.06576238 | 3.5844 |  | 0.06576238 | 3.5844 | 0.1072655 | 3.5844 | 0.1334802 | 3.5844
0.06733252 | 3.620606 |  | 0.06733252 | 3.620606 | 0.1064413 | 3.620606 | 0.1361226 | 3.620606
0.07009334 | 3.656812 |  | 0.07009334 | 3.656812 | 0.1044755 | 3.656812 | 0.1358806 | 3.656812
0.06471333 | 3.693018 |  | 0.06471333 | 3.693018 | 0.1041491 | 3.693018 | 0.129062 | 3.693018
0.06768944 | 3.729224 |  | 0.06768944 | 3.729224 | 0.106785 | 3.729224 | 0.1289566 | 3.729224
0.06772641 | 3.76543 |  | 0.06772641 | 3.76543 | 0.1033743 | 3.76543 | 0.1327071 | 3.76543
0.06950389 | 3.801636 |  | 0.06950389 | 3.801636 | 0.1058289 | 3.801636 | 0.1349002 | 3.801636
0.06944628 | 3.837842 |  | 0.06944628 | 3.837842 | 0.112226 | 3.837842 | 0.1295856 | 3.837842
0.06723655 | 3.874048 |  | 0.06723655 | 3.874048 | 0.1087744 | 3.874048 | 0.128567 | 3.874048
0.06907447 | 3.910254 |  | 0.06907447 | 3.910254 | 0.1042373 | 3.910254 | 0.1310226 | 3.910254
0.06694923 | 3.94646 |  | 0.06694923 | 3.94646 | 0.1130169 | 3.94646 | 0.1226352 | 3.94646
0.06627277 | 3.982666 |  | 0.06627277 | 3.982666 | 0.1128952 | 3.982666 | 0.1212905 | 3.982666
0.06763708 | 4.018872 |  | 0.06763708 | 4.018872 | 0.1118718 | 4.018872 | 0.1221235 | 4.018872
0.06351174 | 4.055078 |  | 0.06351174 | 4.055078 | 0.1051135 | 4.055078 | 0.1280984 | 4.055078
0.06557708 | 4.091284 |  | 0.06557708 | 4.091284 | 0.1074406 | 4.091284 | 0.1243186 | 4.091284
0.06417686 | 4.127491 |  | 0.06417686 | 4.127491 | 0.1067014 | 4.127491 | 0.1290362 | 4.127491
0.06284889 | 4.163697 |  | 0.06284889 | 4.163697 | 0.108449 | 4.163697 | 0.1196899 | 4.163697
0.06492976 | 4.199903 |  | 0.06492976 | 4.199903 | 0.1105796 | 4.199903 | 0.126681 | 4.199903
0.06603876 | 4.236109 |  | 0.06603876 | 4.236109 | 0.1067764 | 4.236109 | 0.1268677 | 4.236109
0.06293061 | 4.272315 |  | 0.06293061 | 4.272315 | 0.1086036 | 4.272315 | 0.1188105 | 4.272315
0.06183552 | 4.308521 |  | 0.06183552 | 4.308521 | 0.1071135 | 4.308521 | 0.1244808 | 4.308521
0.06202115 | 4.344727 |  | 0.06202115 | 4.344727 | 0.1136978 | 4.344727 | 0.1169022 | 4.344727
0.06368509 | 4.380933 |  | 0.06368509 | 4.380933 | 0.1149697 | 4.380933 | 0.1156704 | 4.380933
0.06623751 | 4.417139 |  | 0.06623751 | 4.417139 | 0.11026 | 4.417139 | 0.1224404 | 4.417139
0.06581424 | 4.453345 |  | 0.06581424 | 4.453345 | 0.1108916 | 4.453345 | 0.118683 | 4.453345
0.06481283 | 4.489551 |  | 0.06481283 | 4.489551 | 0.107729 | 4.489551 | 0.1167376 | 4.489551
0.06157433 | 4.525757 |  | 0.06157433 | 4.525757 | 0.114482 | 4.525757 | 0.1217983 | 4.525757
0.06098552 | 4.561963 |  | 0.06098552 | 4.561963 | 0.1099356 | 4.561963 | 0.1139201 | 4.561963
0.0632486 | 4.598169 |  | 0.0632486 | 4.598169 | 0.1131172 | 4.598169 | 0.1229156 | 4.598169
0.06219601 | 4.634375 |  | 0.06219601 | 4.634375 | 0.1083317 | 4.634375 | 0.1218111 | 4.634375
0.0612473 | 4.670581 |  | 0.0612473 | 4.670581 | 0.1056262 | 4.670581 | 0.1192945 | 4.670581
0.06258125 | 4.706787 |  | 0.06258125 | 4.706787 | 0.1091262 | 4.706787 | 0.1189655 | 4.706787
0.06293382 | 4.742994 |  | 0.06293382 | 4.742994 | 0.1097599 | 4.742994 | 0.1206144 | 4.742994
0.06000137 | 4.7792 |  | 0.06000137 | 4.7792 | 0.1139521 | 4.7792 | 0.1214175 | 4.7792
0.06319385 | 4.815406 |  | 0.06319385 | 4.815406 | 0.1117176 | 4.815406 | 0.1160797 | 4.815406
0.05940864 | 4.851612 |  | 0.05940864 | 4.851612 | 0.111053 | 4.851612 | 0.116404 | 4.851612
0.05929634 | 4.887818 |  | 0.05929634 | 4.887818 | 0.107165 | 4.887818 | 0.1204284 | 4.887818
0.06239063 | 4.924024 |  | 0.06239063 | 4.924024 | 0.1080203 | 4.924024 | 0.1221246 | 4.924024
0.06337866 | 4.96023 |  | 0.06337866 | 4.96023 | 0.1114607 | 4.96023 | 0.1123696 | 4.96023
0.05885294 | 4.996436 |  | 0.05885294 | 4.996436 | 0.1114073 | 4.996436 | 0.1146454 | 4.996436
0.06223625 | 5.032642 |  | 0.06223625 | 5.032642 | 0.1130335 | 5.032642 | 0.1173312 | 5.032642
0.058861 | 5.068848 |  | 0.058861 | 5.068848 | 0.1051609 | 5.068848 | 0.115234 | 5.068848
0.05763431 | 5.105054 |  | 0.05763431 | 5.105054 | 0.1081466 | 5.105054 | 0.1116893 | 5.105054
0.06111914 | 5.14126 |  | 0.06111914 | 5.14126 | 0.1102971 | 5.14126 | 0.1170292 | 5.14126
0.05987344 | 5.177466 |  | 0.05987344 | 5.177466 | 0.1071464 | 5.177466 | 0.1152747 | 5.177466
0.05746668 | 5.213672 |  | 0.05746668 | 5.213672 | 0.1123525 | 5.213672 | 0.1178185 | 5.213672
0.0571462 | 5.249878 |  | 0.0571462 | 5.249878 | 0.1073948 | 5.249878 | 0.1155228 | 5.249878
0.05907581 | 5.286084 |  | 0.05907581 | 5.286084 | 0.1095003 | 5.286084 | 0.114531 | 5.286084
0.06172078 | 5.32229 |  | 0.06172078 | 5.32229 | 0.1067259 | 5.32229 | 0.1139375 | 5.32229
0.0616872 | 5.358496 |  | 0.0616872 | 5.358496 | 0.1028799 | 5.358496 | 0.1159643 | 5.358496
0.05893712 | 5.394703 |  | 0.05893712 | 5.394703 | 0.1110142 | 5.394703 | 0.1128941 | 5.394703
0.06035653 | 5.430909 |  | 0.06035653 | 5.430909 | 0.1039994 | 5.430909 | 0.1127438 | 5.430909
0.05763474 | 5.467115 |  | 0.05763474 | 5.467115 | 0.1028031 | 5.467115 | 0.1122914 | 5.467115
0.05884317 | 5.503321 |  | 0.05884317 | 5.503321 | 0.1035571 | 5.503321 | 0.1146341 | 5.503321
0.05774391 | 5.539527 |  | 0.05774391 | 5.539527 | 0.1033152 | 5.539527 | 0.1072145 | 5.539527
0.05817615 | 5.575733 |  | 0.05817615 | 5.575733 | 0.1047694 | 5.575733 | 0.1082282 | 5.575733
0.05907552 | 5.611939 |  | 0.05907552 | 5.611939 | 0.104205 | 5.611939 | 0.1107754 | 5.611939
0.05691271 | 5.648145 |  | 0.05691271 | 5.648145 | 0.1033166 | 5.648145 | 0.1093611 | 5.648145
0.05835298 | 5.684351 |  | 0.05835298 | 5.684351 | 0.1021481 | 5.684351 | 0.1028065 | 5.684351
0.05659744 | 5.720557 |  | 0.05659744 | 5.720557 | 0.095887 | 5.720557 | 0.1009185 | 5.720557
0.05939456 | 5.756763 |  | 0.05939456 | 5.756763 | 0.1009128 | 5.756763 | 0.1069916 | 5.756763
0.05628834 | 5.792969 |  | 0.05628834 | 5.792969 | 0.09749651 | 5.792969 | 0.09834212 | 5.792969
0.05652015 | 5.829175 |  | 0.05652015 | 5.829175 | 0.09333809 | 5.829175 | 0.09914352 | 5.829175
0.05921811 | 5.865381 |  | 0.05921811 | 5.865381 | 0.09694276 | 5.865381 | 0.1016782 | 5.865381
0.05981477 | 5.901587 |  | 0.05981477 | 5.901587 | 0.09228892 | 5.901587 | 0.09534484 | 5.901587
0.05860223 | 5.937793 |  | 0.05860223 | 5.937793 | 0.09065239 | 5.937793 | 0.09458956 | 5.937793
0.05988462 | 5.973999 |  | 0.05988462 | 5.973999 | 0.09504785 | 5.973999 | 0.09316227 | 5.973999
0.05956654 | 6.010206 |  | 0.05956654 | 6.010206 | 0.08996527 | 6.010206 | 0.08998477 | 6.010206
0.05519987 | 6.046412 |  | 0.05519987 | 6.046412 | 0.09204584 | 6.046412 | 0.09499895 | 6.046412
0.05751518 | 6.082618 |  | 0.05751518 | 6.082618 | 0.09124557 | 6.082618 | 0.09414357 | 6.082618
0.05925632 | 6.118824 |  | 0.05925632 | 6.118824 | 0.08969778 | 6.118824 | 0.09427378 | 6.118824
0.05532275 | 6.15503 |  | 0.05532275 | 6.15503 | 0.08547236 | 6.15503 | 0.09116288 | 6.15503
0.05562453 | 6.191236 |  | 0.05562453 | 6.191236 | 0.08525324 | 6.191236 | 0.09062586 | 6.191236
0.05634339 | 6.227442 |  | 0.05634339 | 6.227442 | 0.08358739 | 6.227442 | 0.09035057 | 6.227442
0.0568122 | 6.263648 |  | 0.0568122 | 6.263648 | 0.08543389 | 6.263648 | 0.08912014 | 6.263648
0.05825705 | 6.299854 |  | 0.05825705 | 6.299854 | 0.08042677 | 6.299854 | 0.08715557 | 6.299854
0.05560241 | 6.33606 |  | 0.05560241 | 6.33606 | 0.07956522 | 6.33606 | 0.08600315 | 6.33606
0.05474627 | 6.372266 |  | 0.05474627 | 6.372266 | 0.07678259 | 6.372266 | 0.08145762 | 6.372266
0.05506325 | 6.408472 |  | 0.05506325 | 6.408472 | 0.0750862 | 6.408472 | 0.0789668 | 6.408472
0.05328173 | 6.444678 |  | 0.05328173 | 6.444678 | 0.07684481 | 6.444678 | 0.07971111 | 6.444678
0.05242164 | 6.480884 |  | 0.05242164 | 6.480884 | 0.07256734 | 6.480884 | 0.07914755 | 6.480884
0.05638012 | 6.51709 |  | 0.05638012 | 6.51709 | 0.07652416 | 6.51709 | 0.08150893 | 6.51709
0.05334959 | 6.553296 |  | 0.05334959 | 6.553296 | 0.07166694 | 6.553296 | 0.0803187 | 6.553296
0.05200081 | 6.589502 |  | 0.05200081 | 6.589502 | 0.07011558 | 6.589502 | 0.0772172 | 6.589502
0.05467653 | 6.625708 |  | 0.05467653 | 6.625708 | 0.07223306 | 6.625708 | 0.07399843 | 6.625708
0.05491531 | 6.661915 |  | 0.05491531 | 6.661915 | 0.06743045 | 6.661915 | 0.07696675 | 6.661915
0.05210691 | 6.698121 |  | 0.05210691 | 6.698121 | 0.06879925 | 6.698121 | 0.07172344 | 6.698121
0.05317309 | 6.734327 |  | 0.05317309 | 6.734327 | 0.0638429 | 6.734327 | 0.07098941 | 6.734327
0.05203962 | 6.770533 |  | 0.05203962 | 6.770533 | 0.06665331 | 6.770533 | 0.06994027 | 6.770533
0.05014212 | 6.806739 |  | 0.05014212 | 6.806739 | 0.06322761 | 6.806739 | 0.07230918 | 6.806739
0.04990016 | 6.842945 |  | 0.04990016 | 6.842945 | 0.06402599 | 6.842945 | 0.0700475 | 6.842945
0.05245083 | 6.879151 |  | 0.05245083 | 6.879151 | 0.06138244 | 6.879151 | 0.06994533 | 6.879151
0.0485965 | 6.915357 |  | 0.0485965 | 6.915357 | 0.06175157 | 6.915357 | 0.06607481 | 6.915357
0.05050017 | 6.951563 |  | 0.05050017 | 6.951563 | 0.06044603 | 6.951563 | 0.06519826 | 6.951563
0.04783872 | 6.987769 |  | 0.04783872 | 6.987769 | 0.05934714 | 6.987769 | 0.06171821 | 6.987769
0.0481077 | 7.023975 |  | 0.0481077 | 7.023975 | 0.05836643 | 7.023975 | 0.06208186 | 7.023975
0.04575958 | 7.060181 |  | 0.04575958 | 7.060181 | 0.05311321 | 7.060181 | 0.06457575 | 7.060181
0.04776928 | 7.096387 |  | 0.04776928 | 7.096387 | 0.05534293 | 7.096387 | 0.05951592 | 7.096387
0.04565325 | 7.132593 |  | 0.04565325 | 7.132593 | 0.05205006 | 7.132593 | 0.06076783 | 7.132593
0.04519567 | 7.168799 |  | 0.04519567 | 7.168799 | 0.05120464 | 7.168799 | 0.06026596 | 7.168799
0.04635009 | 7.205005 |  | 0.04635009 | 7.205005 | 0.049271 | 7.205005 | 0.05489555 | 7.205005