## 1
Общество с ограниченной ответственностью "Инженерная геология" (ООО "ИнжГео")
Юр. адрес: 117279, г. Москва, ул. Миклухо-Маклая, 36 а, этаж 5, пом. XXIII к. 76-84
Телефон/факс +7 (495) 132-30-00, Адрес электронной почты inbox@inj-geo.ru
Испытательная лаборатория ООО «ИнжГео»
Адрес места осуществления деятельности лаборатории: г. Москва, просп. Вернадского, д. 51, стр. 1
Телефон +7(910)4557682, E-mail: slg85@mail.ru
Протокол испытаний № 13-63/34 от 02-12-2022
Наименование и адрес заказчика: ООО Регионстрой
Наименование объекта: Переход трубопровода через р. Енисей
Наименование используемого метода/методики: ГОСТ 12248.3-2020
Условия проведения испытания: температура окружающей среды (18 - 25)0С, влажность воздуха (40 - 75)%
Дата получение объекта подлежащего испытаниям: 05-11-2022
Дата испытания: 25.10.2022-19.11.2034
Испытание грунтов методом одноплоскостного среза
[6 empty] | Лабораторный номер: |  | 1069 |  |  |  | We, д.е. = | 0.55399932
[6 empty] | Номер скважины: |  | BH-003 |  |  |  | ρ, г/см3 = | 1.9
[6 empty] | Глубина отбора, м: |  | 2.1 |  |  |  | ρs, г/см3 = | 2.72
[6 empty] | Наименование грунта: |  | Суглинок, после оттаивания текучий, тяжелый песчанистый |  |  |  | e, д.е. = | 1.1
[6 empty] | Схема проведения опыта: |  | КД |  |  |  | IL, д.е. = | 2.864
Результаты испытаний
[7 empty] | Нормальное напряжение σ, МПа | Касательное напряжение t, МПа | tg ϕ | Угол внутреннего трения ϕ, град. | Удельное сцепление C, МПа
[7 empty] | 0.1 | 0.08248694
[7 empty] | 0.15 | 0.0987304
[7 empty] | 0.2 | 0.1449739
Эффективные значения угла внутреннего трения и удельного сцепления ϕ', С'
[7 empty] | ϕ', град. = | 32
[7 empty] | С', МПа = | 0.015
[7 empty] | Начальник исп. лаборатории: |  |  |  |  | Семиколенова Л.Г.
Лист 1 , всего листов 1
Частичное воспроизведение протокола испытаний без письменного разрешения ООО «ИнжГео» ЗАПРЕЩАЕТСЯ
второй график |  | первый график
dev | eps | sigma | dev1 | eps1 | dev2 | eps2 | dev3 | eps3
0 | 0 |  | 0 | 0 | 0 | 0 | 0 | 0
0.002322585 | 0.03620606 |  | 0.002322585 | 0.03620606 | 0.002644253 | 0.03620606 | 0.003846543 | 0.03620606
0.00432387 | 0.07241211 |  | 0.00432387 | 0.07241211 | 0.005347506 | 0.07241211 | 0.007574949 | 0.07241211
0.006473034 | 0.1086182 |  | 0.006473034 | 0.1086182 | 0.007761392 | 0.1086182 | 0.01158688 | 0.1086182
0.008826987 | 0.1448242 |  | 0.008826987 | 0.1448242 | 0.01075294 | 0.1448242 | 0.01562245 | 0.1448242
0.01165549 | 0.1810303 |  | 0.01165549 | 0.1810303 | 0.01403653 | 0.1810303 | 0.0203944 | 0.1810303
0.01350935 | 0.2172363 |  | 0.01350935 | 0.2172363 | 0.01608435 | 0.2172363 | 0.02441421 | 0.2172363
0.01559623 | 0.2534424 |  | 0.01559623 | 0.2534424 | 0.01875006 | 0.2534424 | 0.02679073 | 0.2534424
0.01863624 | 0.2896485 |  | 0.01863624 | 0.2896485 | 0.02239838 | 0.2896485 | 0.0313709 | 0.2896485
0.02086092 | 0.3258545 |  | 0.02086092 | 0.3258545 | 0.02472993 | 0.3258545 | 0.03448421 | 0.3258545
0.02283151 | 0.3620606 |  | 0.02283151 | 0.3620606 | 0.02616899 | 0.3620606 | 0.03920969 | 0.3620606
0.02465377 | 0.3982666 |  | 0.02465377 | 0.3982666 | 0.02965318 | 0.3982666 | 0.04350752 | 0.3982666
0.02792496 | 0.4344727 |  | 0.02792496 | 0.4344727 | 0.03381414 | 0.4344727 | 0.04697698 | 0.4344727
0.02949982 | 0.4706787 |  | 0.02949982 | 0.4706787 | 0.03564592 | 0.4706787 | 0.04949176 | 0.4706787
0.03245662 | 0.5068848 |  | 0.03245662 | 0.5068848 | 0.037137 | 0.5068848 | 0.05369937 | 0.5068848
0.03290351 | 0.5430909 |  | 0.03290351 | 0.5430909 | 0.04261191 | 0.5430909 | 0.06069324 | 0.5430909
0.03798194 | 0.5792969 |  | 0.03798194 | 0.5792969 | 0.04603675 | 0.5792969 | 0.06342049 | 0.5792969
0.03837034 | 0.615503 |  | 0.03837034 | 0.615503 | 0.04907199 | 0.615503 | 0.06811779 | 0.615503
0.04054025 | 0.651709 |  | 0.04054025 | 0.651709 | 0.0486128 | 0.651709 | 0.07151325 | 0.651709
0.0454836 | 0.6879151 |  | 0.0454836 | 0.6879151 | 0.05063984 | 0.6879151 | 0.07778982 | 0.6879151
0.04759295 | 0.7241211 |  | 0.04759295 | 0.7241211 | 0.05573821 | 0.7241211 | 0.07722071 | 0.7241211
0.04724248 | 0.7603272 |  | 0.04724248 | 0.7603272 | 0.05772643 | 0.7603272 | 0.0833236 | 0.7603272
0.05167762 | 0.7965333 |  | 0.05167762 | 0.7965333 | 0.0576777 | 0.7965333 | 0.08375605 | 0.7965333
0.05174247 | 0.8327393 |  | 0.05174247 | 0.8327393 | 0.06012252 | 0.8327393 | 0.09020587 | 0.8327393
0.05374582 | 0.8689454 |  | 0.05374582 | 0.8689454 | 0.06250446 | 0.8689454 | 0.09488392 | 0.8689454
0.05331241 | 0.9051514 |  | 0.05331241 | 0.9051514 | 0.06671889 | 0.9051514 | 0.09779833 | 0.9051514
0.05752451 | 0.9413575 |  | 0.05752451 | 0.9413575 | 0.06917673 | 0.9413575 | 0.09417019 | 0.9413575
0.0558597 | 0.9775635 |  | 0.0558597 | 0.9775635 | 0.06737561 | 0.9775635 | 0.1038972 | 0.9775635
0.05637619 | 1.01377 |  | 0.05637619 | 1.01377 | 0.06949401 | 1.01377 | 0.09823595 | 1.01377
0.06226604 | 1.049976 |  | 0.06226604 | 1.049976 | 0.07205991 | 1.049976 | 0.1002457 | 1.049976
0.06315847 | 1.086182 |  | 0.06315847 | 1.086182 | 0.06978292 | 1.086182 | 0.1107793 | 1.086182
0.06480821 | 1.122388 |  | 0.06480821 | 1.122388 | 0.07343228 | 1.122388 | 0.108676 | 1.122388
0.06584803 | 1.158594 |  | 0.06584803 | 1.158594 | 0.0743918 | 1.158594 | 0.109291 | 1.158594
0.06385681 | 1.1948 |  | 0.06385681 | 1.1948 | 0.07827982 | 1.1948 | 0.1108625 | 1.1948
0.06380338 | 1.231006 |  | 0.06380338 | 1.231006 | 0.08094375 | 1.231006 | 0.1113544 | 1.231006
0.06780026 | 1.267212 |  | 0.06780026 | 1.267212 | 0.08250572 | 1.267212 | 0.1124478 | 1.267212
0.066607 | 1.303418 |  | 0.066607 | 1.303418 | 0.08462569 | 1.303418 | 0.1182522 | 1.303418
0.07193228 | 1.339624 |  | 0.07193228 | 1.339624 | 0.08393851 | 1.339624 | 0.1228319 | 1.339624
0.06713868 | 1.37583 |  | 0.06713868 | 1.37583 | 0.08111699 | 1.37583 | 0.1205036 | 1.37583
0.06989145 | 1.412036 |  | 0.06989145 | 1.412036 | 0.08239029 | 1.412036 | 0.1246686 | 1.412036
0.07155868 | 1.448242 |  | 0.07155868 | 1.448242 | 0.08372235 | 1.448242 | 0.1307271 | 1.448242
0.07061445 | 1.484448 |  | 0.07061445 | 1.484448 | 0.08405419 | 1.484448 | 0.1263873 | 1.484448
0.07132979 | 1.520654 |  | 0.07132979 | 1.520654 | 0.08582061 | 1.520654 | 0.1274634 | 1.520654
0.07133178 | 1.55686 |  | 0.07133178 | 1.55686 | 0.08551931 | 1.55686 | 0.1285848 | 1.55686
0.07514683 | 1.593067 |  | 0.07514683 | 1.593067 | 0.09205684 | 1.593067 | 0.1284249 | 1.593067
0.07636403 | 1.629273 |  | 0.07636403 | 1.629273 | 0.09338974 | 1.629273 | 0.1327389 | 1.629273
0.07347021 | 1.665479 |  | 0.07347021 | 1.665479 | 0.09033277 | 1.665479 | 0.1377489 | 1.665479
0.07585746 | 1.701685 |  | 0.07585746 | 1.701685 | 0.08897176 | 1.701685 | 0.1324827 | 1.701685
0.07499155 | 1.737891 |  | 0.07499155 | 1.737891 | 0.08850492 | 1.737891 | 0.1389388 | 1.737891
0.07505839 | 1.774097 |  | 0.07505839 | 1.774097 | 0.09578918 | 1.774097 | 0.1403496 | 1.774097
0.07501994 | 1.810303 |  | 0.07501994 | 1.810303 | 0.0958803 | 1.810303 | 0.140417 | 1.810303
0.07906638 | 1.846509 |  | 0.07906638 | 1.846509 | 0.09385972 | 1.846509 | 0.1423103 | 1.846509
0.07932019 | 1.882715 |  | 0.07932019 | 1.882715 | 0.09666803 | 1.882715 | 0.1332219 | 1.882715
0.08310067 | 1.918921 |  | 0.08310067 | 1.918921 | 0.09075654 | 1.918921 | 0.13899 | 1.918921
0.08278428 | 1.955127 |  | 0.08278428 | 1.955127 | 0.09684396 | 1.955127 | 0.1453075 | 1.955127
0.07940047 | 1.991333 |  | 0.07940047 | 1.991333 | 0.09276278 | 1.991333 | 0.1469885 | 1.991333
0.08263101 | 2.027539 |  | 0.08263101 | 2.027539 | 0.0975084 | 2.027539 | 0.1372781 | 2.027539
0.08465997 | 2.063745 |  | 0.08465997 | 2.063745 | 0.098476 | 2.063745 | 0.1475843 | 2.063745
0.07823227 | 2.099951 |  | 0.07823227 | 2.099951 | 0.09443887 | 2.099951 | 0.1381028 | 2.099951
0.0822856 | 2.136157 |  | 0.0822856 | 2.136157 | 0.09379779 | 2.136157 | 0.1409681 | 2.136157
0.08495563 | 2.172363 |  | 0.08495563 | 2.172363 | 0.09688721 | 2.172363 | 0.1469434 | 2.172363
0.08396088 | 2.208569 |  | 0.08396088 | 2.208569 | 0.09411586 | 2.208569 | 0.1472419 | 2.208569
0.07909998 | 2.244776 |  | 0.07909998 | 2.244776 | 0.0960088 | 2.244776 | 0.1399763 | 2.244776
0.08248694 | 2.280982 |  | 0.08248694 | 2.280982 | 0.0983007 | 2.280982 | 0.1461257 | 2.280982
0.0839552 | 2.317188 |  | 0.0839552 | 2.317188 | 0.0987304 | 2.317188 | 0.1449739 | 2.317188
0.08564145 | 2.353394 |  | 0.08564145 | 2.353394 | 0.09984456 | 2.353394 | 0.1445972 | 2.353394
0.08170203 | 2.3896 |  | 0.08170203 | 2.3896 | 0.09927368 | 2.3896 | 0.1415183 | 2.3896
0.08300787 | 2.425806 |  | 0.08300787 | 2.425806 | 0.09617327 | 2.425806 | 0.1508472 | 2.425806
0.07917026 | 2.462012 |  | 0.07917026 | 2.462012 | 0.09862978 | 2.462012 | 0.1434635 | 2.462012
0.08606267 | 2.498218 |  | 0.08606267 | 2.498218 | 0.1013703 | 2.498218 | 0.1467077 | 2.498218
0.08281348 | 2.534424 |  | 0.08281348 | 2.534424 | 0.09726302 | 2.534424 | 0.1479313 | 2.534424
0.08279509 | 2.57063 |  | 0.08279509 | 2.57063 | 0.1002614 | 2.57063 | 0.1478443 | 2.57063
0.08387223 | 2.606836 |  | 0.08387223 | 2.606836 | 0.1028039 | 2.606836 | 0.1437393 | 2.606836
0.08573878 | 2.643042 |  | 0.08573878 | 2.643042 | 0.1040639 | 2.643042 | 0.1521157 | 2.643042
0.08242456 | 2.679248 |  | 0.08242456 | 2.679248 | 0.09907521 | 2.679248 | 0.1489649 | 2.679248
0.08162088 | 2.715454 |  | 0.08162088 | 2.715454 | 0.1000692 | 2.715454 | 0.1476589 | 2.715454
0.08326419 | 2.75166 |  | 0.08326419 | 2.75166 | 0.09956662 | 2.75166 | 0.1502391 | 2.75166
0.0857841 | 2.787866 |  | 0.0857841 | 2.787866 | 0.09937936 | 2.787866 | 0.1485486 | 2.787866
0.08512189 | 2.824072 |  | 0.08512189 | 2.824072 | 0.1008951 | 2.824072 | 0.141097 | 2.824072
0.07903342 | 2.860279 |  | 0.07903342 | 2.860279 | 0.1053365 | 2.860279 | 0.1495164 | 2.860279
0.07866726 | 2.896485 |  | 0.07866726 | 2.896485 | 0.1000111 | 2.896485 | 0.1467375 | 2.896485
0.08384161 | 2.932691 |  | 0.08384161 | 2.932691 | 0.09932782 | 2.932691 | 0.1407895 | 2.932691
0.08152856 | 2.968897 |  | 0.08152856 | 2.968897 | 0.09979469 | 2.968897 | 0.1403367 | 2.968897
0.08117067 | 3.005103 |  | 0.08117067 | 3.005103 | 0.1038076 | 3.005103 | 0.142902 | 3.005103
0.07984591 | 3.041309 |  | 0.07984591 | 3.041309 | 0.10406 | 3.041309 | 0.1531135 | 3.041309
0.08379571 | 3.077515 |  | 0.08379571 | 3.077515 | 0.1031007 | 3.077515 | 0.1440138 | 3.077515
0.07812739 | 3.113721 |  | 0.07812739 | 3.113721 | 0.1004672 | 3.113721 | 0.1516541 | 3.113721
0.08310476 | 3.149927 |  | 0.08310476 | 3.149927 | 0.1027953 | 3.149927 | 0.1465035 | 3.149927
0.08308418 | 3.186133 |  | 0.08308418 | 3.186133 | 0.1026744 | 3.186133 | 0.1499209 | 3.186133
0.08447702 | 3.222339 |  | 0.08447702 | 3.222339 | 0.1034437 | 3.222339 | 0.150883 | 3.222339
0.07748339 | 3.258545 |  | 0.07748339 | 3.258545 | 0.1013497 | 3.258545 | 0.1470817 | 3.258545
0.07897913 | 3.294751 |  | 0.07897913 | 3.294751 | 0.1061416 | 3.294751 | 0.1488713 | 3.294751
0.0842217 | 3.330957 |  | 0.0842217 | 3.330957 | 0.1019691 | 3.330957 | 0.150308 | 3.330957
0.08057714 | 3.367163 |  | 0.08057714 | 3.367163 | 0.1047562 | 3.367163 | 0.145973 | 3.367163
0.07971241 | 3.403369 |  | 0.07971241 | 3.403369 | 0.1071531 | 3.403369 | 0.1438841 | 3.403369
0.08305342 | 3.439575 |  | 0.08305342 | 3.439575 | 0.1019838 | 3.439575 | 0.1464564 | 3.439575
0.08186462 | 3.475782 |  | 0.08186462 | 3.475782 | 0.1048353 | 3.475782 | 0.1525021 | 3.475782
0.08066401 | 3.511988 |  | 0.08066401 | 3.511988 | 0.1067914 | 3.511988 | 0.1501353 | 3.511988
0.07912335 | 3.548194 |  | 0.07912335 | 3.548194 | 0.09857811 | 3.548194 | 0.1498559 | 3.548194
0.08227444 | 3.5844 |  | 0.08227444 | 3.5844 | 0.1070144 | 3.5844 | 0.1468637 | 3.5844
0.07703435 | 3.620606 |  | 0.07703435 | 3.620606 | 0.100378 | 3.620606 | 0.1505942 | 3.620606
0.07742378 | 3.656812 |  | 0.07742378 | 3.656812 | 0.1039996 | 3.656812 | 0.1451439 | 3.656812
0.0806231 | 3.693018 |  | 0.0806231 | 3.693018 | 0.1040361 | 3.693018 | 0.1460336 | 3.693018
0.08093526 | 3.729224 |  | 0.08093526 | 3.729224 | 0.1052017 | 3.729224 | 0.1424733 | 3.729224
0.08304953 | 3.76543 |  | 0.08304953 | 3.76543 | 0.09763079 | 3.76543 | 0.1482478 | 3.76543
0.07953599 | 3.801636 |  | 0.07953599 | 3.801636 | 0.1017647 | 3.801636 | 0.1414595 | 3.801636
0.07926339 | 3.837842 |  | 0.07926339 | 3.837842 | 0.09726889 | 3.837842 | 0.1514594 | 3.837842
0.07875078 | 3.874048 |  | 0.07875078 | 3.874048 | 0.1037942 | 3.874048 | 0.1474813 | 3.874048
0.07958933 | 3.910254 |  | 0.07958933 | 3.910254 | 0.09733416 | 3.910254 | 0.1515691 | 3.910254
0.0823115 | 3.94646 |  | 0.0823115 | 3.94646 | 0.1005938 | 3.94646 | 0.1462632 | 3.94646
0.07632936 | 3.982666 |  | 0.07632936 | 3.982666 | 0.1043366 | 3.982666 | 0.1435418 | 3.982666
0.07645314 | 4.018872 |  | 0.07645314 | 4.018872 | 0.1019682 | 4.018872 | 0.1505491 | 4.018872
0.07621704 | 4.055078 |  | 0.07621704 | 4.055078 | 0.09658687 | 4.055078 | 0.1488998 | 4.055078
0.08111129 | 4.091284 |  | 0.08111129 | 4.091284 | 0.102962 | 4.091284 | 0.142338 | 4.091284
0.08027609 | 4.127491 |  | 0.08027609 | 4.127491 | 0.09532575 | 4.127491 | 0.1497686 | 4.127491
0.0791699 | 4.163697 |  | 0.0791699 | 4.163697 | 0.09463031 | 4.163697 | 0.1468968 | 4.163697
0.08013408 | 4.199903 |  | 0.08013408 | 4.199903 | 0.09588966 | 4.199903 | 0.1377323 | 4.199903
0.08119632 | 4.236109 |  | 0.08119632 | 4.236109 | 0.1014078 | 4.236109 | 0.1373251 | 4.236109
0.07732498 | 4.272315 |  | 0.07732498 | 4.272315 | 0.09425419 | 4.272315 | 0.1445731 | 4.272315
0.07642514 | 4.308521 |  | 0.07642514 | 4.308521 | 0.09431479 | 4.308521 | 0.1400227 | 4.308521
0.07792751 | 4.344727 |  | 0.07792751 | 4.344727 | 0.09447375 | 4.344727 | 0.1465537 | 4.344727
0.07745654 | 4.380933 |  | 0.07745654 | 4.380933 | 0.09940468 | 4.380933 | 0.1436517 | 4.380933
0.07453231 | 4.417139 |  | 0.07453231 | 4.417139 | 0.09791453 | 4.417139 | 0.1459895 | 4.417139
0.07971035 | 4.453345 |  | 0.07971035 | 4.453345 | 0.09456458 | 4.453345 | 0.1348731 | 4.453345
0.07621166 | 4.489551 |  | 0.07621166 | 4.489551 | 0.09462614 | 4.489551 | 0.1340627 | 4.489551
0.0791764 | 4.525757 |  | 0.0791764 | 4.525757 | 0.09289174 | 4.525757 | 0.1418973 | 4.525757
0.0767739 | 4.561963 |  | 0.0767739 | 4.561963 | 0.09223516 | 4.561963 | 0.1411204 | 4.561963
0.0778973 | 4.598169 |  | 0.0778973 | 4.598169 | 0.09787871 | 4.598169 | 0.134235 | 4.598169
0.07242123 | 4.634375 |  | 0.07242123 | 4.634375 | 0.09559772 | 4.634375 | 0.136396 | 4.634375
0.07626566 | 4.670581 |  | 0.07626566 | 4.670581 | 0.09269226 | 4.670581 | 0.1387639 | 4.670581
0.07522146 | 4.706787 |  | 0.07522146 | 4.706787 | 0.09585893 | 4.706787 | 0.1349803 | 4.706787
0.07179223 | 4.742994 |  | 0.07179223 | 4.742994 | 0.09330435 | 4.742994 | 0.1351557 | 4.742994
0.07168239 | 4.7792 |  | 0.07168239 | 4.7792 | 0.09388825 | 4.7792 | 0.1251502 | 4.7792
0.0687921 | 4.815406 |  | 0.0687921 | 4.815406 | 0.08987298 | 4.815406 | 0.1261857 | 4.815406
0.07237393 | 4.851612 |  | 0.07237393 | 4.851612 | 0.0910805 | 4.851612 | 0.1278076 | 4.851612
0.06868446 | 4.887818 |  | 0.06868446 | 4.887818 | 0.09150312 | 4.887818 | 0.1241295 | 4.887818
0.07204896 | 4.924024 |  | 0.07204896 | 4.924024 | 0.09063734 | 4.924024 | 0.120368 | 4.924024
0.07002641 | 4.96023 |  | 0.07002641 | 4.96023 | 0.09026274 | 4.96023 | 0.1177215 | 4.96023
0.07138347 | 4.996436 |  | 0.07138347 | 4.996436 | 0.09204193 | 4.996436 | 0.1199794 | 4.996436
0.07094123 | 5.032642 |  | 0.07094123 | 5.032642 | 0.09289102 | 5.032642 | 0.1184196 | 5.032642
0.06945885 | 5.068848 |  | 0.06945885 | 5.068848 | 0.0905527 | 5.068848 | 0.1130202 | 5.068848
0.0694927 | 5.105054 |  | 0.0694927 | 5.105054 | 0.08862853 | 5.105054 | 0.1164344 | 5.105054
0.067879 | 5.14126 |  | 0.067879 | 5.14126 | 0.08569852 | 5.14126 | 0.1192898 | 5.14126
0.06637943 | 5.177466 |  | 0.06637943 | 5.177466 | 0.08572399 | 5.177466 | 0.1103485 | 5.177466
0.06328557 | 5.213672 |  | 0.06328557 | 5.213672 | 0.08397126 | 5.213672 | 0.1182327 | 5.213672
0.06730522 | 5.249878 |  | 0.06730522 | 5.249878 | 0.08855109 | 5.249878 | 0.1131069 | 5.249878
0.0620399 | 5.286084 |  | 0.0620399 | 5.286084 | 0.08792455 | 5.286084 | 0.1134254 | 5.286084
0.06485112 | 5.32229 |  | 0.06485112 | 5.32229 | 0.08871481 | 5.32229 | 0.1109711 | 5.32229
0.0615725 | 5.358496 |  | 0.0615725 | 5.358496 | 0.08913207 | 5.358496 | 0.1095286 | 5.358496
0.06387062 | 5.394703 |  | 0.06387062 | 5.394703 | 0.08705082 | 5.394703 | 0.1117237 | 5.394703
0.0612977 | 5.430909 |  | 0.0612977 | 5.430909 | 0.08749503 | 5.430909 | 0.1092867 | 5.430909
0.06002692 | 5.467115 |  | 0.06002692 | 5.467115 | 0.08412263 | 5.467115 | 0.1114 | 5.467115
0.06257829 | 5.503321 |  | 0.06257829 | 5.503321 | 0.0835817 | 5.503321 | 0.103844 | 5.503321
0.06446138 | 5.539527 |  | 0.06446138 | 5.539527 | 0.08507452 | 5.539527 | 0.1101736 | 5.539527
0.06067396 | 5.575733 |  | 0.06067396 | 5.575733 | 0.08219749 | 5.575733 | 0.103951 | 5.575733
0.06306596 | 5.611939 |  | 0.06306596 | 5.611939 | 0.08059634 | 5.611939 | 0.1054173 | 5.611939
0.06134158 | 5.648145 |  | 0.06134158 | 5.648145 | 0.08575448 | 5.648145 | 0.104426 | 5.648145
0.06138578 | 5.684351 |  | 0.06138578 | 5.684351 | 0.08433999 | 5.684351 | 0.1089728 | 5.684351
0.05914846 | 5.720557 |  | 0.05914846 | 5.720557 | 0.08163073 | 5.720557 | 0.1056061 | 5.720557
0.06130519 | 5.756763 |  | 0.06130519 | 5.756763 | 0.07971143 | 5.756763 | 0.1079347 | 5.756763
0.06235729 | 5.792969 |  | 0.06235729 | 5.792969 | 0.08451024 | 5.792969 | 0.10624 | 5.792969
0.05810457 | 5.829175 |  | 0.05810457 | 5.829175 | 0.08415135 | 5.829175 | 0.1060218 | 5.829175
0.05994924 | 5.865381 |  | 0.05994924 | 5.865381 | 0.08407015 | 5.865381 | 0.1051714 | 5.865381
0.0575309 | 5.901587 |  | 0.0575309 | 5.901587 | 0.079279 | 5.901587 | 0.1056318 | 5.901587
0.05942618 | 5.937793 |  | 0.05942618 | 5.937793 | 0.07750523 | 5.937793 | 0.1012571 | 5.937793
0.05588258 | 5.973999 |  | 0.05588258 | 5.973999 | 0.08233667 | 5.973999 | 0.1027621 | 5.973999
0.05663191 | 6.010206 |  | 0.05663191 | 6.010206 | 0.08190328 | 6.010206 | 0.09778968 | 6.010206
0.05946016 | 6.046412 |  | 0.05946016 | 6.046412 | 0.07962352 | 6.046412 | 0.1012971 | 6.046412
0.05847865 | 6.082618 |  | 0.05847865 | 6.082618 | 0.08151418 | 6.082618 | 0.09797476 | 6.082618
0.0566533 | 6.118824 |  | 0.0566533 | 6.118824 | 0.07566393 | 6.118824 | 0.102365 | 6.118824
0.05387099 | 6.15503 |  | 0.05387099 | 6.15503 | 0.0791786 | 6.15503 | 0.1031579 | 6.15503
0.0554519 | 6.191236 |  | 0.0554519 | 6.191236 | 0.07967641 | 6.191236 | 0.09954096 | 6.191236
0.05352853 | 6.227442 |  | 0.05352853 | 6.227442 | 0.07538583 | 6.227442 | 0.097987 | 6.227442
0.05634532 | 6.263648 |  | 0.05634532 | 6.263648 | 0.07471992 | 6.263648 | 0.09740028 | 6.263648
0.05436148 | 6.299854 |  | 0.05436148 | 6.299854 | 0.07725007 | 6.299854 | 0.1022951 | 6.299854
0.05429044 | 6.33606 |  | 0.05429044 | 6.33606 | 0.07289516 | 6.33606 | 0.1032457 | 6.33606
0.05354539 | 6.372266 |  | 0.05354539 | 6.372266 | 0.07368894 | 6.372266 | 0.09583737 | 6.372266
0.0507657 | 6.408472 |  | 0.0507657 | 6.408472 | 0.07538697 | 6.408472 | 0.09631347 | 6.408472
0.0518347 | 6.444678 |  | 0.0518347 | 6.444678 | 0.07264258 | 6.444678 | 0.09950331 | 6.444678
0.05178243 | 6.480884 |  | 0.05178243 | 6.480884 | 0.06950568 | 6.480884 | 0.09875933 | 6.480884
0.04777119 | 6.51709 |  | 0.04777119 | 6.51709 | 0.0693082 | 6.51709 | 0.1017673 | 6.51709
0.04643686 | 6.553296 |  | 0.04643686 | 6.553296 | 0.06778214 | 6.553296 | 0.0986473 | 6.553296
0.04912177 | 6.589502 |  | 0.04912177 | 6.589502 | 0.06613918 | 6.589502 | 0.09809349 | 6.589502
0.04490153 | 6.625708 |  | 0.04490153 | 6.625708 | 0.06469224 | 6.625708 | 0.1031614 | 6.625708
0.04735597 | 6.661915 |  | 0.04735597 | 6.661915 | 0.0679546 | 6.661915 | 0.1005719 | 6.661915
0.04459001 | 6.698121 |  | 0.04459001 | 6.698121 | 0.06241258 | 6.698121 | 0.102619 | 6.698121
0.04439342 | 6.734327 |  | 0.04439342 | 6.734327 | 0.06419373 | 6.734327 | 0.1008375 | 6.734327
0.04343378 | 6.770533 |  | 0.04343378 | 6.770533 | 0.06512453 | 6.770533 | 0.1023588 | 6.770533
0.04048435 | 6.806739 |  | 0.04048435 | 6.806739 | 0.05908829 | 6.806739 | 0.09689763 | 6.806739
0.03918203 | 6.842945 |  | 0.03918203 | 6.842945 | 0.05959503 | 6.842945 | 0.09645996 | 6.842945
0.03934737 | 6.879151 |  | 0.03934737 | 6.879151 | 0.05800134 | 6.879151 | 0.09802142 | 6.879151
0.03768492 | 6.915357 |  | 0.03768492 | 6.915357 | 0.05712617 | 6.915357 | 0.09701677 | 6.915357
0.0368156 | 6.951563 |  | 0.0368156 | 6.951563 | 0.05415838 | 6.951563 | 0.103421 | 6.951563
0.03690901 | 6.987769 |  | 0.03690901 | 6.987769 | 0.05540329 | 6.987769 | 0.1040619 | 6.987769
0.0360521 | 7.023975 |  | 0.0360521 | 7.023975 | 0.05350193 | 7.023975 | 0.1011748 | 7.023975
0.03455101 | 7.060181 |  | 0.03455101 | 7.060181 | 0.0538285 | 7.060181 | 0.1004036 | 7.060181
0.0330247 | 7.096387 |  | 0.0330247 | 7.096387 | 0.04944763 | 7.096387 | 0.1029442 | 7.096387
0.02988473 | 7.132593 |  | 0.02988473 | 7.132593 | 0.05218526 | 7.132593 | 0.1034733 | 7.132593
0.02998402 | 7.168799 |  | 0.02998402 | 7.168799 | 0.04815951 | 7.168799 | 0.1058728 | 7.168799
0.02888744 | 7.205005 |  | 0.02888744 | 7.205005 | 0.04537941 | 7.205005 | 0.09816218 | 7.205005