## 1
Общество с ограниченной ответственностью "Инженерная геология" (ООО "ИнжГео")
Юр. адрес: 117279, г. Москва, ул. Миклухо-Маклая, 36 а, этаж 5, пом. XXIII к. 76-84
Телефон/факс +7 (495) 132-30-00, Адрес электронной почты inbox@inj-geo.ru
Испытательная лаборатория ООО «ИнжГео»
Адрес места осуществления деятельности лаборатории: г. Москва, просп. Вернадского, д. 51, стр. 1
Телефон +7(910)4557682, E-mail: slg85@mail.ru
Протокол испытаний № 13-63/35 от 03-12-2022
Наименование и адрес заказчика: ООО Регионстрой
Наименование объекта: Переход трубопровода через р. Енисей
Наименование используемого метода/методики: ГОСТ 12248.3-2020
Условия проведения испытания: температура окружающей среды (18 - 25)0С, влажность воздуха (40 - 75)%
Дата получение объекта подлежащего испытаниям: 06-11-2022
Дата испытания: 25.10.2022-19.11.2035
Испытание грунтов методом одноплоскостного среза
[6 empty] | Лабораторный номер: |  | 1070 |  |  |  | We, д.е. = | 0.44425755
[6 empty] | Номер скважины: |  | BH-003 |  |  |  | ρ, г/см3 = | 1.9
[6 empty] | Глубина отбора, м: |  | 4 |  |  |  | ρs, г/см3 = | 2.7
[6 empty] | Наименование грунта: |  | Суглинок, после оттаивания текучий, легкий пылеватый |  |  |  | e, д.е. = | 1.1
[6 empty] | Схема проведения опыта: |  | КД |  |  |  | IL, д.е. = | 2.257
Результаты испытаний
[7 empty] | Нормальное напряжение σ, МПа | Касательное напряжение t, МПа | tg ϕ | Угол внутреннего трения ϕ, град. | Удельное сцепление C, МПа
[7 empty] | 0.1 | 0.08494076
[7 empty] | 0.15 | 0.1024111
[7 empty] | 0.2 | 0.1498815
Эффективные значения угла внутреннего трения и удельного сцепления ϕ', С'
[7 empty] | ϕ', град. = | 33
[7 empty] | С', МПа = | 0.015
[7 empty] | Начальник исп. лаборатории: |  |  |  |  | Семиколенова Л.Г.
Лист 1 , всего листов 1
Частичное воспроизведение протокола испытаний без письменного разрешения ООО «ИнжГео» ЗАПРЕЩАЕТСЯ
второй график |  | первый график
dev | eps | sigma | dev1 | eps1 | dev2 | eps2 | dev3 | eps3
0 | 0 |  | 0 | 0 | 0 | 0 | 0 | 0
0.002220711 | 0.03620606 |  | 0.002220711 | 0.03620606 | 0.00289277 | 0.03620606 | 0.00412047 | 0.03620606
0.004816117 | 0.07241211 |  | 0.004816117 | 0.07241211 | 0.005812802 | 0.07241211 | 0.008103332 | 0.07241211
0.006972918 | 0.1086182 |  | 0.006972918 | 0.1086182 | 0.008102483 | 0.1086182 | 0.0121037 | 0.1086182
0.009058194 | 0.1448242 |  | 0.009058194 | 0.1448242 | 0.01137413 | 0.1448242 | 0.01617247 | 0.1448242
0.01141388 | 0.1810303 |  | 0.01141388 | 0.1810303 | 0.01373224 | 0.1810303 | 0.02092194 | 0.1810303
0.01375618 | 0.2172363 |  | 0.01375618 | 0.2172363 | 0.0168075 | 0.2172363 | 0.02459335 | 0.2172363
0.01587768 | 0.2534424 |  | 0.01587768 | 0.2534424 | 0.01875586 | 0.2534424 | 0.02936481 | 0.2534424
0.01814223 | 0.2896485 |  | 0.01814223 | 0.2896485 | 0.02179801 | 0.2896485 | 0.03201924 | 0.2896485
0.02035394 | 0.3258545 |  | 0.02035394 | 0.3258545 | 0.02500095 | 0.3258545 | 0.03663721 | 0.3258545
0.02366067 | 0.3620606 |  | 0.02366067 | 0.3620606 | 0.02757298 | 0.3620606 | 0.04037824 | 0.3620606
0.02570188 | 0.3982666 |  | 0.02570188 | 0.3982666 | 0.03190921 | 0.3982666 | 0.04683884 | 0.3982666
0.0288167 | 0.4344727 |  | 0.0288167 | 0.4344727 | 0.03322185 | 0.4344727 | 0.04912526 | 0.4344727
0.03136782 | 0.4706787 |  | 0.03136782 | 0.4706787 | 0.03641052 | 0.4706787 | 0.05239798 | 0.4706787
0.03398806 | 0.5068848 |  | 0.03398806 | 0.5068848 | 0.03955089 | 0.5068848 | 0.05851298 | 0.5068848
0.03422077 | 0.5430909 |  | 0.03422077 | 0.5430909 | 0.04298063 | 0.5430909 | 0.06281003 | 0.5430909
0.03772887 | 0.5792969 |  | 0.03772887 | 0.5792969 | 0.04711068 | 0.5792969 | 0.0641539 | 0.5792969
0.04142877 | 0.615503 |  | 0.04142877 | 0.615503 | 0.04964382 | 0.615503 | 0.07417585 | 0.615503
0.04242487 | 0.651709 |  | 0.04242487 | 0.651709 | 0.05386261 | 0.651709 | 0.07744367 | 0.651709
0.04492522 | 0.6879151 |  | 0.04492522 | 0.6879151 | 0.05425208 | 0.6879151 | 0.07947084 | 0.6879151
0.04775066 | 0.7241211 |  | 0.04775066 | 0.7241211 | 0.05661179 | 0.7241211 | 0.08720965 | 0.7241211
0.049173 | 0.7603272 |  | 0.049173 | 0.7603272 | 0.05849975 | 0.7603272 | 0.08976429 | 0.7603272
0.05253393 | 0.7965333 |  | 0.05253393 | 0.7965333 | 0.06407425 | 0.7965333 | 0.09203471 | 0.7965333
0.05052512 | 0.8327393 |  | 0.05052512 | 0.8327393 | 0.06544738 | 0.8327393 | 0.09384209 | 0.8327393
0.05210179 | 0.8689454 |  | 0.05210179 | 0.8689454 | 0.06281143 | 0.8689454 | 0.09825779 | 0.8689454
0.05543646 | 0.9051514 |  | 0.05543646 | 0.9051514 | 0.06549408 | 0.9051514 | 0.1000126 | 0.9051514
0.05905348 | 0.9413575 |  | 0.05905348 | 0.9413575 | 0.06687309 | 0.9413575 | 0.1055189 | 0.9413575
0.05607885 | 0.9775635 |  | 0.05607885 | 0.9775635 | 0.07103519 | 0.9775635 | 0.1059406 | 0.9775635
0.06128908 | 1.01377 |  | 0.06128908 | 1.01377 | 0.0700584 | 1.01377 | 0.1072395 | 1.01377
0.05943794 | 1.049976 |  | 0.05943794 | 1.049976 | 0.07397182 | 1.049976 | 0.1098036 | 1.049976
0.0636683 | 1.086182 |  | 0.0636683 | 1.086182 | 0.07307033 | 1.086182 | 0.1081207 | 1.086182
0.06470725 | 1.122388 |  | 0.06470725 | 1.122388 | 0.0785699 | 1.122388 | 0.1134694 | 1.122388
0.0641121 | 1.158594 |  | 0.0641121 | 1.158594 | 0.07885137 | 1.158594 | 0.1122332 | 1.158594
0.06504089 | 1.1948 |  | 0.06504089 | 1.1948 | 0.08325906 | 1.1948 | 0.1195722 | 1.1948
0.06735978 | 1.231006 |  | 0.06735978 | 1.231006 | 0.08520496 | 1.231006 | 0.1166466 | 1.231006
0.06654836 | 1.267212 |  | 0.06654836 | 1.267212 | 0.08449095 | 1.267212 | 0.1259161 | 1.267212
0.07050932 | 1.303418 |  | 0.07050932 | 1.303418 | 0.0830815 | 1.303418 | 0.1200078 | 1.303418
0.07249732 | 1.339624 |  | 0.07249732 | 1.339624 | 0.08849821 | 1.339624 | 0.1232268 | 1.339624
0.06901422 | 1.37583 |  | 0.06901422 | 1.37583 | 0.08855185 | 1.37583 | 0.1251388 | 1.37583
0.07315257 | 1.412036 |  | 0.07315257 | 1.412036 | 0.0881809 | 1.412036 | 0.1268927 | 1.412036
0.07405434 | 1.448242 |  | 0.07405434 | 1.448242 | 0.08961301 | 1.448242 | 0.1354891 | 1.448242
0.07250731 | 1.484448 |  | 0.07250731 | 1.484448 | 0.09212649 | 1.484448 | 0.1263185 | 1.484448
0.07846745 | 1.520654 |  | 0.07846745 | 1.520654 | 0.08944492 | 1.520654 | 0.1295425 | 1.520654
0.07605737 | 1.55686 |  | 0.07605737 | 1.55686 | 0.09555154 | 1.55686 | 0.1400026 | 1.55686
0.07420639 | 1.593067 |  | 0.07420639 | 1.593067 | 0.08894429 | 1.593067 | 0.137878 | 1.593067
0.07562636 | 1.629273 |  | 0.07562636 | 1.629273 | 0.09142224 | 1.629273 | 0.1323346 | 1.629273
0.07690497 | 1.665479 |  | 0.07690497 | 1.665479 | 0.0962586 | 1.665479 | 0.1314888 | 1.665479
0.07751969 | 1.701685 |  | 0.07751969 | 1.701685 | 0.09228506 | 1.701685 | 0.1360465 | 1.701685
0.080998 | 1.737891 |  | 0.080998 | 1.737891 | 0.09958664 | 1.737891 | 0.1380715 | 1.737891
0.08007915 | 1.774097 |  | 0.08007915 | 1.774097 | 0.09237428 | 1.774097 | 0.1376049 | 1.774097
0.08202884 | 1.810303 |  | 0.08202884 | 1.810303 | 0.09755926 | 1.810303 | 0.1414936 | 1.810303
0.08061249 | 1.846509 |  | 0.08061249 | 1.846509 | 0.09618204 | 1.846509 | 0.1429223 | 1.846509
0.07947246 | 1.882715 |  | 0.07947246 | 1.882715 | 0.09953619 | 1.882715 | 0.14505 | 1.882715
0.07935656 | 1.918921 |  | 0.07935656 | 1.918921 | 0.09895795 | 1.918921 | 0.1398304 | 1.918921
0.08098132 | 1.955127 |  | 0.08098132 | 1.955127 | 0.1034343 | 1.955127 | 0.1409364 | 1.955127
0.08652389 | 1.991333 |  | 0.08652389 | 1.991333 | 0.09613735 | 1.991333 | 0.1491976 | 1.991333
0.08545478 | 2.027539 |  | 0.08545478 | 2.027539 | 0.09923348 | 2.027539 | 0.1500973 | 2.027539
0.08650205 | 2.063745 |  | 0.08650205 | 2.063745 | 0.1038506 | 2.063745 | 0.1426177 | 2.063745
0.08124721 | 2.099951 |  | 0.08124721 | 2.099951 | 0.09802868 | 2.099951 | 0.1478985 | 2.099951
0.08533951 | 2.136157 |  | 0.08533951 | 2.136157 | 0.1018161 | 2.136157 | 0.1538998 | 2.136157
0.08559137 | 2.172363 |  | 0.08559137 | 2.172363 | 0.09956091 | 2.172363 | 0.1509976 | 2.172363
0.08763526 | 2.208569 |  | 0.08763526 | 2.208569 | 0.1026999 | 2.208569 | 0.1456183 | 2.208569
0.08420095 | 2.244776 |  | 0.08420095 | 2.244776 | 0.1029405 | 2.244776 | 0.1498025 | 2.244776
0.08494076 | 2.280982 |  | 0.08494076 | 2.280982 | 0.1024111 | 2.280982 | 0.1439611 | 2.280982
0.08207826 | 2.317188 |  | 0.08207826 | 2.317188 | 0.1056166 | 2.317188 | 0.1498815 | 2.317188
0.08515081 | 2.353394 |  | 0.08515081 | 2.353394 | 0.1035031 | 2.353394 | 0.1543173 | 2.353394
0.08439783 | 2.3896 |  | 0.08439783 | 2.3896 | 0.1012635 | 2.3896 | 0.1512237 | 2.3896
0.08529816 | 2.425806 |  | 0.08529816 | 2.425806 | 0.1062218 | 2.425806 | 0.1577232 | 2.425806
0.08316136 | 2.462012 |  | 0.08316136 | 2.462012 | 0.1048397 | 2.462012 | 0.14611 | 2.462012
0.08562003 | 2.498218 |  | 0.08562003 | 2.498218 | 0.09827012 | 2.498218 | 0.1491725 | 2.498218
0.08497912 | 2.534424 |  | 0.08497912 | 2.534424 | 0.1024892 | 2.534424 | 0.1582715 | 2.534424
0.08310135 | 2.57063 |  | 0.08310135 | 2.57063 | 0.09984404 | 2.57063 | 0.1500318 | 2.57063
0.08686944 | 2.606836 |  | 0.08686944 | 2.606836 | 0.09843918 | 2.606836 | 0.1506423 | 2.606836
0.08334618 | 2.643042 |  | 0.08334618 | 2.643042 | 0.09690727 | 2.643042 | 0.1493053 | 2.643042
0.08516506 | 2.679248 |  | 0.08516506 | 2.679248 | 0.09893148 | 2.679248 | 0.1595455 | 2.679248
0.08194191 | 2.715454 |  | 0.08194191 | 2.715454 | 0.1026668 | 2.715454 | 0.1516189 | 2.715454
0.08326548 | 2.75166 |  | 0.08326548 | 2.75166 | 0.1004414 | 2.75166 | 0.151445 | 2.75166
0.08735572 | 2.787866 |  | 0.08735572 | 2.787866 | 0.1033804 | 2.787866 | 0.1544308 | 2.787866
0.08461614 | 2.824072 |  | 0.08461614 | 2.824072 | 0.1033153 | 2.824072 | 0.1490571 | 2.824072
0.08633359 | 2.860279 |  | 0.08633359 | 2.860279 | 0.09828839 | 2.860279 | 0.1564118 | 2.860279
0.0803037 | 2.896485 |  | 0.0803037 | 2.896485 | 0.1031494 | 2.896485 | 0.1549131 | 2.896485
0.08355859 | 2.932691 |  | 0.08355859 | 2.932691 | 0.09473777 | 2.932691 | 0.1537066 | 2.932691
0.08001237 | 2.968897 |  | 0.08001237 | 2.968897 | 0.0974213 | 2.968897 | 0.152716 | 2.968897
0.08303885 | 3.005103 |  | 0.08303885 | 3.005103 | 0.09624994 | 3.005103 | 0.1532463 | 3.005103
0.08303976 | 3.041309 |  | 0.08303976 | 3.041309 | 0.09838168 | 3.041309 | 0.1526751 | 3.041309
0.08623596 | 3.077515 |  | 0.08623596 | 3.077515 | 0.1008596 | 3.077515 | 0.1588735 | 3.077515
0.08127155 | 3.113721 |  | 0.08127155 | 3.113721 | 0.09868846 | 3.113721 | 0.1536026 | 3.113721
0.08360083 | 3.149927 |  | 0.08360083 | 3.149927 | 0.09260613 | 3.149927 | 0.1551198 | 3.149927
0.08451663 | 3.186133 |  | 0.08451663 | 3.186133 | 0.09732114 | 3.186133 | 0.1622398 | 3.186133
0.08015944 | 3.222339 |  | 0.08015944 | 3.222339 | 0.09681587 | 3.222339 | 0.1540199 | 3.222339
0.08240671 | 3.258545 |  | 0.08240671 | 3.258545 | 0.09379003 | 3.258545 | 0.1600661 | 3.258545
0.08017643 | 3.294751 |  | 0.08017643 | 3.294751 | 0.09956014 | 3.294751 | 0.1582231 | 3.294751
0.08566684 | 3.330957 |  | 0.08566684 | 3.330957 | 0.09275587 | 3.330957 | 0.1532491 | 3.330957
0.08030442 | 3.367163 |  | 0.08030442 | 3.367163 | 0.09753734 | 3.367163 | 0.152694 | 3.367163
0.08422233 | 3.403369 |  | 0.08422233 | 3.403369 | 0.09952863 | 3.403369 | 0.1560992 | 3.403369
0.08262432 | 3.439575 |  | 0.08262432 | 3.439575 | 0.09850757 | 3.439575 | 0.1631894 | 3.439575
0.08299294 | 3.475782 |  | 0.08299294 | 3.475782 | 0.09773689 | 3.475782 | 0.155527 | 3.475782
0.08383226 | 3.511988 |  | 0.08383226 | 3.511988 | 0.09289489 | 3.511988 | 0.1528767 | 3.511988
0.08585408 | 3.548194 |  | 0.08585408 | 3.548194 | 0.09531498 | 3.548194 | 0.1602041 | 3.548194
0.08131287 | 3.5844 |  | 0.08131287 | 3.5844 | 0.09103992 | 3.5844 | 0.1491703 | 3.5844
0.08006827 | 3.620606 |  | 0.08006827 | 3.620606 | 0.09634245 | 3.620606 | 0.1505974 | 3.620606
0.08459615 | 3.656812 |  | 0.08459615 | 3.656812 | 0.09265993 | 3.656812 | 0.1497537 | 3.656812
0.08174053 | 3.693018 |  | 0.08174053 | 3.693018 | 0.09334416 | 3.693018 | 0.1494319 | 3.693018
0.08001058 | 3.729224 |  | 0.08001058 | 3.729224 | 0.09626311 | 3.729224 | 0.1492982 | 3.729224
0.08279083 | 3.76543 |  | 0.08279083 | 3.76543 | 0.09657048 | 3.76543 | 0.1539198 | 3.76543
0.08195524 | 3.801636 |  | 0.08195524 | 3.801636 | 0.09164628 | 3.801636 | 0.1469793 | 3.801636
0.0864814 | 3.837842 |  | 0.0864814 | 3.837842 | 0.0984739 | 3.837842 | 0.1451216 | 3.837842
0.08575834 | 3.874048 |  | 0.08575834 | 3.874048 | 0.09410034 | 3.874048 | 0.1402745 | 3.874048
0.08304051 | 3.910254 |  | 0.08304051 | 3.910254 | 0.09240462 | 3.910254 | 0.142575 | 3.910254
0.08019894 | 3.94646 |  | 0.08019894 | 3.94646 | 0.09148462 | 3.94646 | 0.1489048 | 3.94646
0.08116063 | 3.982666 |  | 0.08116063 | 3.982666 | 0.09907437 | 3.982666 | 0.1467573 | 3.982666
0.08023753 | 4.018872 |  | 0.08023753 | 4.018872 | 0.09376587 | 4.018872 | 0.1467304 | 4.018872
0.08371798 | 4.055078 |  | 0.08371798 | 4.055078 | 0.0928346 | 4.055078 | 0.1385207 | 4.055078
0.08662591 | 4.091284 |  | 0.08662591 | 4.091284 | 0.09715725 | 4.091284 | 0.145211 | 4.091284
0.08129438 | 4.127491 |  | 0.08129438 | 4.127491 | 0.09486234 | 4.127491 | 0.1361173 | 4.127491
0.08000146 | 4.163697 |  | 0.08000146 | 4.163697 | 0.09247212 | 4.163697 | 0.1321865 | 4.163697
0.08608929 | 4.199903 |  | 0.08608929 | 4.199903 | 0.09741061 | 4.199903 | 0.133043 | 4.199903
0.08275242 | 4.236109 |  | 0.08275242 | 4.236109 | 0.09211762 | 4.236109 | 0.1379424 | 4.236109
0.08540675 | 4.272315 |  | 0.08540675 | 4.272315 | 0.09133752 | 4.272315 | 0.1284309 | 4.272315
0.0834612 | 4.308521 |  | 0.0834612 | 4.308521 | 0.09128191 | 4.308521 | 0.1382536 | 4.308521
0.08013283 | 4.344727 |  | 0.08013283 | 4.344727 | 0.09593132 | 4.344727 | 0.1286142 | 4.344727
0.08318223 | 4.380933 |  | 0.08318223 | 4.380933 | 0.09791404 | 4.380933 | 0.1280254 | 4.380933
0.08637712 | 4.417139 |  | 0.08637712 | 4.417139 | 0.09071749 | 4.417139 | 0.1353023 | 4.417139
0.08061854 | 4.453345 |  | 0.08061854 | 4.453345 | 0.09490519 | 4.453345 | 0.1316812 | 4.453345
0.08643882 | 4.489551 |  | 0.08643882 | 4.489551 | 0.09599456 | 4.489551 | 0.131967 | 4.489551
0.08654638 | 4.525757 |  | 0.08654638 | 4.525757 | 0.09746334 | 4.525757 | 0.126344 | 4.525757
0.08088141 | 4.561963 |  | 0.08088141 | 4.561963 | 0.09651689 | 4.561963 | 0.1241567 | 4.561963
0.08333463 | 4.598169 |  | 0.08333463 | 4.598169 | 0.09825449 | 4.598169 | 0.1323474 | 4.598169
0.08307139 | 4.634375 |  | 0.08307139 | 4.634375 | 0.09556936 | 4.634375 | 0.1292124 | 4.634375
0.07902189 | 4.670581 |  | 0.07902189 | 4.670581 | 0.097228 | 4.670581 | 0.1279878 | 4.670581
0.0819843 | 4.706787 |  | 0.0819843 | 4.706787 | 0.09430213 | 4.706787 | 0.1191723 | 4.706787
0.08309573 | 4.742994 |  | 0.08309573 | 4.742994 | 0.09391447 | 4.742994 | 0.1226113 | 4.742994
0.08531385 | 4.7792 |  | 0.08531385 | 4.7792 | 0.09296952 | 4.7792 | 0.1209053 | 4.7792
0.07927911 | 4.815406 |  | 0.07927911 | 4.815406 | 0.0909174 | 4.815406 | 0.1278175 | 4.815406
0.07827721 | 4.851612 |  | 0.07827721 | 4.851612 | 0.09266456 | 4.851612 | 0.1190085 | 4.851612
0.08151219 | 4.887818 |  | 0.08151219 | 4.887818 | 0.0965002 | 4.887818 | 0.1223027 | 4.887818
0.07710156 | 4.924024 |  | 0.07710156 | 4.924024 | 0.08999828 | 4.924024 | 0.1247519 | 4.924024
0.08360305 | 4.96023 |  | 0.08360305 | 4.96023 | 0.09292185 | 4.96023 | 0.123188 | 4.96023
0.07628546 | 4.996436 |  | 0.07628546 | 4.996436 | 0.09728032 | 4.996436 | 0.1236793 | 4.996436
0.07893188 | 5.032642 |  | 0.07893188 | 5.032642 | 0.09450406 | 5.032642 | 0.1165902 | 5.032642
0.08270619 | 5.068848 |  | 0.08270619 | 5.068848 | 0.08930234 | 5.068848 | 0.113765 | 5.068848
0.08174382 | 5.105054 |  | 0.08174382 | 5.105054 | 0.09098148 | 5.105054 | 0.1159186 | 5.105054
0.08122346 | 5.14126 |  | 0.08122346 | 5.14126 | 0.09107871 | 5.14126 | 0.1167109 | 5.14126
0.07574087 | 5.177466 |  | 0.07574087 | 5.177466 | 0.09335287 | 5.177466 | 0.1154984 | 5.177466
0.07947331 | 5.213672 |  | 0.07947331 | 5.213672 | 0.09575878 | 5.213672 | 0.1169225 | 5.213672
0.07578157 | 5.249878 |  | 0.07578157 | 5.249878 | 0.09262958 | 5.249878 | 0.1217882 | 5.249878
0.07663595 | 5.286084 |  | 0.07663595 | 5.286084 | 0.0945869 | 5.286084 | 0.1167843 | 5.286084
0.07793921 | 5.32229 |  | 0.07793921 | 5.32229 | 0.08922506 | 5.32229 | 0.1173842 | 5.32229
0.07639922 | 5.358496 |  | 0.07639922 | 5.358496 | 0.09488244 | 5.358496 | 0.1224079 | 5.358496
0.07842734 | 5.394703 |  | 0.07842734 | 5.394703 | 0.09249478 | 5.394703 | 0.1139106 | 5.394703
0.07937085 | 5.430909 |  | 0.07937085 | 5.430909 | 0.09136635 | 5.430909 | 0.1169848 | 5.430909
0.07315859 | 5.467115 |  | 0.07315859 | 5.467115 | 0.08886485 | 5.467115 | 0.1186439 | 5.467115
0.07507515 | 5.503321 |  | 0.07507515 | 5.503321 | 0.09250816 | 5.503321 | 0.1176944 | 5.503321
0.07868784 | 5.539527 |  | 0.07868784 | 5.539527 | 0.08623422 | 5.539527 | 0.1181879 | 5.539527
0.0750183 | 5.575733 |  | 0.0750183 | 5.575733 | 0.08476538 | 5.575733 | 0.1175247 | 5.575733
0.07554625 | 5.611939 |  | 0.07554625 | 5.611939 | 0.08421919 | 5.611939 | 0.1191106 | 5.611939
0.07463031 | 5.648145 |  | 0.07463031 | 5.648145 | 0.08541268 | 5.648145 | 0.1138983 | 5.648145
0.07684548 | 5.684351 |  | 0.07684548 | 5.684351 | 0.08322033 | 5.684351 | 0.1164107 | 5.684351
0.07670547 | 5.720557 |  | 0.07670547 | 5.720557 | 0.08354558 | 5.720557 | 0.120502 | 5.720557
0.07590359 | 5.756763 |  | 0.07590359 | 5.756763 | 0.08636327 | 5.756763 | 0.1216325 | 5.756763
0.07277163 | 5.792969 |  | 0.07277163 | 5.792969 | 0.08290619 | 5.792969 | 0.1178614 | 5.792969
0.07309287 | 5.829175 |  | 0.07309287 | 5.829175 | 0.08444148 | 5.829175 | 0.1183819 | 5.829175
0.07324701 | 5.865381 |  | 0.07324701 | 5.865381 | 0.08180174 | 5.865381 | 0.1131829 | 5.865381
0.07131434 | 5.901587 |  | 0.07131434 | 5.901587 | 0.0781817 | 5.901587 | 0.113595 | 5.901587
0.07512734 | 5.937793 |  | 0.07512734 | 5.937793 | 0.07779234 | 5.937793 | 0.1154419 | 5.937793
0.07348146 | 5.973999 |  | 0.07348146 | 5.973999 | 0.07857501 | 5.973999 | 0.1191663 | 5.973999
0.07084596 | 6.010206 |  | 0.07084596 | 6.010206 | 0.07358766 | 6.010206 | 0.1215299 | 6.010206
0.07131297 | 6.046412 |  | 0.07131297 | 6.046412 | 0.07569786 | 6.046412 | 0.1141244 | 6.046412
0.06982035 | 6.082618 |  | 0.06982035 | 6.082618 | 0.07419921 | 6.082618 | 0.1197599 | 6.082618
0.06791172 | 6.118824 |  | 0.06791172 | 6.118824 | 0.07770761 | 6.118824 | 0.1129804 | 6.118824
0.06941286 | 6.15503 |  | 0.06941286 | 6.15503 | 0.07485904 | 6.15503 | 0.1168981 | 6.15503
0.07160019 | 6.191236 |  | 0.07160019 | 6.191236 | 0.07063622 | 6.191236 | 0.1196201 | 6.191236
0.07165831 | 6.227442 |  | 0.07165831 | 6.227442 | 0.07515181 | 6.227442 | 0.1192881 | 6.227442
0.07086313 | 6.263648 |  | 0.07086313 | 6.263648 | 0.07431323 | 6.263648 | 0.1179192 | 6.263648
0.06879415 | 6.299854 |  | 0.06879415 | 6.299854 | 0.0736606 | 6.299854 | 0.1205145 | 6.299854
0.06842653 | 6.33606 |  | 0.06842653 | 6.33606 | 0.06955249 | 6.33606 | 0.1165612 | 6.33606
0.06959891 | 6.372266 |  | 0.06959891 | 6.372266 | 0.0703797 | 6.372266 | 0.1177388 | 6.372266
0.06528656 | 6.408472 |  | 0.06528656 | 6.408472 | 0.07223344 | 6.408472 | 0.1109668 | 6.408472
0.06787014 | 6.444678 |  | 0.06787014 | 6.444678 | 0.06743628 | 6.444678 | 0.1150873 | 6.444678
0.06381022 | 6.480884 |  | 0.06381022 | 6.480884 | 0.06918492 | 6.480884 | 0.115699 | 6.480884
0.06561442 | 6.51709 |  | 0.06561442 | 6.51709 | 0.0673617 | 6.51709 | 0.1068734 | 6.51709
0.06585728 | 6.553296 |  | 0.06585728 | 6.553296 | 0.06551171 | 6.553296 | 0.1063506 | 6.553296
0.06473108 | 6.589502 |  | 0.06473108 | 6.589502 | 0.06663515 | 6.589502 | 0.1089209 | 6.589502
0.06333259 | 6.625708 |  | 0.06333259 | 6.625708 | 0.06390693 | 6.625708 | 0.1051838 | 6.625708
0.06393025 | 6.661915 |  | 0.06393025 | 6.661915 | 0.06715654 | 6.661915 | 0.1094548 | 6.661915
0.06229773 | 6.698121 |  | 0.06229773 | 6.698121 | 0.06259418 | 6.698121 | 0.1051807 | 6.698121
0.06032787 | 6.734327 |  | 0.06032787 | 6.734327 | 0.06159384 | 6.734327 | 0.1038168 | 6.734327
0.05821187 | 6.770533 |  | 0.05821187 | 6.770533 | 0.06470146 | 6.770533 | 0.09678858 | 6.770533
0.05851903 | 6.806739 |  | 0.05851903 | 6.806739 | 0.06446993 | 6.806739 | 0.1023042 | 6.806739
0.0566909 | 6.842945 |  | 0.0566909 | 6.842945 | 0.06503356 | 6.842945 | 0.09858645 | 6.842945
0.05884652 | 6.879151 |  | 0.05884652 | 6.879151 | 0.06477979 | 6.879151 | 0.09218177 | 6.879151
0.05730236 | 6.915357 |  | 0.05730236 | 6.915357 | 0.059765 | 6.915357 | 0.09012631 | 6.915357
0.05577273 | 6.951563 |  | 0.05577273 | 6.951563 | 0.06379158 | 6.951563 | 0.08706215 | 6.951563
0.05490434 | 6.987769 |  | 0.05490434 | 6.987769 | 0.06339811 | 6.987769 | 0.08451718 | 6.987769
0.05148954 | 7.023975 |  | 0.05148954 | 7.023975 | 0.05916106 | 7.023975 | 0.08278651 | 7.023975
0.05268847 | 7.060181 |  | 0.05268847 | 7.060181 | 0.05808439 | 7.060181 | 0.08132946 | 7.060181
0.04923383 | 7.096387 |  | 0.04923383 | 7.096387 | 0.06022156 | 7.096387 | 0.08431965 | 7.096387
0.04870344 | 7.132593 |  | 0.04870344 | 7.132593 | 0.0577898 | 7.132593 | 0.07987566 | 7.132593
0.04802335 | 7.168799 |  | 0.04802335 | 7.168799 | 0.05901885 | 7.168799 | 0.07572685 | 7.168799
0.04693931 | 7.205005 |  | 0.04693931 | 7.205005 | 0.05837471 | 7.205005 | 0.07411688 | 7.205005