## 1
Общество с ограниченной ответственностью "Инженерная геология" (ООО "ИнжГео")
Юр. адрес: 117279, г. Москва, ул. Миклухо-Маклая, 36 а, этаж 5, пом. XXIII к. 76-84
Телефон/факс +7 (495) 132-30-00, Адрес электронной почты inbox@inj-geo.ru
Испытательная лаборатория ООО «ИнжГео»
Адрес места осуществления деятельности лаборатории: г. Москва, просп. Вернадского, д. 51, стр. 1
Телефон +7(910)4557682, E-mail: slg85@mail.ru
Протокол испытаний № 13-63/36 от 04-12-2022
Наименование и адрес заказчика: ООО Регионстрой
Наименование объекта: Переход трубопровода через р. Енисей
Наименование используемого метода/методики: ГОСТ 12248.3-2020
Условия проведения испытания: температура окружающей среды (18 - 25)0С, влажность воздуха (40 - 75)%
Дата получение объекта подлежащего испытаниям: 07-11-2022
Дата испытания: 25.10.2022-19.11.2036
Испытание грунтов методом одноплоскостного среза
[6 empty] | Лабораторный номер: |  | 1071 |  |  |  | We, д.е. = | 0.53286882
[6 empty] | Номер скважины: |  | BH-004 |  |  |  | ρ, г/см3 = | 1.9
[6 empty] | Глубина отбора, м: |  | 1.5 |  |  |  | ρs, г/см3 = | 2.73
[6 empty] | Наименование грунта: |  | Суглинок, после оттаивания текучий, легкий пылеватый |  |  |  | e, д.е. = | 1.1
[6 empty] | Схема проведения опыта: |  | КД |  |  |  | IL, д.е. = | 2.365
Результаты испытаний
[7 empty] | Нормальное напряжение σ, МПа | Касательное напряжение t, МПа | tg ϕ | Угол внутреннего трения ϕ, град. | Удельное сцепление C, МПа
[7 empty] | 0.1 | 0.07245085
[7 empty] | 0.15 | 0.1361763
[7 empty] | 0.2 | 0.1399017
Эффективные значения угла внутреннего трения и удельного сцепления ϕ', С'
[7 empty] | ϕ', град. = | 34
[7 empty] | С', МПа = | 0.015
[7 empty] | Начальник исп. лаборатории: |  |  |  |  | Семиколенова Л.Г.
Лист 1 , всего листов 1
Частичное воспроизведение протокола испытаний без письменного разрешения ООО «ИнжГео» ЗАПРЕЩАЕТСЯ
второй график |  | первый график
dev | eps | sigma | dev1 | eps1 | dev2 | eps2 | dev3 | eps3
0 | 0 |  | 0 | 0 | 0 | 0 | 0 | 0
0.00125912 | 0.02837379 |  | 0.00125912 | 0.02837379 | 0.002345451 | 0.02837379 | 0.002409616 | 0.02837379
0.002482516 | 0.05674758 |  | 0.002482516 | 0.05674758 | 0.00469473 | 0.05674758 | 0.004808678 | 0.05674758
0.003723829 | 0.08512138 |  | 0.003723829 | 0.08512138 | 0.007114819 | 0.08512138 | 0.007196463 | 0.08512138
0.005032701 | 0.1134952 |  | 0.005032701 | 0.1134952 | 0.009395374 | 0.1134952 | 0.009683313 | 0.1134952
0.006199685 | 0.141869 |  | 0.006199685 | 0.141869 | 0.01168798 | 0.141869 | 0.01202464 | 0.141869
0.00749075 | 0.1702428 |  | 0.00749075 | 0.1702428 | 0.0141809 | 0.1702428 | 0.01438921 | 0.1702428
0.00869732 | 0.1986165 |  | 0.00869732 | 0.1986165 | 0.01654957 | 0.1986165 | 0.01674202 | 0.1986165
0.010082 | 0.2269903 |  | 0.010082 | 0.2269903 | 0.0187862 | 0.2269903 | 0.01925378 | 0.2269903
0.01125237 | 0.2553641 |  | 0.01125237 | 0.2553641 | 0.02105864 | 0.2553641 | 0.02158259 | 0.2553641
0.01260161 | 0.2837379 |  | 0.01260161 | 0.2837379 | 0.02367618 | 0.2837379 | 0.02411623 | 0.2837379
0.01364876 | 0.3121117 |  | 0.01364876 | 0.3121117 | 0.02600022 | 0.3121117 | 0.02662918 | 0.3121117
0.01497681 | 0.3404855 |  | 0.01497681 | 0.3404855 | 0.02814993 | 0.3404855 | 0.02918084 | 0.3404855
0.01621536 | 0.3688593 |  | 0.01621536 | 0.3688593 | 0.03031591 | 0.3688593 | 0.03141839 | 0.3688593
0.01750847 | 0.3972331 |  | 0.01750847 | 0.3972331 | 0.03278988 | 0.3972331 | 0.0341163 | 0.3972331
0.01873245 | 0.4256069 |  | 0.01873245 | 0.4256069 | 0.03536061 | 0.4256069 | 0.0359909 | 0.4256069
0.01986503 | 0.4539807 |  | 0.01986503 | 0.4539807 | 0.03759021 | 0.4539807 | 0.03866505 | 0.4539807
0.02154984 | 0.4823545 |  | 0.02154984 | 0.4823545 | 0.04023949 | 0.4823545 | 0.04120839 | 0.4823545
0.02251186 | 0.5107283 |  | 0.02251186 | 0.5107283 | 0.04229126 | 0.5107283 | 0.04343073 | 0.5107283
0.02380599 | 0.539102 |  | 0.02380599 | 0.539102 | 0.04496582 | 0.539102 | 0.04602927 | 0.539102
0.02532271 | 0.5674758 |  | 0.02532271 | 0.5674758 | 0.04762428 | 0.5674758 | 0.04901995 | 0.5674758
0.02642614 | 0.5958496 |  | 0.02642614 | 0.5958496 | 0.04950473 | 0.5958496 | 0.0511775 | 0.5958496
0.02777565 | 0.6242234 |  | 0.02777565 | 0.6242234 | 0.05273049 | 0.6242234 | 0.05430232 | 0.6242234
0.02945952 | 0.6525972 |  | 0.02945952 | 0.6525972 | 0.05512995 | 0.6525972 | 0.05613125 | 0.6525972
0.03026622 | 0.680971 |  | 0.03026622 | 0.680971 | 0.05684168 | 0.680971 | 0.05861992 | 0.680971
0.03172696 | 0.7093448 |  | 0.03172696 | 0.7093448 | 0.05906209 | 0.7093448 | 0.06157595 | 0.7093448
0.03281562 | 0.7377186 |  | 0.03281562 | 0.7377186 | 0.06125967 | 0.7377186 | 0.06311937 | 0.7377186
0.0342492 | 0.7660924 |  | 0.0342492 | 0.7660924 | 0.06330121 | 0.7660924 | 0.06610199 | 0.7660924
0.03480528 | 0.7944662 |  | 0.03480528 | 0.7944662 | 0.06654565 | 0.7944662 | 0.06754704 | 0.7944662
0.03620888 | 0.82284 |  | 0.03620888 | 0.82284 | 0.06805704 | 0.82284 | 0.07026762 | 0.82284
0.03743945 | 0.8512138 |  | 0.03743945 | 0.8512138 | 0.07034902 | 0.8512138 | 0.0715843 | 0.8512138
0.03853656 | 0.8795876 |  | 0.03853656 | 0.8795876 | 0.07198633 | 0.8795876 | 0.07324663 | 0.8795876
0.0395569 | 0.9079613 |  | 0.0395569 | 0.9079613 | 0.07440899 | 0.9079613 | 0.07560949 | 0.9079613
0.04012469 | 0.9363351 |  | 0.04012469 | 0.9363351 | 0.07613814 | 0.9363351 | 0.0781587 | 0.9363351
0.0415289 | 0.9647089 |  | 0.0415289 | 0.9647089 | 0.077254 | 0.9647089 | 0.07984766 | 0.9647089
0.04211274 | 0.9930827 |  | 0.04211274 | 0.9930827 | 0.08038404 | 0.9930827 | 0.08268983 | 0.9930827
0.04360246 | 1.021457 |  | 0.04360246 | 1.021457 | 0.08232216 | 1.021457 | 0.08363232 | 1.021457
0.04419506 | 1.04983 |  | 0.04419506 | 1.04983 | 0.08399803 | 1.04983 | 0.08542624 | 1.04983
0.04519406 | 1.078204 |  | 0.04519406 | 1.078204 | 0.08627457 | 1.078204 | 0.08821191 | 1.078204
0.04641736 | 1.106578 |  | 0.04641736 | 1.106578 | 0.08748129 | 1.106578 | 0.09017179 | 1.106578
0.04794518 | 1.134952 |  | 0.04794518 | 1.134952 | 0.08876384 | 1.134952 | 0.09167984 | 1.134952
0.04873437 | 1.163325 |  | 0.04873437 | 1.163325 | 0.09199264 | 1.163325 | 0.09419938 | 1.163325
0.04953166 | 1.191699 |  | 0.04953166 | 1.191699 | 0.09283703 | 1.191699 | 0.09536723 | 1.191699
0.05017055 | 1.220073 |  | 0.05017055 | 1.220073 | 0.09518264 | 1.220073 | 0.09684943 | 1.220073
0.05187256 | 1.248447 |  | 0.05187256 | 1.248447 | 0.09668518 | 1.248447 | 0.09870395 | 1.248447
0.05260378 | 1.276821 |  | 0.05260378 | 1.276821 | 0.09850807 | 1.276821 | 0.1018099 | 1.276821
0.05308452 | 1.305194 |  | 0.05308452 | 1.305194 | 0.09979598 | 1.305194 | 0.102629 | 1.305194
0.05397367 | 1.333568 |  | 0.05397367 | 1.333568 | 0.1018133 | 1.333568 | 0.1049225 | 1.333568
0.05520797 | 1.361942 |  | 0.05520797 | 1.361942 | 0.1042111 | 1.361942 | 0.1050998 | 1.361942
0.05518581 | 1.390316 |  | 0.05518581 | 1.390316 | 0.1051392 | 1.390316 | 0.1081661 | 1.390316
0.0570222 | 1.41869 |  | 0.0570222 | 1.41869 | 0.1071346 | 1.41869 | 0.1100765 | 1.41869
0.05714133 | 1.447063 |  | 0.05714133 | 1.447063 | 0.1065841 | 1.447063 | 0.110538 | 1.447063
0.05828466 | 1.475437 |  | 0.05828466 | 1.475437 | 0.1077444 | 1.475437 | 0.1113178 | 1.475437
0.05796558 | 1.503811 |  | 0.05796558 | 1.503811 | 0.1101599 | 1.503811 | 0.1135013 | 1.503811
0.05880882 | 1.532185 |  | 0.05880882 | 1.532185 | 0.112035 | 1.532185 | 0.1141641 | 1.532185
0.0599244 | 1.560559 |  | 0.0599244 | 1.560559 | 0.1127329 | 1.560559 | 0.1163124 | 1.560559
0.05995177 | 1.588932 |  | 0.05995177 | 1.588932 | 0.1123667 | 1.588932 | 0.1166842 | 1.588932
0.06060087 | 1.617306 |  | 0.06060087 | 1.617306 | 0.1138008 | 1.617306 | 0.1173826 | 1.617306
0.0613642 | 1.64568 |  | 0.0613642 | 1.64568 | 0.1150395 | 1.64568 | 0.1172309 | 1.64568
0.06161923 | 1.674054 |  | 0.06161923 | 1.674054 | 0.1168126 | 1.674054 | 0.118665 | 1.674054
0.06181305 | 1.702428 |  | 0.06181305 | 1.702428 | 0.1164849 | 1.702428 | 0.1187974 | 1.702428
0.06226878 | 1.730801 |  | 0.06226878 | 1.730801 | 0.1166274 | 1.730801 | 0.1212535 | 1.730801
0.06284703 | 1.759175 |  | 0.06284703 | 1.759175 | 0.1190476 | 1.759175 | 0.121369 | 1.759175
0.06358162 | 1.787549 |  | 0.06358162 | 1.787549 | 0.1201252 | 1.787549 | 0.1219067 | 1.787549
0.06379904 | 1.815923 |  | 0.06379904 | 1.815923 | 0.120778 | 1.815923 | 0.122185 | 1.815923
0.06432962 | 1.844296 |  | 0.06432962 | 1.844296 | 0.1201996 | 1.844296 | 0.1252492 | 1.844296
0.064093 | 1.87267 |  | 0.064093 | 1.87267 | 0.1222051 | 1.87267 | 0.124075 | 1.87267
0.06501973 | 1.901044 |  | 0.06501973 | 1.901044 | 0.1216096 | 1.901044 | 0.1268091 | 1.901044
0.06552731 | 1.929418 |  | 0.06552731 | 1.929418 | 0.1223505 | 1.929418 | 0.1265324 | 1.929418
0.06610813 | 1.957792 |  | 0.06610813 | 1.957792 | 0.1235114 | 1.957792 | 0.1263813 | 1.957792
0.06606019 | 1.986165 |  | 0.06606019 | 1.986165 | 0.1249623 | 1.986165 | 0.1282785 | 1.986165
0.06607222 | 2.014539 |  | 0.06607222 | 2.014539 | 0.1259927 | 2.014539 | 0.1289243 | 2.014539
0.06774864 | 2.042913 |  | 0.06774864 | 2.042913 | 0.1263798 | 2.042913 | 0.1283992 | 2.042913
0.06787886 | 2.071287 |  | 0.06787886 | 2.071287 | 0.1256301 | 2.071287 | 0.1297444 | 2.071287
0.06809847 | 2.099661 |  | 0.06809847 | 2.099661 | 0.1279447 | 2.099661 | 0.1310389 | 2.099661
0.0687428 | 2.128034 |  | 0.0687428 | 2.128034 | 0.1286556 | 2.128034 | 0.1306874 | 2.128034
0.06885168 | 2.156408 |  | 0.06885168 | 2.156408 | 0.1300426 | 2.156408 | 0.1322503 | 2.156408
0.06924317 | 2.184782 |  | 0.06924317 | 2.184782 | 0.1282055 | 2.184782 | 0.1338673 | 2.184782
0.06871015 | 2.213156 |  | 0.06871015 | 2.213156 | 0.1291974 | 2.213156 | 0.1326384 | 2.213156
0.07009644 | 2.24153 |  | 0.07009644 | 2.24153 | 0.1295562 | 2.24153 | 0.1355433 | 2.24153
0.07027881 | 2.269903 |  | 0.07027881 | 2.269903 | 0.1310704 | 2.269903 | 0.1354784 | 2.269903
0.07009651 | 2.298277 |  | 0.07009651 | 2.298277 | 0.1309212 | 2.298277 | 0.1340021 | 2.298277
0.07026269 | 2.326651 |  | 0.07026269 | 2.326651 | 0.1332273 | 2.326651 | 0.1364372 | 2.326651
0.07031507 | 2.355025 |  | 0.07031507 | 2.355025 | 0.1326663 | 2.355025 | 0.1365957 | 2.355025
0.07064192 | 2.383399 |  | 0.07064192 | 2.383399 | 0.1322036 | 2.383399 | 0.1379549 | 2.383399
0.07109637 | 2.411772 |  | 0.07109637 | 2.411772 | 0.1335503 | 2.411772 | 0.1362978 | 2.411772
0.07134401 | 2.440146 |  | 0.07134401 | 2.440146 | 0.1340959 | 2.440146 | 0.1371999 | 2.440146
0.0720475 | 2.46852 |  | 0.0720475 | 2.46852 | 0.1353375 | 2.46852 | 0.1373143 | 2.46852
0.07225658 | 2.496894 |  | 0.07225658 | 2.496894 | 0.134922 | 2.496894 | 0.139056 | 2.496894
0.07140677 | 2.525267 |  | 0.07140677 | 2.525267 | 0.1363472 | 2.525267 | 0.1386347 | 2.525267
0.07160753 | 2.553641 |  | 0.07160753 | 2.553641 | 0.1365936 | 2.553641 | 0.1387876 | 2.553641
0.07230952 | 2.582015 |  | 0.07230952 | 2.582015 | 0.1353008 | 2.582015 | 0.1385845 | 2.582015
0.07178857 | 2.610389 |  | 0.07178857 | 2.610389 | 0.1367774 | 2.610389 | 0.1382742 | 2.610389
0.07296031 | 2.638763 |  | 0.07296031 | 2.638763 | 0.1357885 | 2.638763 | 0.138512 | 2.638763
0.07294202 | 2.667136 |  | 0.07294202 | 2.667136 | 0.1372899 | 2.667136 | 0.1387819 | 2.667136
0.0729176 | 2.69551 |  | 0.0729176 | 2.69551 | 0.1364547 | 2.69551 | 0.1401737 | 2.69551
0.07245085 | 2.723884 |  | 0.07245085 | 2.723884 | 0.1361763 | 2.723884 | 0.1399017 | 2.723884
0.07219655 | 2.752258 |  | 0.07219655 | 2.752258 | 0.1349357 | 2.752258 | 0.1409356 | 2.752258
0.07217889 | 2.780632 |  | 0.07217889 | 2.780632 | 0.1361144 | 2.780632 | 0.1407472 | 2.780632
0.07222503 | 2.809005 |  | 0.07222503 | 2.809005 | 0.1367859 | 2.809005 | 0.1399549 | 2.809005
0.07187979 | 2.837379 |  | 0.07187979 | 2.837379 | 0.135035 | 2.837379 | 0.1401537 | 2.837379
0.07154245 | 2.865753 |  | 0.07154245 | 2.865753 | 0.1367636 | 2.865753 | 0.1385103 | 2.865753
0.07250509 | 2.894127 |  | 0.07250509 | 2.894127 | 0.1365358 | 2.894127 | 0.1394771 | 2.894127
0.07185967 | 2.922501 |  | 0.07185967 | 2.922501 | 0.1355794 | 2.922501 | 0.1377729 | 2.922501
0.07175006 | 2.950874 |  | 0.07175006 | 2.950874 | 0.1350617 | 2.950874 | 0.1382987 | 2.950874
0.07143507 | 2.979248 |  | 0.07143507 | 2.979248 | 0.1351565 | 2.979248 | 0.138951 | 2.979248
0.07140314 | 3.007622 |  | 0.07140314 | 3.007622 | 0.1357663 | 3.007622 | 0.1381962 | 3.007622
0.07158125 | 3.035996 |  | 0.07158125 | 3.035996 | 0.133456 | 3.035996 | 0.1390488 | 3.035996
0.07168354 | 3.06437 |  | 0.07168354 | 3.06437 | 0.1332908 | 3.06437 | 0.1383377 | 3.06437
0.0707543 | 3.092743 |  | 0.0707543 | 3.092743 | 0.1343461 | 3.092743 | 0.135572 | 3.092743
0.07113516 | 3.121117 |  | 0.07113516 | 3.121117 | 0.1317256 | 3.121117 | 0.1355884 | 3.121117
0.07089882 | 3.149491 |  | 0.07089882 | 3.149491 | 0.1311168 | 3.149491 | 0.1366059 | 3.149491
0.07041009 | 3.177865 |  | 0.07041009 | 3.177865 | 0.1308916 | 3.177865 | 0.1348107 | 3.177865
0.07043335 | 3.206238 |  | 0.07043335 | 3.206238 | 0.1322137 | 3.206238 | 0.1336206 | 3.206238
0.06984387 | 3.234612 |  | 0.06984387 | 3.234612 | 0.1315898 | 3.234612 | 0.1348274 | 3.234612
0.0693905 | 3.262986 |  | 0.0693905 | 3.262986 | 0.1290719 | 3.262986 | 0.134767 | 3.262986
0.06902384 | 3.29136 |  | 0.06902384 | 3.29136 | 0.1300844 | 3.29136 | 0.1322738 | 3.29136
0.06861995 | 3.319734 |  | 0.06861995 | 3.319734 | 0.1292077 | 3.319734 | 0.1325572 | 3.319734
0.06770959 | 3.348107 |  | 0.06770959 | 3.348107 | 0.1284821 | 3.348107 | 0.1322471 | 3.348107
0.06784754 | 3.376481 |  | 0.06784754 | 3.376481 | 0.127779 | 3.376481 | 0.1303972 | 3.376481
0.06723025 | 3.404855 |  | 0.06723025 | 3.404855 | 0.1271626 | 3.404855 | 0.1295082 | 3.404855
0.0665749 | 3.433229 |  | 0.0665749 | 3.433229 | 0.1248924 | 3.433229 | 0.1290735 | 3.433229
0.06646328 | 3.461603 |  | 0.06646328 | 3.461603 | 0.1256119 | 3.461603 | 0.1286747 | 3.461603
0.0664291 | 3.489976 |  | 0.0664291 | 3.489976 | 0.1252071 | 3.489976 | 0.1280944 | 3.489976
0.06584498 | 3.51835 |  | 0.06584498 | 3.51835 | 0.1243675 | 3.51835 | 0.1271458 | 3.51835
0.06577668 | 3.546724 |  | 0.06577668 | 3.546724 | 0.1242725 | 3.546724 | 0.1264316 | 3.546724
0.06545971 | 3.575098 |  | 0.06545971 | 3.575098 | 0.122448 | 3.575098 | 0.1256846 | 3.575098
0.06420609 | 3.603472 |  | 0.06420609 | 3.603472 | 0.1210327 | 3.603472 | 0.1251318 | 3.603472
0.06447987 | 3.631845 |  | 0.06447987 | 3.631845 | 0.1206982 | 3.631845 | 0.124659 | 3.631845
0.06359232 | 3.660219 |  | 0.06359232 | 3.660219 | 0.1200311 | 3.660219 | 0.1236977 | 3.660219
0.06317409 | 3.688593 |  | 0.06317409 | 3.688593 | 0.1186205 | 3.688593 | 0.1234737 | 3.688593
0.06307182 | 3.716967 |  | 0.06307182 | 3.716967 | 0.1186546 | 3.716967 | 0.1227057 | 3.716967
0.06323628 | 3.745341 |  | 0.06323628 | 3.745341 | 0.1174884 | 3.745341 | 0.1223388 | 3.745341
0.06297701 | 3.773714 |  | 0.06297701 | 3.773714 | 0.1163885 | 3.773714 | 0.11997 | 3.773714
0.0622966 | 3.802088 |  | 0.0622966 | 3.802088 | 0.1163336 | 3.802088 | 0.119217 | 3.802088
0.06120383 | 3.830462 |  | 0.06120383 | 3.830462 | 0.1149326 | 3.830462 | 0.1195868 | 3.830462
0.06096772 | 3.858836 |  | 0.06096772 | 3.858836 | 0.1152944 | 3.858836 | 0.1173144 | 3.858836
0.06114119 | 3.88721 |  | 0.06114119 | 3.88721 | 0.114302 | 3.88721 | 0.1178046 | 3.88721
0.06064799 | 3.915583 |  | 0.06064799 | 3.915583 | 0.1125272 | 3.915583 | 0.1176588 | 3.915583
0.06047402 | 3.943957 |  | 0.06047402 | 3.943957 | 0.1126043 | 3.943957 | 0.1163688 | 3.943957
0.06011896 | 3.972331 |  | 0.06011896 | 3.972331 | 0.1128406 | 3.972331 | 0.1159046 | 3.972331
0.05974117 | 4.000705 |  | 0.05974117 | 4.000705 | 0.1111506 | 4.000705 | 0.1133669 | 4.000705
0.05843413 | 4.029078 |  | 0.05843413 | 4.029078 | 0.1098641 | 4.029078 | 0.1143153 | 4.029078
0.05874077 | 4.057452 |  | 0.05874077 | 4.057452 | 0.1091186 | 4.057452 | 0.1138916 | 4.057452
0.0581868 | 4.085826 |  | 0.0581868 | 4.085826 | 0.1086323 | 4.085826 | 0.1134605 | 4.085826
0.05781905 | 4.1142 |  | 0.05781905 | 4.1142 | 0.1079235 | 4.1142 | 0.1123862 | 4.1142
0.05810198 | 4.142574 |  | 0.05810198 | 4.142574 | 0.1084918 | 4.142574 | 0.1122721 | 4.142574
0.05761049 | 4.170947 |  | 0.05761049 | 4.170947 | 0.1073348 | 4.170947 | 0.1114665 | 4.170947
0.05704187 | 4.199321 |  | 0.05704187 | 4.199321 | 0.1072141 | 4.199321 | 0.1091782 | 4.199321
0.0566988 | 4.227695 |  | 0.0566988 | 4.227695 | 0.10594 | 4.227695 | 0.1084658 | 4.227695
0.0566353 | 4.256069 |  | 0.0566353 | 4.256069 | 0.1061208 | 4.256069 | 0.1097873 | 4.256069
0.05608953 | 4.284443 |  | 0.05608953 | 4.284443 | 0.1053184 | 4.284443 | 0.1089053 | 4.284443
0.05635063 | 4.312816 |  | 0.05635063 | 4.312816 | 0.1055886 | 4.312816 | 0.1073314 | 4.312816
0.05569334 | 4.34119 |  | 0.05569334 | 4.34119 | 0.1037782 | 4.34119 | 0.1077262 | 4.34119
0.05560764 | 4.369564 |  | 0.05560764 | 4.369564 | 0.1052281 | 4.369564 | 0.1061982 | 4.369564
0.05574346 | 4.397938 |  | 0.05574346 | 4.397938 | 0.1038484 | 4.397938 | 0.1066681 | 4.397938
0.05544817 | 4.426312 |  | 0.05544817 | 4.426312 | 0.1033385 | 4.426312 | 0.1063571 | 4.426312
0.05463921 | 4.454685 |  | 0.05463921 | 4.454685 | 0.1033993 | 4.454685 | 0.1051369 | 4.454685
0.05486924 | 4.483059 |  | 0.05486924 | 4.483059 | 0.1022574 | 4.483059 | 0.105878 | 4.483059
0.05389435 | 4.511433 |  | 0.05389435 | 4.511433 | 0.1014004 | 4.511433 | 0.1047735 | 4.511433
0.0543799 | 4.539807 |  | 0.0543799 | 4.539807 | 0.1029138 | 4.539807 | 0.1057188 | 4.539807
0.05375993 | 4.568181 |  | 0.05375993 | 4.568181 | 0.101969 | 4.568181 | 0.1035178 | 4.568181
0.05427961 | 4.596554 |  | 0.05427961 | 4.596554 | 0.1001621 | 4.596554 | 0.104429 | 4.596554
0.05372905 | 4.624928 |  | 0.05372905 | 4.624928 | 0.1017023 | 4.624928 | 0.1044329 | 4.624928
0.05336425 | 4.653302 |  | 0.05336425 | 4.653302 | 0.09934885 | 4.653302 | 0.102582 | 4.653302
0.05303423 | 4.681676 |  | 0.05303423 | 4.681676 | 0.09972138 | 4.681676 | 0.1021416 | 4.681676
0.05312517 | 4.710049 |  | 0.05312517 | 4.710049 | 0.1001808 | 4.710049 | 0.1020626 | 4.710049
0.05325249 | 4.738423 |  | 0.05325249 | 4.738423 | 0.09983389 | 4.738423 | 0.1025243 | 4.738423
0.05216526 | 4.766797 |  | 0.05216526 | 4.766797 | 0.09912461 | 4.766797 | 0.1021915 | 4.766797
0.0520811 | 4.795171 |  | 0.0520811 | 4.795171 | 0.09853928 | 4.795171 | 0.1006286 | 4.795171
0.05238896 | 4.823545 |  | 0.05238896 | 4.823545 | 0.0973709 | 4.823545 | 0.1002059 | 4.823545
0.05180653 | 4.851918 |  | 0.05180653 | 4.851918 | 0.0978816 | 4.851918 | 0.1009606 | 4.851918
0.05221216 | 4.880292 |  | 0.05221216 | 4.880292 | 0.09670641 | 4.880292 | 0.1007611 | 4.880292
0.05187792 | 4.908666 |  | 0.05187792 | 4.908666 | 0.09618042 | 4.908666 | 0.09917008 | 4.908666
0.05170589 | 4.93704 |  | 0.05170589 | 4.93704 | 0.09731022 | 4.93704 | 0.09821674 | 4.93704
0.05092155 | 4.965414 |  | 0.05092155 | 4.965414 | 0.09642231 | 4.965414 | 0.09975193 | 4.965414
0.05063305 | 4.993787 |  | 0.05063305 | 4.993787 | 0.09619373 | 4.993787 | 0.09791949 | 4.993787
0.05056068 | 5.022161 |  | 0.05056068 | 5.022161 | 0.09581524 | 5.022161 | 0.09721021 | 5.022161
0.0506667 | 5.050535 |  | 0.0506667 | 5.050535 | 0.09557402 | 5.050535 | 0.09704501 | 5.050535
0.05000098 | 5.078909 |  | 0.05000098 | 5.078909 | 0.09530749 | 5.078909 | 0.0973889 | 5.078909
0.04981826 | 5.107283 |  | 0.04981826 | 5.107283 | 0.09530888 | 5.107283 | 0.09677107 | 5.107283
0.05008844 | 5.135656 |  | 0.05008844 | 5.135656 | 0.09470942 | 5.135656 | 0.09593681 | 5.135656
0.04996834 | 5.16403 |  | 0.04996834 | 5.16403 | 0.09331852 | 5.16403 | 0.09729778 | 5.16403
0.0498948 | 5.192404 |  | 0.0498948 | 5.192404 | 0.09360304 | 5.192404 | 0.09693208 | 5.192404
0.049912 | 5.220778 |  | 0.049912 | 5.220778 | 0.09356144 | 5.220778 | 0.09588176 | 5.220778
0.04895703 | 5.249152 |  | 0.04895703 | 5.249152 | 0.09221303 | 5.249152 | 0.09574681 | 5.249152
0.04916162 | 5.277525 |  | 0.04916162 | 5.277525 | 0.0922638 | 5.277525 | 0.09598569 | 5.277525
0.04924335 | 5.305899 |  | 0.04924335 | 5.305899 | 0.09136651 | 5.305899 | 0.09410293 | 5.305899
0.04936489 | 5.334273 |  | 0.04936489 | 5.334273 | 0.09204928 | 5.334273 | 0.09476583 | 5.334273
0.04840477 | 5.362647 |  | 0.04840477 | 5.362647 | 0.09130988 | 5.362647 | 0.09395848 | 5.362647
0.04821989 | 5.39102 |  | 0.04821989 | 5.39102 | 0.09151841 | 5.39102 | 0.09308387 | 5.39102
0.04806179 | 5.419394 |  | 0.04806179 | 5.419394 | 0.09157347 | 5.419394 | 0.09302183 | 5.419394
0.04794957 | 5.447768 |  | 0.04794957 | 5.447768 | 0.08994296 | 5.447768 | 0.09262733 | 5.447768
0.04792137 | 5.476142 |  | 0.04792137 | 5.476142 | 0.09096711 | 5.476142 | 0.09342784 | 5.476142
0.04775573 | 5.504516 |  | 0.04775573 | 5.504516 | 0.09083342 | 5.504516 | 0.09333692 | 5.504516
0.04765011 | 5.532889 |  | 0.04765011 | 5.532889 | 0.08912998 | 5.532889 | 0.09230739 | 5.532889
0.04735121 | 5.561263 |  | 0.04735121 | 5.561263 | 0.09047013 | 5.561263 | 0.09215303 | 5.561263
0.04714138 | 5.589637 |  | 0.04714138 | 5.589637 | 0.08983902 | 5.589637 | 0.09110289 | 5.589637
0.04737082 | 5.618011 |  | 0.04737082 | 5.618011 | 0.08951798 | 5.618011 | 0.09210432 | 5.618011
0.0476055 | 5.646385 |  | 0.0476055 | 5.646385 | 0.08821564 | 5.646385 | 0.09136863 | 5.646385