## 1
Общество с ограниченной ответственностью "Инженерная геология" (ООО "ИнжГео")
Юр. адрес: 117279, г. Москва, ул. Миклухо-Маклая, 36 а, этаж 5, пом. XXIII к. 76-84
Телефон/факс +7 (495) 132-30-00, Адрес электронной почты inbox@inj-geo.ru
Испытательная лаборатория ООО «ИнжГео»
Адрес места осуществления деятельности лаборатории: г. Москва, просп. Вернадского, д. 51, стр. 1
Телефон +7(910)4557682, E-mail: slg85@mail.ru
Протокол испытаний № 13-63/37 от 05-12-2022
Наименование и адрес заказчика: ООО Регионстрой
Наименование объекта: Переход трубопровода через р. Енисей
Наименование используемого метода/методики: ГОСТ 12248.3-2020
Условия проведения испытания: температура окружающей среды (18 - 25)0С, влажность воздуха (40 - 75)%
Дата получение объекта подлежащего испытаниям: 08-11-2022
Дата испытания: 25.10.2022-19.11.2037
Испытание грунтов методом одноплоскостного среза
[6 empty] | Лабораторный номер: |  | 1072 |  |  |  | We, д.е. = | 0.506050912
[6 empty] | Номер скважины: |  | BH-004 |  |  |  | ρ, г/см3 = | 1.9
[6 empty] | Глубина отбора, м: |  | 3 |  |  |  | ρs, г/см3 = | 2.72
[6 empty] | Наименование грунта: |  | Суглинок, после оттаивания текучий, легкий пылеватый |  |  |  | e, д.е. = | 1.1
[6 empty] | Схема проведения опыта: |  | КД |  |  |  | IL, д.е. = | 2.288
Результаты испытаний
[7 empty] | Нормальное напряжение σ, МПа | Касательное напряжение t, МПа | tg ϕ | Угол внутреннего трения ϕ, град. | Удельное сцепление C, МПа
[7 empty] | 0.1 | 0.09002075
[7 empty] | 0.15 | 0.1100311
[7 empty] | 0.2 | 0.1600415
Эффективные значения угла внутреннего трения и удельного сцепления ϕ', С'
[7 empty] | ϕ', град. = | 35
[7 empty] | С', МПа = | 0.015
[7 empty] | Начальник исп. лаборатории: |  |  |  |  | Семиколенова Л.Г.
Лист 1 , всего листов 1
Частичное воспроизведение протокола испытаний без письменного разрешения ООО «ИнжГео» ЗАПРЕЩАЕТСЯ
второй график |  | первый график
dev | eps | sigma | dev1 | eps1 | dev2 | eps2 | dev3 | eps3
0 | 0 |  | 0 | 0 | 0 | 0 | 0 | 0
0.001560272 | 0.02837379 |  | 0.001560272 | 0.02837379 | 0.001881274 | 0.02837379 | 0.002763125 | 0.02837379
0.00313364 | 0.05674758 |  | 0.00313364 | 0.05674758 | 0.00376678 | 0.05674758 | 0.0054733 | 0.05674758
0.00468608 | 0.08512138 |  | 0.00468608 | 0.08512138 | 0.00569412 | 0.08512138 | 0.008203441 | 0.08512138
0.006238255 | 0.1134952 |  | 0.006238255 | 0.1134952 | 0.007635568 | 0.1134952 | 0.01105078 | 0.1134952
0.007748992 | 0.141869 |  | 0.007748992 | 0.141869 | 0.009581631 | 0.141869 | 0.01379434 | 0.141869
0.0093763 | 0.1702428 |  | 0.0093763 | 0.1702428 | 0.01137962 | 0.1702428 | 0.01653024 | 0.1702428
0.01087501 | 0.1986165 |  | 0.01087501 | 0.1986165 | 0.01335219 | 0.1986165 | 0.01923529 | 0.1986165
0.01238526 | 0.2269903 |  | 0.01238526 | 0.2269903 | 0.01529786 | 0.2269903 | 0.02200119 | 0.2269903
0.01400074 | 0.2553641 |  | 0.01400074 | 0.2553641 | 0.01700181 | 0.2553641 | 0.02481634 | 0.2553641
0.01559856 | 0.2837379 |  | 0.01559856 | 0.2837379 | 0.01915137 | 0.2837379 | 0.02746914 | 0.2837379
0.01716379 | 0.3121117 |  | 0.01716379 | 0.3121117 | 0.02086834 | 0.3121117 | 0.03018915 | 0.3121117
0.01872254 | 0.3404855 |  | 0.01872254 | 0.3404855 | 0.02291849 | 0.3404855 | 0.03326559 | 0.3404855
0.02032951 | 0.3688593 |  | 0.02032951 | 0.3688593 | 0.02450282 | 0.3688593 | 0.03611367 | 0.3688593
0.02183925 | 0.3972331 |  | 0.02183925 | 0.3972331 | 0.02638803 | 0.3972331 | 0.03850545 | 0.3972331
0.02310496 | 0.4256069 |  | 0.02310496 | 0.4256069 | 0.028563 | 0.4256069 | 0.04112229 | 0.4256069
0.02466751 | 0.4539807 |  | 0.02466751 | 0.4539807 | 0.03042486 | 0.4539807 | 0.04454123 | 0.4539807
0.02651318 | 0.4823545 |  | 0.02651318 | 0.4823545 | 0.03240994 | 0.4823545 | 0.04748967 | 0.4823545
0.02791202 | 0.5107283 |  | 0.02791202 | 0.5107283 | 0.03428514 | 0.5107283 | 0.04966786 | 0.5107283
0.02973108 | 0.539102 |  | 0.02973108 | 0.539102 | 0.03637995 | 0.539102 | 0.05243833 | 0.539102
0.03160194 | 0.5674758 |  | 0.03160194 | 0.5674758 | 0.03810807 | 0.5674758 | 0.05603759 | 0.5674758
0.03316187 | 0.5958496 |  | 0.03316187 | 0.5958496 | 0.04038384 | 0.5958496 | 0.05889738 | 0.5958496
0.03458078 | 0.6242234 |  | 0.03458078 | 0.6242234 | 0.04234387 | 0.6242234 | 0.06178679 | 0.6242234
0.03595135 | 0.6525972 |  | 0.03595135 | 0.6525972 | 0.04448326 | 0.6525972 | 0.06452744 | 0.6525972
0.03770429 | 0.680971 |  | 0.03770429 | 0.680971 | 0.04658897 | 0.680971 | 0.06734087 | 0.680971
0.03897285 | 0.7093448 |  | 0.03897285 | 0.7093448 | 0.04809245 | 0.7093448 | 0.07050312 | 0.7093448
0.04039031 | 0.7377186 |  | 0.04039031 | 0.7377186 | 0.04936354 | 0.7377186 | 0.07278586 | 0.7377186
0.04195565 | 0.7660924 |  | 0.04195565 | 0.7660924 | 0.05178731 | 0.7660924 | 0.07488257 | 0.7660924
0.04360302 | 0.7944662 |  | 0.04360302 | 0.7944662 | 0.05300254 | 0.7944662 | 0.07816147 | 0.7944662
0.04508406 | 0.82284 |  | 0.04508406 | 0.82284 | 0.05490267 | 0.82284 | 0.07917837 | 0.82284
0.04619079 | 0.8512138 |  | 0.04619079 | 0.8512138 | 0.05623249 | 0.8512138 | 0.08182364 | 0.8512138
0.04731167 | 0.8795876 |  | 0.04731167 | 0.8795876 | 0.05837445 | 0.8795876 | 0.08417965 | 0.8795876
0.04922304 | 0.9079613 |  | 0.04922304 | 0.9079613 | 0.06017658 | 0.9079613 | 0.08685008 | 0.9079613
0.05002082 | 0.9363351 |  | 0.05002082 | 0.9363351 | 0.06082698 | 0.9363351 | 0.08912472 | 0.9363351
0.05152789 | 0.9647089 |  | 0.05152789 | 0.9647089 | 0.06329655 | 0.9647089 | 0.09065563 | 0.9647089
0.05272678 | 0.9930827 |  | 0.05272678 | 0.9930827 | 0.06495717 | 0.9930827 | 0.09315709 | 0.9930827
0.05386252 | 1.021457 |  | 0.05386252 | 1.021457 | 0.06656303 | 1.021457 | 0.09575836 | 1.021457
0.05515652 | 1.04983 |  | 0.05515652 | 1.04983 | 0.06814176 | 1.04983 | 0.09816723 | 1.04983
0.05674358 | 1.078204 |  | 0.05674358 | 1.078204 | 0.06945391 | 1.078204 | 0.1017169 | 1.078204
0.05810283 | 1.106578 |  | 0.05810283 | 1.106578 | 0.07110329 | 1.106578 | 0.1020501 | 1.106578
0.05902165 | 1.134952 |  | 0.05902165 | 1.134952 | 0.07247424 | 1.134952 | 0.1042883 | 1.134952
0.06060118 | 1.163325 |  | 0.06060118 | 1.163325 | 0.07434529 | 1.163325 | 0.1065782 | 1.163325
0.06130309 | 1.191699 |  | 0.06130309 | 1.191699 | 0.07502787 | 1.191699 | 0.1092713 | 1.191699
0.06336118 | 1.220073 |  | 0.06336118 | 1.220073 | 0.0764474 | 1.220073 | 0.1106464 | 1.220073
0.06415142 | 1.248447 |  | 0.06415142 | 1.248447 | 0.07768429 | 1.248447 | 0.1143914 | 1.248447
0.064905 | 1.276821 |  | 0.064905 | 1.276821 | 0.07907792 | 1.276821 | 0.116848 | 1.276821
0.06560059 | 1.305194 |  | 0.06560059 | 1.305194 | 0.08147688 | 1.305194 | 0.1174384 | 1.305194
0.06782914 | 1.333568 |  | 0.06782914 | 1.333568 | 0.08149321 | 1.333568 | 0.1188316 | 1.333568
0.06838477 | 1.361942 |  | 0.06838477 | 1.361942 | 0.08349401 | 1.361942 | 0.1223287 | 1.361942
0.06916415 | 1.390316 |  | 0.06916415 | 1.390316 | 0.08402224 | 1.390316 | 0.1241681 | 1.390316
0.07073828 | 1.41869 |  | 0.07073828 | 1.41869 | 0.08515888 | 1.41869 | 0.1254238 | 1.41869
0.07155989 | 1.447063 |  | 0.07155989 | 1.447063 | 0.08658949 | 1.447063 | 0.1259201 | 1.447063
0.0712184 | 1.475437 |  | 0.0712184 | 1.475437 | 0.0883939 | 1.475437 | 0.1277007 | 1.475437
0.07234983 | 1.503811 |  | 0.07234983 | 1.503811 | 0.08885872 | 1.503811 | 0.1283801 | 1.503811
0.07320263 | 1.532185 |  | 0.07320263 | 1.532185 | 0.08911548 | 1.532185 | 0.1309121 | 1.532185
0.07441947 | 1.560559 |  | 0.07441947 | 1.560559 | 0.09020071 | 1.560559 | 0.1328191 | 1.560559
0.07505136 | 1.588932 |  | 0.07505136 | 1.588932 | 0.09217294 | 1.588932 | 0.1324713 | 1.588932
0.0753498 | 1.617306 |  | 0.0753498 | 1.617306 | 0.09287274 | 1.617306 | 0.1351648 | 1.617306
0.07545586 | 1.64568 |  | 0.07545586 | 1.64568 | 0.09362073 | 1.64568 | 0.1358484 | 1.64568
0.076876 | 1.674054 |  | 0.076876 | 1.674054 | 0.09341285 | 1.674054 | 0.1350133 | 1.674054
0.07724243 | 1.702428 |  | 0.07724243 | 1.702428 | 0.09505282 | 1.702428 | 0.1382554 | 1.702428
0.07705898 | 1.730801 |  | 0.07705898 | 1.730801 | 0.09395095 | 1.730801 | 0.1393159 | 1.730801
0.07886185 | 1.759175 |  | 0.07886185 | 1.759175 | 0.09604777 | 1.759175 | 0.1398693 | 1.759175
0.07916599 | 1.787549 |  | 0.07916599 | 1.787549 | 0.09538748 | 1.787549 | 0.1410095 | 1.787549
0.07984156 | 1.815923 |  | 0.07984156 | 1.815923 | 0.09685287 | 1.815923 | 0.1408172 | 1.815923
0.08040892 | 1.844296 |  | 0.08040892 | 1.844296 | 0.09744378 | 1.844296 | 0.1409243 | 1.844296
0.08083317 | 1.87267 |  | 0.08083317 | 1.87267 | 0.09815314 | 1.87267 | 0.1423649 | 1.87267
0.08164473 | 1.901044 |  | 0.08164473 | 1.901044 | 0.09930889 | 1.901044 | 0.1444746 | 1.901044
0.08159724 | 1.929418 |  | 0.08159724 | 1.929418 | 0.09986451 | 1.929418 | 0.1454711 | 1.929418
0.08186962 | 1.957792 |  | 0.08186962 | 1.957792 | 0.1007888 | 1.957792 | 0.1446038 | 1.957792
0.08242636 | 1.986165 |  | 0.08242636 | 1.986165 | 0.1011011 | 1.986165 | 0.1450605 | 1.986165
0.08257598 | 2.014539 |  | 0.08257598 | 2.014539 | 0.1010227 | 2.014539 | 0.1462608 | 2.014539
0.08296114 | 2.042913 |  | 0.08296114 | 2.042913 | 0.1020238 | 2.042913 | 0.1467942 | 2.042913
0.08321672 | 2.071287 |  | 0.08321672 | 2.071287 | 0.1023192 | 2.071287 | 0.1485561 | 2.071287
0.08498374 | 2.099661 |  | 0.08498374 | 2.099661 | 0.1032975 | 2.099661 | 0.1513113 | 2.099661
0.08403242 | 2.128034 |  | 0.08403242 | 2.128034 | 0.1044308 | 2.128034 | 0.1507058 | 2.128034
0.08581274 | 2.156408 |  | 0.08581274 | 2.156408 | 0.1043048 | 2.156408 | 0.1526663 | 2.156408
0.08511099 | 2.184782 |  | 0.08511099 | 2.184782 | 0.1040405 | 2.184782 | 0.1520126 | 2.184782
0.08657655 | 2.213156 |  | 0.08657655 | 2.213156 | 0.1057268 | 2.213156 | 0.1521911 | 2.213156
0.08631813 | 2.24153 |  | 0.08631813 | 2.24153 | 0.1061494 | 2.24153 | 0.1541191 | 2.24153
0.08665414 | 2.269903 |  | 0.08665414 | 2.269903 | 0.1055769 | 2.269903 | 0.1528689 | 2.269903
0.08766152 | 2.298277 |  | 0.08766152 | 2.298277 | 0.107073 | 2.298277 | 0.1542525 | 2.298277
0.08678614 | 2.326651 |  | 0.08678614 | 2.326651 | 0.1064408 | 2.326651 | 0.1550836 | 2.326651
0.08822693 | 2.355025 |  | 0.08822693 | 2.355025 | 0.1069698 | 2.355025 | 0.1552612 | 2.355025
0.08735052 | 2.383399 |  | 0.08735052 | 2.383399 | 0.1070687 | 2.383399 | 0.1565309 | 2.383399
0.08796681 | 2.411772 |  | 0.08796681 | 2.411772 | 0.108881 | 2.411772 | 0.1576776 | 2.411772
0.08818481 | 2.440146 |  | 0.08818481 | 2.440146 | 0.1074731 | 2.440146 | 0.157565 | 2.440146
0.088649 | 2.46852 |  | 0.088649 | 2.46852 | 0.1079744 | 2.46852 | 0.1572553 | 2.46852
0.08910253 | 2.496894 |  | 0.08910253 | 2.496894 | 0.1092354 | 2.496894 | 0.1596915 | 2.496894
0.08999988 | 2.525267 |  | 0.08999988 | 2.525267 | 0.1090783 | 2.525267 | 0.1573861 | 2.525267
0.08967054 | 2.553641 |  | 0.08967054 | 2.553641 | 0.108805 | 2.553641 | 0.1576857 | 2.553641
0.08894921 | 2.582015 |  | 0.08894921 | 2.582015 | 0.109039 | 2.582015 | 0.1607328 | 2.582015
0.08909019 | 2.610389 |  | 0.08909019 | 2.610389 | 0.1092118 | 2.610389 | 0.1587381 | 2.610389
0.09023153 | 2.638763 |  | 0.09023153 | 2.638763 | 0.1088064 | 2.638763 | 0.1590746 | 2.638763
0.0904332 | 2.667136 |  | 0.0904332 | 2.667136 | 0.1099088 | 2.667136 | 0.1592081 | 2.667136
0.08961091 | 2.69551 |  | 0.08961091 | 2.69551 | 0.1098601 | 2.69551 | 0.1590569 | 2.69551
0.09002075 | 2.723884 |  | 0.09002075 | 2.723884 | 0.1100311 | 2.723884 | 0.1600415 | 2.723884
0.08968678 | 2.752258 |  | 0.08968678 | 2.752258 | 0.1097329 | 2.752258 | 0.1601839 | 2.752258
0.09034883 | 2.780632 |  | 0.09034883 | 2.780632 | 0.1092551 | 2.780632 | 0.1608968 | 2.780632
0.08920949 | 2.809005 |  | 0.08920949 | 2.809005 | 0.1108975 | 2.809005 | 0.1611738 | 2.809005
0.08946398 | 2.837379 |  | 0.08946398 | 2.837379 | 0.1102513 | 2.837379 | 0.1596588 | 2.837379
0.08892796 | 2.865753 |  | 0.08892796 | 2.865753 | 0.1098035 | 2.865753 | 0.1600297 | 2.865753
0.08915598 | 2.894127 |  | 0.08915598 | 2.894127 | 0.1097848 | 2.894127 | 0.160735 | 2.894127
0.08871357 | 2.922501 |  | 0.08871357 | 2.922501 | 0.1088599 | 2.922501 | 0.1602627 | 2.922501
0.08897143 | 2.950874 |  | 0.08897143 | 2.950874 | 0.1099273 | 2.950874 | 0.159319 | 2.950874
0.0892219 | 2.979248 |  | 0.0892219 | 2.979248 | 0.1092616 | 2.979248 | 0.1570374 | 2.979248
0.08798142 | 3.007622 |  | 0.08798142 | 3.007622 | 0.109613 | 3.007622 | 0.1576324 | 3.007622
0.08880735 | 3.035996 |  | 0.08880735 | 3.035996 | 0.1088729 | 3.035996 | 0.1571754 | 3.035996
0.08809559 | 3.06437 |  | 0.08809559 | 3.06437 | 0.1082827 | 3.06437 | 0.1561477 | 3.06437
0.08879332 | 3.092743 |  | 0.08879332 | 3.092743 | 0.1079497 | 3.092743 | 0.1567479 | 3.092743
0.08749977 | 3.121117 |  | 0.08749977 | 3.121117 | 0.1066816 | 3.121117 | 0.1568076 | 3.121117
0.08677231 | 3.149491 |  | 0.08677231 | 3.149491 | 0.1065094 | 3.149491 | 0.1567375 | 3.149491
0.0868146 | 3.177865 |  | 0.0868146 | 3.177865 | 0.1054205 | 3.177865 | 0.1538616 | 3.177865
0.08639535 | 3.206238 |  | 0.08639535 | 3.206238 | 0.1059708 | 3.206238 | 0.1547832 | 3.206238
0.08603903 | 3.234612 |  | 0.08603903 | 3.234612 | 0.104795 | 3.234612 | 0.1530087 | 3.234612
0.08577129 | 3.262986 |  | 0.08577129 | 3.262986 | 0.1045849 | 3.262986 | 0.1537397 | 3.262986
0.08506972 | 3.29136 |  | 0.08506972 | 3.29136 | 0.1054748 | 3.29136 | 0.1526234 | 3.29136
0.08541407 | 3.319734 |  | 0.08541407 | 3.319734 | 0.1039322 | 3.319734 | 0.15055 | 3.319734
0.08430759 | 3.348107 |  | 0.08430759 | 3.348107 | 0.1026028 | 3.348107 | 0.1498995 | 3.348107
0.08483198 | 3.376481 |  | 0.08483198 | 3.376481 | 0.1023603 | 3.376481 | 0.1485396 | 3.376481
0.08431364 | 3.404855 |  | 0.08431364 | 3.404855 | 0.1022153 | 3.404855 | 0.1486435 | 3.404855
0.08324502 | 3.433229 |  | 0.08324502 | 3.433229 | 0.1015047 | 3.433229 | 0.1484252 | 3.433229
0.08350129 | 3.461603 |  | 0.08350129 | 3.461603 | 0.1004312 | 3.461603 | 0.1476847 | 3.461603
0.08244801 | 3.489976 |  | 0.08244801 | 3.489976 | 0.10144 | 3.489976 | 0.1479119 | 3.489976
0.08276345 | 3.51835 |  | 0.08276345 | 3.51835 | 0.09934775 | 3.51835 | 0.1453037 | 3.51835
0.08070166 | 3.546724 |  | 0.08070166 | 3.546724 | 0.09945697 | 3.546724 | 0.1446178 | 3.546724
0.08161759 | 3.575098 |  | 0.08161759 | 3.575098 | 0.09982934 | 3.575098 | 0.143749 | 3.575098
0.0803721 | 3.603472 |  | 0.0803721 | 3.603472 | 0.09805082 | 3.603472 | 0.1418148 | 3.603472
0.0794849 | 3.631845 |  | 0.0794849 | 3.631845 | 0.09742703 | 3.631845 | 0.142832 | 3.631845
0.07939548 | 3.660219 |  | 0.07939548 | 3.660219 | 0.09620851 | 3.660219 | 0.1409679 | 3.660219
0.07873916 | 3.688593 |  | 0.07873916 | 3.688593 | 0.09628041 | 3.688593 | 0.1415434 | 3.688593
0.07908145 | 3.716967 |  | 0.07908145 | 3.716967 | 0.09547062 | 3.716967 | 0.1404817 | 3.716967
0.0772458 | 3.745341 |  | 0.0772458 | 3.745341 | 0.09578912 | 3.745341 | 0.1373437 | 3.745341
0.07797822 | 3.773714 |  | 0.07797822 | 3.773714 | 0.09440244 | 3.773714 | 0.1383013 | 3.773714
0.0775965 | 3.802088 |  | 0.0775965 | 3.802088 | 0.09323584 | 3.802088 | 0.1357631 | 3.802088
0.07681894 | 3.830462 |  | 0.07681894 | 3.830462 | 0.09442775 | 3.830462 | 0.1359045 | 3.830462
0.07557043 | 3.858836 |  | 0.07557043 | 3.858836 | 0.09207137 | 3.858836 | 0.1346486 | 3.858836
0.07538677 | 3.88721 |  | 0.07538677 | 3.88721 | 0.09272588 | 3.88721 | 0.1342262 | 3.88721
0.07543818 | 3.915583 |  | 0.07543818 | 3.915583 | 0.09110607 | 3.915583 | 0.1341295 | 3.915583
0.07460236 | 3.943957 |  | 0.07460236 | 3.943957 | 0.0910578 | 3.943957 | 0.1313439 | 3.943957
0.07455001 | 3.972331 |  | 0.07455001 | 3.972331 | 0.09083149 | 3.972331 | 0.132524 | 3.972331
0.07409624 | 4.000705 |  | 0.07409624 | 4.000705 | 0.09063887 | 4.000705 | 0.1301192 | 4.000705
0.07321277 | 4.029078 |  | 0.07321277 | 4.029078 | 0.08937059 | 4.029078 | 0.1313968 | 4.029078
0.07280384 | 4.057452 |  | 0.07280384 | 4.057452 | 0.08855995 | 4.057452 | 0.1284878 | 4.057452
0.07171842 | 4.085826 |  | 0.07171842 | 4.085826 | 0.08847449 | 4.085826 | 0.1292663 | 4.085826
0.07130074 | 4.1142 |  | 0.07130074 | 4.1142 | 0.0884521 | 4.1142 | 0.1273748 | 4.1142
0.07114694 | 4.142574 |  | 0.07114694 | 4.142574 | 0.08819574 | 4.142574 | 0.1285108 | 4.142574
0.07179512 | 4.170947 |  | 0.07179512 | 4.170947 | 0.08734509 | 4.170947 | 0.1262088 | 4.170947
0.0715551 | 4.199321 |  | 0.0715551 | 4.199321 | 0.08604932 | 4.199321 | 0.1271624 | 4.199321
0.07011736 | 4.227695 |  | 0.07011736 | 4.227695 | 0.08536743 | 4.227695 | 0.1252583 | 4.227695
0.07018036 | 4.256069 |  | 0.07018036 | 4.256069 | 0.08525733 | 4.256069 | 0.1240701 | 4.256069
0.07023654 | 4.284443 |  | 0.07023654 | 4.284443 | 0.08476483 | 4.284443 | 0.1233659 | 4.284443
0.06932749 | 4.312816 |  | 0.06932749 | 4.312816 | 0.08506961 | 4.312816 | 0.1232524 | 4.312816
0.06908164 | 4.34119 |  | 0.06908164 | 4.34119 | 0.0847085 | 4.34119 | 0.1230124 | 4.34119
0.06947241 | 4.369564 |  | 0.06947241 | 4.369564 | 0.08428267 | 4.369564 | 0.1219522 | 4.369564
0.06869132 | 4.397938 |  | 0.06869132 | 4.397938 | 0.08411165 | 4.397938 | 0.1221703 | 4.397938
0.06835409 | 4.426312 |  | 0.06835409 | 4.426312 | 0.08347298 | 4.426312 | 0.1209622 | 4.426312
0.06883039 | 4.454685 |  | 0.06883039 | 4.454685 | 0.08396379 | 4.454685 | 0.1209386 | 4.454685
0.06783597 | 4.483059 |  | 0.06783597 | 4.483059 | 0.0827739 | 4.483059 | 0.1215423 | 4.483059
0.06748488 | 4.511433 |  | 0.06748488 | 4.511433 | 0.08194856 | 4.511433 | 0.1204695 | 4.511433
0.06801876 | 4.539807 |  | 0.06801876 | 4.539807 | 0.08191165 | 4.539807 | 0.1205665 | 4.539807
0.06754857 | 4.568181 |  | 0.06754857 | 4.568181 | 0.08245708 | 4.568181 | 0.1183722 | 4.568181
0.06663422 | 4.596554 |  | 0.06663422 | 4.596554 | 0.08107852 | 4.596554 | 0.1196523 | 4.596554
0.06669221 | 4.624928 |  | 0.06669221 | 4.624928 | 0.08180174 | 4.624928 | 0.1185673 | 4.624928
0.06688899 | 4.653302 |  | 0.06688899 | 4.653302 | 0.0817818 | 4.653302 | 0.1168071 | 4.653302
0.0656973 | 4.681676 |  | 0.0656973 | 4.681676 | 0.08051081 | 4.681676 | 0.117327 | 4.681676
0.06525842 | 4.710049 |  | 0.06525842 | 4.710049 | 0.08023089 | 4.710049 | 0.1160534 | 4.710049
0.0649804 | 4.738423 |  | 0.0649804 | 4.738423 | 0.07972906 | 4.738423 | 0.1167591 | 4.738423
0.06570363 | 4.766797 |  | 0.06570363 | 4.766797 | 0.0799336 | 4.766797 | 0.1164616 | 4.766797
0.06539406 | 4.795171 |  | 0.06539406 | 4.795171 | 0.08025619 | 4.795171 | 0.1149876 | 4.795171
0.06429678 | 4.823545 |  | 0.06429678 | 4.823545 | 0.07901671 | 4.823545 | 0.114493 | 4.823545
0.06460238 | 4.851918 |  | 0.06460238 | 4.851918 | 0.07849715 | 4.851918 | 0.113693 | 4.851918
0.06411526 | 4.880292 |  | 0.06411526 | 4.880292 | 0.07791921 | 4.880292 | 0.1138717 | 4.880292
0.0645484 | 4.908666 |  | 0.0645484 | 4.908666 | 0.07814493 | 4.908666 | 0.1132071 | 4.908666
0.06421944 | 4.93704 |  | 0.06421944 | 4.93704 | 0.07872077 | 4.93704 | 0.1136606 | 4.93704
0.06340396 | 4.965414 |  | 0.06340396 | 4.965414 | 0.07721798 | 4.965414 | 0.1130832 | 4.965414
0.06301334 | 4.993787 |  | 0.06301334 | 4.993787 | 0.0771907 | 4.993787 | 0.1137052 | 4.993787
0.06289779 | 5.022161 |  | 0.06289779 | 5.022161 | 0.0777124 | 5.022161 | 0.1133366 | 5.022161
0.0623248 | 5.050535 |  | 0.0623248 | 5.050535 | 0.07653239 | 5.050535 | 0.1119546 | 5.050535
0.06222688 | 5.078909 |  | 0.06222688 | 5.078909 | 0.07674849 | 5.078909 | 0.1120549 | 5.078909
0.06222432 | 5.107283 |  | 0.06222432 | 5.107283 | 0.07559795 | 5.107283 | 0.1107241 | 5.107283
0.06192414 | 5.135656 |  | 0.06192414 | 5.135656 | 0.07584875 | 5.135656 | 0.1097918 | 5.135656
0.06144114 | 5.16403 |  | 0.06144114 | 5.16403 | 0.07513656 | 5.16403 | 0.1107863 | 5.16403
0.06213064 | 5.192404 |  | 0.06213064 | 5.192404 | 0.07595653 | 5.192404 | 0.1104137 | 5.192404
0.06118465 | 5.220778 |  | 0.06118465 | 5.220778 | 0.07478516 | 5.220778 | 0.1105714 | 5.220778
0.06180538 | 5.249152 |  | 0.06180538 | 5.249152 | 0.07444109 | 5.249152 | 0.1085264 | 5.249152
0.06076562 | 5.277525 |  | 0.06076562 | 5.277525 | 0.07451971 | 5.277525 | 0.1091075 | 5.277525
0.06133766 | 5.305899 |  | 0.06133766 | 5.305899 | 0.07433878 | 5.305899 | 0.1094597 | 5.305899
0.06094129 | 5.334273 |  | 0.06094129 | 5.334273 | 0.07430202 | 5.334273 | 0.1077382 | 5.334273
0.06067024 | 5.362647 |  | 0.06067024 | 5.362647 | 0.07329765 | 5.362647 | 0.107043 | 5.362647
0.06070447 | 5.39102 |  | 0.06070447 | 5.39102 | 0.07308398 | 5.39102 | 0.1082656 | 5.39102
0.06032497 | 5.419394 |  | 0.06032497 | 5.419394 | 0.07321212 | 5.419394 | 0.1079322 | 5.419394
0.06032162 | 5.447768 |  | 0.06032162 | 5.447768 | 0.07320966 | 5.447768 | 0.1063883 | 5.447768
0.05941111 | 5.476142 |  | 0.05941111 | 5.476142 | 0.07290247 | 5.476142 | 0.1069518 | 5.476142
0.05928917 | 5.504516 |  | 0.05928917 | 5.504516 | 0.07276714 | 5.504516 | 0.1068688 | 5.504516
0.05991895 | 5.532889 |  | 0.05991895 | 5.532889 | 0.07257694 | 5.532889 | 0.1057965 | 5.532889
0.05916614 | 5.561263 |  | 0.05916614 | 5.561263 | 0.07296269 | 5.561263 | 0.1055034 | 5.561263
0.05928266 | 5.589637 |  | 0.05928266 | 5.589637 | 0.07195477 | 5.589637 | 0.1055415 | 5.589637
0.05857578 | 5.618011 |  | 0.05857578 | 5.618011 | 0.07166839 | 5.618011 | 0.1053738 | 5.618011
0.05922072 | 5.646385 |  | 0.05922072 | 5.646385 | 0.07134332 | 5.646385 | 0.1041353 | 5.646385