## 1
Общество с ограниченной ответственностью "Инженерная геология" (ООО "ИнжГео")
Юр. адрес: 117279, г. Москва, ул. Миклухо-Маклая, 36 а, этаж 5, пом. XXIII к. 76-84
Телефон/факс +7 (495) 132-30-00, Адрес электронной почты inbox@inj-geo.ru
Испытательная лаборатория ООО «ИнжГео»
Адрес места осуществления деятельности лаборатории: г. Москва, просп. Вернадского, д. 51, стр. 1
Телефон +7(910)4557682, E-mail: slg85@mail.ru
Протокол испытаний № 13-63/38 от 06-12-2022
Наименование и адрес заказчика: ООО Регионстрой
Наименование объекта: Переход трубопровода через р. Енисей
Наименование используемого метода/методики: ГОСТ 12248.3-2020
Условия проведения испытания: температура окружающей среды (18 - 25)0С, влажность воздуха (40 - 75)%
Дата получение объекта подлежащего испытаниям: 09-11-2022
Дата испытания: 25.10.2022-19.11.2038
Испытание грунтов методом одноплоскостного среза
[6 empty] | Лабораторный номер: |  | 1073 |  |  |  | We, д.е. = | 0.5043344
[6 empty] | Номер скважины: |  | BH-004 |  |  |  | ρ, г/см3 = | 1.9
[6 empty] | Глубина отбора, м: |  | 4.7 |  |  |  | ρs, г/см3 = | 2.7
[6 empty] | Наименование грунта: |  | Суглинок, после оттаивания текучий, легкий песчанистый |  |  |  | e, д.е. = | 1.1
[6 empty] | Схема проведения опыта: |  | КД |  |  |  | IL, д.е. = | 2.6
Результаты испытаний
[7 empty] | Нормальное напряжение σ, МПа | Касательное напряжение t, МПа | tg ϕ | Угол внутреннего трения ϕ, град. | Удельное сцепление C, МПа
[7 empty] | 0.1 | 0.08265425
[7 empty] | 0.15 | 0.1339814
[7 empty] | 0.2 | 0.1553085
Эффективные значения угла внутреннего трения и удельного сцепления ϕ', С'
[7 empty] | ϕ', град. = | 36
[7 empty] | С', МПа = | 0.015
[7 empty] | Начальник исп. лаборатории: |  |  |  |  | Семиколенова Л.Г.
Лист 1 , всего листов 1
Частичное воспроизведение протокола испытаний без письменного разрешения ООО «ИнжГео» ЗАПРЕЩАЕТСЯ
второй график |  | первый график
dev | eps | sigma | dev1 | eps1 | dev2 | eps2 | dev3 | eps3
0 | 0 |  | 0 | 0 | 0 | 0 | 0 | 0
0.001437443 | 0.02837379 |  | 0.001437443 | 0.02837379 | 0.002331463 | 0.02837379 | 0.002674709 | 0.02837379
0.00287607 | 0.05674758 |  | 0.00287607 | 0.05674758 | 0.004598249 | 0.05674758 | 0.005352713 | 0.05674758
0.004252543 | 0.08512138 |  | 0.004252543 | 0.08512138 | 0.006901637 | 0.08512138 | 0.007964052 | 0.08512138
0.005734619 | 0.1134952 |  | 0.005734619 | 0.1134952 | 0.009249489 | 0.1134952 | 0.01077757 | 0.1134952
0.007177651 | 0.141869 |  | 0.007177651 | 0.141869 | 0.01150884 | 0.141869 | 0.01335824 | 0.141869
0.008597044 | 0.1702428 |  | 0.008597044 | 0.1702428 | 0.0138566 | 0.1702428 | 0.01610089 | 0.1702428
0.009953138 | 0.1986165 |  | 0.009953138 | 0.1986165 | 0.01613066 | 0.1986165 | 0.01874149 | 0.1986165
0.01138888 | 0.2269903 |  | 0.01138888 | 0.2269903 | 0.01851116 | 0.2269903 | 0.02138485 | 0.2269903
0.01289485 | 0.2553641 |  | 0.01289485 | 0.2553641 | 0.02081079 | 0.2553641 | 0.02393044 | 0.2553641
0.0143806 | 0.2837379 |  | 0.0143806 | 0.2837379 | 0.02334313 | 0.2837379 | 0.02700527 | 0.2837379
0.0156855 | 0.3121117 |  | 0.0156855 | 0.3121117 | 0.02558624 | 0.3121117 | 0.02965905 | 0.3121117
0.01727092 | 0.3404855 |  | 0.01727092 | 0.3404855 | 0.02794874 | 0.3404855 | 0.0319376 | 0.3404855
0.01859359 | 0.3688593 |  | 0.01859359 | 0.3688593 | 0.03005877 | 0.3688593 | 0.03484352 | 0.3688593
0.02005212 | 0.3972331 |  | 0.02005212 | 0.3972331 | 0.03235203 | 0.3972331 | 0.03736295 | 0.3972331
0.02153974 | 0.4256069 |  | 0.02153974 | 0.4256069 | 0.03504752 | 0.4256069 | 0.04003893 | 0.4256069
0.0230676 | 0.4539807 |  | 0.0230676 | 0.4539807 | 0.03730326 | 0.4539807 | 0.04287579 | 0.4539807
0.02458962 | 0.4823545 |  | 0.02458962 | 0.4823545 | 0.03923156 | 0.4823545 | 0.04616304 | 0.4823545
0.02566932 | 0.5107283 |  | 0.02566932 | 0.5107283 | 0.04225504 | 0.5107283 | 0.04903949 | 0.5107283
0.02736654 | 0.539102 |  | 0.02736654 | 0.539102 | 0.04437852 | 0.539102 | 0.0515095 | 0.539102
0.02910826 | 0.5674758 |  | 0.02910826 | 0.5674758 | 0.04719343 | 0.5674758 | 0.05415265 | 0.5674758
0.03052103 | 0.5958496 |  | 0.03052103 | 0.5958496 | 0.04944464 | 0.5958496 | 0.05705294 | 0.5958496
0.03183373 | 0.6242234 |  | 0.03183373 | 0.6242234 | 0.05163298 | 0.6242234 | 0.06013891 | 0.6242234
0.03294618 | 0.6525972 |  | 0.03294618 | 0.6525972 | 0.05433306 | 0.6525972 | 0.06265665 | 0.6525972
0.03455991 | 0.680971 |  | 0.03455991 | 0.680971 | 0.05644301 | 0.680971 | 0.06521894 | 0.680971
0.03588111 | 0.7093448 |  | 0.03588111 | 0.7093448 | 0.05891168 | 0.7093448 | 0.0674686 | 0.7093448
0.03763931 | 0.7377186 |  | 0.03763931 | 0.7377186 | 0.06106742 | 0.7377186 | 0.07023931 | 0.7377186
0.03855724 | 0.7660924 |  | 0.03855724 | 0.7660924 | 0.06309743 | 0.7660924 | 0.07231855 | 0.7660924
0.04003893 | 0.7944662 |  | 0.04003893 | 0.7944662 | 0.06450707 | 0.7944662 | 0.07455736 | 0.7944662
0.04126292 | 0.82284 |  | 0.04126292 | 0.82284 | 0.06686658 | 0.82284 | 0.07778912 | 0.82284
0.04261456 | 0.8512138 |  | 0.04261456 | 0.8512138 | 0.06814245 | 0.8512138 | 0.0801451 | 0.8512138
0.04328737 | 0.8795876 |  | 0.04328737 | 0.8795876 | 0.07020359 | 0.8795876 | 0.08131298 | 0.8795876
0.044751 | 0.9079613 |  | 0.044751 | 0.9079613 | 0.07278068 | 0.9079613 | 0.08359893 | 0.9079613
0.04604734 | 0.9363351 |  | 0.04604734 | 0.9363351 | 0.07532915 | 0.9363351 | 0.08706898 | 0.9363351
0.04725929 | 0.9647089 |  | 0.04725929 | 0.9647089 | 0.07662964 | 0.9647089 | 0.08801904 | 0.9647089
0.04896487 | 0.9930827 |  | 0.04896487 | 0.9930827 | 0.07827881 | 0.9930827 | 0.09080299 | 0.9930827
0.04965861 | 1.021457 |  | 0.04965861 | 1.021457 | 0.07996432 | 1.021457 | 0.09273037 | 1.021457
0.05101949 | 1.04983 |  | 0.05101949 | 1.04983 | 0.08261941 | 1.04983 | 0.09488168 | 1.04983
0.0522147 | 1.078204 |  | 0.0522147 | 1.078204 | 0.08499368 | 1.078204 | 0.09723188 | 1.078204
0.05371539 | 1.106578 |  | 0.05371539 | 1.106578 | 0.08700288 | 1.106578 | 0.09959208 | 1.106578
0.05421902 | 1.134952 |  | 0.05421902 | 1.134952 | 0.08765917 | 1.134952 | 0.1018579 | 1.134952
0.05504286 | 1.163325 |  | 0.05504286 | 1.163325 | 0.09024006 | 1.163325 | 0.1046357 | 1.163325
0.05658087 | 1.191699 |  | 0.05658087 | 1.191699 | 0.09239563 | 1.191699 | 0.1064332 | 1.191699
0.0571958 | 1.220073 |  | 0.0571958 | 1.220073 | 0.09378871 | 1.220073 | 0.1081328 | 1.220073
0.05869041 | 1.248447 |  | 0.05869041 | 1.248447 | 0.0945175 | 1.248447 | 0.109331 | 1.248447
0.06026308 | 1.276821 |  | 0.06026308 | 1.276821 | 0.09710437 | 1.276821 | 0.1117305 | 1.276821
0.06122282 | 1.305194 |  | 0.06122282 | 1.305194 | 0.09772454 | 1.305194 | 0.1149015 | 1.305194
0.06215514 | 1.333568 |  | 0.06215514 | 1.333568 | 0.1004424 | 1.333568 | 0.1154913 | 1.333568
0.06239399 | 1.361942 |  | 0.06239399 | 1.361942 | 0.1009671 | 1.361942 | 0.1173216 | 1.361942
0.06315478 | 1.390316 |  | 0.06315478 | 1.390316 | 0.1033209 | 1.390316 | 0.1190509 | 1.390316
0.06498189 | 1.41869 |  | 0.06498189 | 1.41869 | 0.1049379 | 1.41869 | 0.1218719 | 1.41869
0.06554096 | 1.447063 |  | 0.06554096 | 1.447063 | 0.1048556 | 1.447063 | 0.1226498 | 1.447063
0.06611011 | 1.475437 |  | 0.06611011 | 1.475437 | 0.1080197 | 1.475437 | 0.1250281 | 1.475437
0.06677646 | 1.503811 |  | 0.06677646 | 1.503811 | 0.1079948 | 1.503811 | 0.1241946 | 1.503811
0.06686846 | 1.532185 |  | 0.06686846 | 1.532185 | 0.108688 | 1.532185 | 0.1264197 | 1.532185
0.06836368 | 1.560559 |  | 0.06836368 | 1.560559 | 0.1094925 | 1.560559 | 0.1281621 | 1.560559
0.06910205 | 1.588932 |  | 0.06910205 | 1.588932 | 0.1120246 | 1.588932 | 0.1297534 | 1.588932
0.06884481 | 1.617306 |  | 0.06884481 | 1.617306 | 0.1116525 | 1.617306 | 0.1298414 | 1.617306
0.06962282 | 1.64568 |  | 0.06962282 | 1.64568 | 0.1134452 | 1.64568 | 0.1320143 | 1.64568
0.0703604 | 1.674054 |  | 0.0703604 | 1.674054 | 0.1134612 | 1.674054 | 0.1310073 | 1.674054
0.07135318 | 1.702428 |  | 0.07135318 | 1.702428 | 0.11494 | 1.702428 | 0.1316408 | 1.702428
0.07098833 | 1.730801 |  | 0.07098833 | 1.730801 | 0.1146437 | 1.730801 | 0.1330935 | 1.730801
0.0721501 | 1.759175 |  | 0.0721501 | 1.759175 | 0.1173266 | 1.759175 | 0.1347888 | 1.759175
0.07268774 | 1.787549 |  | 0.07268774 | 1.787549 | 0.1162323 | 1.787549 | 0.1370838 | 1.787549
0.07286405 | 1.815923 |  | 0.07286405 | 1.815923 | 0.1189021 | 1.815923 | 0.1376237 | 1.815923
0.07334532 | 1.844296 |  | 0.07334532 | 1.844296 | 0.1187136 | 1.844296 | 0.1372799 | 1.844296
0.07407097 | 1.87267 |  | 0.07407097 | 1.87267 | 0.120355 | 1.87267 | 0.1387646 | 1.87267
0.07432509 | 1.901044 |  | 0.07432509 | 1.901044 | 0.121166 | 1.901044 | 0.1404113 | 1.901044
0.07503214 | 1.929418 |  | 0.07503214 | 1.929418 | 0.1209114 | 1.929418 | 0.13947 | 1.929418
0.0749596 | 1.957792 |  | 0.0749596 | 1.957792 | 0.1220447 | 1.957792 | 0.1424184 | 1.957792
0.07630922 | 1.986165 |  | 0.07630922 | 1.986165 | 0.123733 | 1.986165 | 0.1418367 | 1.986165
0.07661774 | 2.014539 |  | 0.07661774 | 2.014539 | 0.1239496 | 2.014539 | 0.1436655 | 2.014539
0.07577433 | 2.042913 |  | 0.07577433 | 2.042913 | 0.1234371 | 2.042913 | 0.1444377 | 2.042913
0.07771547 | 2.071287 |  | 0.07771547 | 2.071287 | 0.124204 | 2.071287 | 0.1456669 | 2.071287
0.07676027 | 2.099661 |  | 0.07676027 | 2.099661 | 0.1259201 | 2.099661 | 0.1452515 | 2.099661
0.07791055 | 2.128034 |  | 0.07791055 | 2.128034 | 0.126191 | 2.128034 | 0.1470528 | 2.128034
0.07776631 | 2.156408 |  | 0.07776631 | 2.156408 | 0.1255638 | 2.156408 | 0.1481074 | 2.156408
0.0786334 | 2.184782 |  | 0.0786334 | 2.184782 | 0.1276292 | 2.184782 | 0.1475171 | 2.184782
0.07868671 | 2.213156 |  | 0.07868671 | 2.213156 | 0.1276012 | 2.213156 | 0.1487879 | 2.213156
0.07983346 | 2.24153 |  | 0.07983346 | 2.24153 | 0.1293061 | 2.24153 | 0.1496208 | 2.24153
0.07911717 | 2.269903 |  | 0.07911717 | 2.269903 | 0.1288158 | 2.269903 | 0.1502035 | 2.269903
0.08057604 | 2.298277 |  | 0.08057604 | 2.298277 | 0.1291739 | 2.298277 | 0.1493151 | 2.298277
0.07977263 | 2.326651 |  | 0.07977263 | 2.326651 | 0.131132 | 2.326651 | 0.1507687 | 2.326651
0.08051577 | 2.355025 |  | 0.08051577 | 2.355025 | 0.1307631 | 2.355025 | 0.1500641 | 2.355025
0.08034804 | 2.383399 |  | 0.08034804 | 2.383399 | 0.1322349 | 2.383399 | 0.1506865 | 2.383399
0.08152263 | 2.411772 |  | 0.08152263 | 2.411772 | 0.1309376 | 2.411772 | 0.1509878 | 2.411772
0.08191212 | 2.440146 |  | 0.08191212 | 2.440146 | 0.1324751 | 2.440146 | 0.1521563 | 2.440146
0.08183521 | 2.46852 |  | 0.08183521 | 2.46852 | 0.1332487 | 2.46852 | 0.1525434 | 2.46852
0.08218731 | 2.496894 |  | 0.08218731 | 2.496894 | 0.1331847 | 2.496894 | 0.1544004 | 2.496894
0.08247118 | 2.525267 |  | 0.08247118 | 2.525267 | 0.1339237 | 2.525267 | 0.1548721 | 2.525267
0.08190568 | 2.553641 |  | 0.08190568 | 2.553641 | 0.1324485 | 2.553641 | 0.1555375 | 2.553641
0.08264109 | 2.582015 |  | 0.08264109 | 2.582015 | 0.1329066 | 2.582015 | 0.155392 | 2.582015
0.08179983 | 2.610389 |  | 0.08179983 | 2.610389 | 0.1345595 | 2.610389 | 0.1543997 | 2.610389
0.0833097 | 2.638763 |  | 0.0833097 | 2.638763 | 0.1337201 | 2.638763 | 0.1534713 | 2.638763
0.08235594 | 2.667136 |  | 0.08235594 | 2.667136 | 0.1332034 | 2.667136 | 0.1563614 | 2.667136
0.08255058 | 2.69551 |  | 0.08255058 | 2.69551 | 0.1335991 | 2.69551 | 0.1545393 | 2.69551
0.08265425 | 2.723884 |  | 0.08265425 | 2.723884 | 0.1339814 | 2.723884 | 0.1553085 | 2.723884
0.08253771 | 2.752258 |  | 0.08253771 | 2.752258 | 0.1331226 | 2.752258 | 0.1566426 | 2.752258
0.08334386 | 2.780632 |  | 0.08334386 | 2.780632 | 0.1331302 | 2.780632 | 0.1553466 | 2.780632
0.08257006 | 2.809005 |  | 0.08257006 | 2.809005 | 0.1330952 | 2.809005 | 0.1548865 | 2.809005
0.08263813 | 2.837379 |  | 0.08263813 | 2.837379 | 0.133126 | 2.837379 | 0.1540378 | 2.837379
0.0830767 | 2.865753 |  | 0.0830767 | 2.865753 | 0.1343455 | 2.865753 | 0.1551886 | 2.865753
0.08163804 | 2.894127 |  | 0.08163804 | 2.894127 | 0.1336548 | 2.894127 | 0.1561052 | 2.894127
0.0814294 | 2.922501 |  | 0.0814294 | 2.922501 | 0.133514 | 2.922501 | 0.1544271 | 2.922501
0.08163341 | 2.950874 |  | 0.08163341 | 2.950874 | 0.1342138 | 2.950874 | 0.1527125 | 2.950874
0.08183079 | 2.979248 |  | 0.08183079 | 2.979248 | 0.1338664 | 2.979248 | 0.155206 | 2.979248
0.0807818 | 3.007622 |  | 0.0807818 | 3.007622 | 0.1331416 | 3.007622 | 0.1522347 | 3.007622
0.08123911 | 3.035996 |  | 0.08123911 | 3.035996 | 0.1311072 | 3.035996 | 0.1530011 | 3.035996
0.08171398 | 3.06437 |  | 0.08171398 | 3.06437 | 0.1304192 | 3.06437 | 0.1515146 | 3.06437
0.08122004 | 3.092743 |  | 0.08122004 | 3.092743 | 0.1314862 | 3.092743 | 0.1521275 | 3.092743
0.08079879 | 3.121117 |  | 0.08079879 | 3.121117 | 0.130373 | 3.121117 | 0.1515496 | 3.121117
0.08015323 | 3.149491 |  | 0.08015323 | 3.149491 | 0.1304997 | 3.149491 | 0.1493271 | 3.149491
0.08060591 | 3.177865 |  | 0.08060591 | 3.177865 | 0.1295983 | 3.177865 | 0.1494616 | 3.177865
0.07929367 | 3.206238 |  | 0.07929367 | 3.206238 | 0.1279661 | 3.206238 | 0.14859 | 3.206238
0.08002894 | 3.234612 |  | 0.08002894 | 3.234612 | 0.129109 | 3.234612 | 0.148871 | 3.234612
0.07872885 | 3.262986 |  | 0.07872885 | 3.262986 | 0.1277847 | 3.262986 | 0.1475916 | 3.262986
0.07791985 | 3.29136 |  | 0.07791985 | 3.29136 | 0.127924 | 3.29136 | 0.1472243 | 3.29136
0.07793209 | 3.319734 |  | 0.07793209 | 3.319734 | 0.1260227 | 3.319734 | 0.1480365 | 3.319734
0.07753304 | 3.348107 |  | 0.07753304 | 3.348107 | 0.1261842 | 3.348107 | 0.1456418 | 3.348107
0.0775187 | 3.376481 |  | 0.0775187 | 3.376481 | 0.1242897 | 3.376481 | 0.1450772 | 3.376481
0.07660607 | 3.404855 |  | 0.07660607 | 3.404855 | 0.1242273 | 3.404855 | 0.1453466 | 3.404855
0.07680038 | 3.433229 |  | 0.07680038 | 3.433229 | 0.1234749 | 3.433229 | 0.1427413 | 3.433229
0.07581583 | 3.461603 |  | 0.07581583 | 3.461603 | 0.1233159 | 3.461603 | 0.1442896 | 3.461603
0.07558768 | 3.489976 |  | 0.07558768 | 3.489976 | 0.1229927 | 3.489976 | 0.1410491 | 3.489976
0.07545663 | 3.51835 |  | 0.07545663 | 3.51835 | 0.1216312 | 3.51835 | 0.1404834 | 3.51835
0.07551134 | 3.546724 |  | 0.07551134 | 3.546724 | 0.1218815 | 3.546724 | 0.1406923 | 3.546724
0.0742622 | 3.575098 |  | 0.0742622 | 3.575098 | 0.120619 | 3.575098 | 0.1396096 | 3.575098
0.07355132 | 3.603472 |  | 0.07355132 | 3.603472 | 0.1194892 | 3.603472 | 0.1382873 | 3.603472
0.07320821 | 3.631845 |  | 0.07320821 | 3.631845 | 0.1183719 | 3.631845 | 0.1386356 | 3.631845
0.07350418 | 3.660219 |  | 0.07350418 | 3.660219 | 0.1180964 | 3.660219 | 0.1367304 | 3.660219
0.07253516 | 3.688593 |  | 0.07253516 | 3.688593 | 0.1167556 | 3.688593 | 0.1358177 | 3.688593
0.07144271 | 3.716967 |  | 0.07144271 | 3.716967 | 0.1159244 | 3.716967 | 0.1360563 | 3.716967
0.07230666 | 3.745341 |  | 0.07230666 | 3.745341 | 0.11715 | 3.745341 | 0.1349907 | 3.745341
0.07071492 | 3.773714 |  | 0.07071492 | 3.773714 | 0.1143742 | 3.773714 | 0.1326872 | 3.773714
0.07066699 | 3.802088 |  | 0.07066699 | 3.802088 | 0.1140574 | 3.802088 | 0.1336743 | 3.802088
0.07045549 | 3.830462 |  | 0.07045549 | 3.830462 | 0.1133534 | 3.830462 | 0.1309482 | 3.830462
0.07042641 | 3.858836 |  | 0.07042641 | 3.858836 | 0.1137529 | 3.858836 | 0.1319912 | 3.858836
0.0692802 | 3.88721 |  | 0.0692802 | 3.88721 | 0.1133141 | 3.88721 | 0.1295269 | 3.88721
0.06915471 | 3.915583 |  | 0.06915471 | 3.915583 | 0.1123446 | 3.915583 | 0.1294765 | 3.915583
0.06792909 | 3.943957 |  | 0.06792909 | 3.943957 | 0.1105562 | 3.943957 | 0.1284248 | 3.943957
0.06836782 | 3.972331 |  | 0.06836782 | 3.972331 | 0.1112205 | 3.972331 | 0.1266863 | 3.972331
0.067654 | 4.000705 |  | 0.067654 | 4.000705 | 0.1096442 | 4.000705 | 0.1282669 | 4.000705
0.06661645 | 4.029078 |  | 0.06661645 | 4.029078 | 0.1100228 | 4.029078 | 0.1256913 | 4.029078
0.06697324 | 4.057452 |  | 0.06697324 | 4.057452 | 0.1083134 | 4.057452 | 0.1248262 | 4.057452
0.06707928 | 4.085826 |  | 0.06707928 | 4.085826 | 0.1077864 | 4.085826 | 0.1239447 | 4.085826
0.0656644 | 4.1142 |  | 0.0656644 | 4.1142 | 0.1074589 | 4.1142 | 0.1248622 | 4.1142
0.06512771 | 4.142574 |  | 0.06512771 | 4.142574 | 0.106253 | 4.142574 | 0.1239321 | 4.142574
0.06567158 | 4.170947 |  | 0.06567158 | 4.170947 | 0.1063467 | 4.170947 | 0.1228941 | 4.170947
0.06525083 | 4.199321 |  | 0.06525083 | 4.199321 | 0.1055281 | 4.199321 | 0.1214338 | 4.199321
0.06483268 | 4.227695 |  | 0.06483268 | 4.227695 | 0.1056804 | 4.227695 | 0.1213837 | 4.227695
0.06488195 | 4.256069 |  | 0.06488195 | 4.256069 | 0.1051101 | 4.256069 | 0.1207641 | 4.256069
0.06433507 | 4.284443 |  | 0.06433507 | 4.284443 | 0.1030907 | 4.284443 | 0.1211878 | 4.284443
0.06337972 | 4.312816 |  | 0.06337972 | 4.312816 | 0.1041249 | 4.312816 | 0.1204834 | 4.312816
0.06423642 | 4.34119 |  | 0.06423642 | 4.34119 | 0.102322 | 4.34119 | 0.1196374 | 4.34119
0.0638951 | 4.369564 |  | 0.0638951 | 4.369564 | 0.1021457 | 4.369564 | 0.1182028 | 4.369564
0.06368857 | 4.397938 |  | 0.06368857 | 4.397938 | 0.1015405 | 4.397938 | 0.1180593 | 4.397938
0.06318164 | 4.426312 |  | 0.06318164 | 4.426312 | 0.1012553 | 4.426312 | 0.1190026 | 4.426312
0.06215265 | 4.454685 |  | 0.06215265 | 4.454685 | 0.1019356 | 4.454685 | 0.1166328 | 4.454685
0.06295816 | 4.483059 |  | 0.06295816 | 4.483059 | 0.1010539 | 4.483059 | 0.1177721 | 4.483059
0.06195631 | 4.511433 |  | 0.06195631 | 4.511433 | 0.09974587 | 4.511433 | 0.1174552 | 4.511433
0.06149408 | 4.539807 |  | 0.06149408 | 4.539807 | 0.09979132 | 4.539807 | 0.115432 | 4.539807
0.06141729 | 4.568181 |  | 0.06141729 | 4.568181 | 0.1003255 | 4.568181 | 0.1166656 | 4.568181
0.06112011 | 4.596554 |  | 0.06112011 | 4.596554 | 0.1002684 | 4.596554 | 0.1144881 | 4.596554
0.06057463 | 4.624928 |  | 0.06057463 | 4.624928 | 0.09990457 | 4.624928 | 0.1146704 | 4.624928
0.06097096 | 4.653302 |  | 0.06097096 | 4.653302 | 0.09854688 | 4.653302 | 0.1139476 | 4.653302
0.06035154 | 4.681676 |  | 0.06035154 | 4.681676 | 0.09899877 | 4.681676 | 0.1137774 | 4.681676
0.06055857 | 4.710049 |  | 0.06055857 | 4.710049 | 0.0977925 | 4.710049 | 0.1134158 | 4.710049
0.05981342 | 4.738423 |  | 0.05981342 | 4.738423 | 0.09690794 | 4.738423 | 0.1128991 | 4.738423
0.05962569 | 4.766797 |  | 0.05962569 | 4.766797 | 0.09642892 | 4.766797 | 0.112015 | 4.766797
0.06012042 | 4.795171 |  | 0.06012042 | 4.795171 | 0.09763827 | 4.795171 | 0.1129896 | 4.795171
0.05970156 | 4.823545 |  | 0.05970156 | 4.823545 | 0.09623539 | 4.823545 | 0.1122807 | 4.823545
0.05964184 | 4.851918 |  | 0.05964184 | 4.851918 | 0.09576598 | 4.851918 | 0.1115222 | 4.851918
0.05871513 | 4.880292 |  | 0.05871513 | 4.880292 | 0.09629612 | 4.880292 | 0.1100492 | 4.880292
0.05936633 | 4.908666 |  | 0.05936633 | 4.908666 | 0.09584106 | 4.908666 | 0.1113181 | 4.908666
0.05838414 | 4.93704 |  | 0.05838414 | 4.93704 | 0.09422191 | 4.93704 | 0.1111691 | 4.93704
0.05829144 | 4.965414 |  | 0.05829144 | 4.965414 | 0.0952278 | 4.965414 | 0.1106714 | 4.965414
0.05765328 | 4.993787 |  | 0.05765328 | 4.993787 | 0.09452069 | 4.993787 | 0.1099053 | 4.993787
0.0578957 | 5.022161 |  | 0.0578957 | 5.022161 | 0.09325621 | 5.022161 | 0.1095383 | 5.022161
0.05748457 | 5.050535 |  | 0.05748457 | 5.050535 | 0.09316295 | 5.050535 | 0.1074283 | 5.050535
0.05750882 | 5.078909 |  | 0.05750882 | 5.078909 | 0.09276393 | 5.078909 | 0.1086438 | 5.078909
0.05751087 | 5.107283 |  | 0.05751087 | 5.107283 | 0.09352174 | 5.107283 | 0.106857 | 5.107283
0.05746246 | 5.135656 |  | 0.05746246 | 5.135656 | 0.09288651 | 5.135656 | 0.107028 | 5.135656
0.05676066 | 5.16403 |  | 0.05676066 | 5.16403 | 0.09243278 | 5.16403 | 0.1069215 | 5.16403
0.05686485 | 5.192404 |  | 0.05686485 | 5.192404 | 0.09255421 | 5.192404 | 0.1059223 | 5.192404
0.05632486 | 5.220778 |  | 0.05632486 | 5.220778 | 0.09184259 | 5.220778 | 0.1055696 | 5.220778
0.05653363 | 5.249152 |  | 0.05653363 | 5.249152 | 0.0909277 | 5.249152 | 0.1059839 | 5.249152
0.056102 | 5.277525 |  | 0.056102 | 5.277525 | 0.09186007 | 5.277525 | 0.1050576 | 5.277525
0.05612801 | 5.305899 |  | 0.05612801 | 5.305899 | 0.09042014 | 5.305899 | 0.1045502 | 5.305899
0.05568659 | 5.334273 |  | 0.05568659 | 5.334273 | 0.09034857 | 5.334273 | 0.1057786 | 5.334273
0.05546084 | 5.362647 |  | 0.05546084 | 5.362647 | 0.09092889 | 5.362647 | 0.1044416 | 5.362647
0.05494982 | 5.39102 |  | 0.05494982 | 5.39102 | 0.08989056 | 5.39102 | 0.1043451 | 5.39102
0.05580846 | 5.419394 |  | 0.05580846 | 5.419394 | 0.08949738 | 5.419394 | 0.1038578 | 5.419394
0.05558923 | 5.447768 |  | 0.05558923 | 5.447768 | 0.08893969 | 5.447768 | 0.1027245 | 5.447768
0.05541154 | 5.476142 |  | 0.05541154 | 5.476142 | 0.08915375 | 5.476142 | 0.1037786 | 5.476142
0.05422945 | 5.504516 |  | 0.05422945 | 5.504516 | 0.08846422 | 5.504516 | 0.103626 | 5.504516
0.05429527 | 5.532889 |  | 0.05429527 | 5.532889 | 0.08889659 | 5.532889 | 0.1029446 | 5.532889
0.0545585 | 5.561263 |  | 0.0545585 | 5.561263 | 0.08861498 | 5.561263 | 0.1012892 | 5.561263
0.05394317 | 5.589637 |  | 0.05394317 | 5.589637 | 0.088734 | 5.589637 | 0.1023897 | 5.589637
0.05447496 | 5.618011 |  | 0.05447496 | 5.618011 | 0.08825052 | 5.618011 | 0.1023795 | 5.618011
0.05420199 | 5.646385 |  | 0.05420199 | 5.646385 | 0.08803556 | 5.646385 | 0.1018666 | 5.646385