## 1
Общество с ограниченной ответственностью "Инженерная геология" (ООО "ИнжГео")
Юр. адрес: 117279, г. Москва, ул. Миклухо-Маклая, 36 а, этаж 5, пом. XXIII к. 76-84
Телефон/факс +7 (495) 132-30-00, Адрес электронной почты inbox@inj-geo.ru
Испытательная лаборатория ООО «ИнжГео»
Адрес места осуществления деятельности лаборатории: г. Москва, просп. Вернадского, д. 51, стр. 1
Телефон +7(910)4557682, E-mail: slg85@mail.ru
Протокол испытаний № 13-63/39 от 07-12-2022
Наименование и адрес заказчика: ООО Регионстрой
Наименование объекта: Переход трубопровода через р. Енисей
Наименование используемого метода/методики: ГОСТ 12248.3-2020
Условия проведения испытания: температура окружающей среды (18 - 25)0С, влажность воздуха (40 - 75)%
Дата получение объекта подлежащего испытаниям: 10-11-2022
Дата испытания: 25.10.2022-19.11.2039
Испытание грунтов методом одноплоскостного среза
[6 empty] | Лабораторный номер: |  | 1074 |  |  |  | We, д.е. = | 0.568577864
[6 empty] | Номер скважины: |  | BH-006 |  |  |  | ρ, г/см3 = | 1.9
[6 empty] | Глубина отбора, м: |  | 1.6 |  |  |  | ρs, г/см3 = | 2.73
[6 empty] | Наименование грунта: |  | Суглинок, после оттаивания текучий, тяжелый песчанистый |  |  |  | e, д.е. = | 1.1
[6 empty] | Схема проведения опыта: |  | КД |  |  |  | IL, д.е. = | 3.153
Результаты испытаний
[7 empty] | Нормальное напряжение σ, МПа | Касательное напряжение t, МПа | tg ϕ | Угол внутреннего трения ϕ, град. | Удельное сцепление C, МПа
[7 empty] | 0.1 | 0.09535541
[7 empty] | 0.15 | 0.1180331
[7 empty] | 0.2 | 0.1707108
Эффективные значения угла внутреннего трения и удельного сцепления ϕ', С'
[7 empty] | ϕ', град. = | 37
[7 empty] | С', МПа = | 0.015
[7 empty] | Начальник исп. лаборатории: |  |  |  |  | Семиколенова Л.Г.
Лист 1 , всего листов 1
Частичное воспроизведение протокола испытаний без письменного разрешения ООО «ИнжГео» ЗАПРЕЩАЕТСЯ
второй график |  | первый график
dev | eps | sigma | dev1 | eps1 | dev2 | eps2 | dev3 | eps3
0 | 0 |  | 0 | 0 | 0 | 0 | 0 | 0
0.001648291 | 0.02837379 |  | 0.001648291 | 0.02837379 | 0.002045385 | 0.02837379 | 0.002927003 | 0.02837379
0.0033042 | 0.05674758 |  | 0.0033042 | 0.05674758 | 0.004033385 | 0.05674758 | 0.005858805 | 0.05674758
0.004943043 | 0.08512138 |  | 0.004943043 | 0.08512138 | 0.006154668 | 0.08512138 | 0.008907659 | 0.08512138
0.006622418 | 0.1134952 |  | 0.006622418 | 0.1134952 | 0.008224271 | 0.1134952 | 0.01175095 | 0.1134952
0.008240291 | 0.141869 |  | 0.008240291 | 0.141869 | 0.01013381 | 0.141869 | 0.01477729 | 0.141869
0.009919105 | 0.1702428 |  | 0.009919105 | 0.1702428 | 0.01231843 | 0.1702428 | 0.01762517 | 0.1702428
0.01160356 | 0.1986165 |  | 0.01160356 | 0.1986165 | 0.01411788 | 0.1986165 | 0.02051763 | 0.1986165
0.01304548 | 0.2269903 |  | 0.01304548 | 0.2269903 | 0.01620014 | 0.2269903 | 0.02355749 | 0.2269903
0.01473414 | 0.2553641 |  | 0.01473414 | 0.2553641 | 0.01849312 | 0.2553641 | 0.02660598 | 0.2553641
0.01657725 | 0.2837379 |  | 0.01657725 | 0.2837379 | 0.02029559 | 0.2837379 | 0.02934165 | 0.2837379
0.01796004 | 0.3121117 |  | 0.01796004 | 0.3121117 | 0.02250476 | 0.3121117 | 0.03260689 | 0.3121117
0.01972342 | 0.3404855 |  | 0.01972342 | 0.3404855 | 0.02453878 | 0.3404855 | 0.03563885 | 0.3404855
0.02159416 | 0.3688593 |  | 0.02159416 | 0.3688593 | 0.02665028 | 0.3688593 | 0.03850972 | 0.3688593
0.02298367 | 0.3972331 |  | 0.02298367 | 0.3972331 | 0.02824149 | 0.3972331 | 0.0415675 | 0.3972331
0.02447664 | 0.4256069 |  | 0.02447664 | 0.4256069 | 0.03071362 | 0.4256069 | 0.04405391 | 0.4256069
0.02628239 | 0.4539807 |  | 0.02628239 | 0.4539807 | 0.03292499 | 0.4539807 | 0.04705228 | 0.4539807
0.0280956 | 0.4823545 |  | 0.0280956 | 0.4823545 | 0.03473563 | 0.4823545 | 0.05036379 | 0.4823545
0.02990018 | 0.5107283 |  | 0.02990018 | 0.5107283 | 0.03680805 | 0.5107283 | 0.05309649 | 0.5107283
0.03149295 | 0.539102 |  | 0.03149295 | 0.539102 | 0.03943976 | 0.539102 | 0.05594548 | 0.539102
0.03326164 | 0.5674758 |  | 0.03326164 | 0.5674758 | 0.04146045 | 0.5674758 | 0.05949925 | 0.5674758
0.03494851 | 0.5958496 |  | 0.03494851 | 0.5958496 | 0.04363274 | 0.5958496 | 0.06311839 | 0.5958496
0.03697146 | 0.6242234 |  | 0.03697146 | 0.6242234 | 0.045237 | 0.6242234 | 0.06564297 | 0.6242234
0.03837743 | 0.6525972 |  | 0.03837743 | 0.6525972 | 0.04762801 | 0.6525972 | 0.06928281 | 0.6525972
0.03968643 | 0.680971 |  | 0.03968643 | 0.680971 | 0.04943698 | 0.680971 | 0.07142883 | 0.680971
0.04157388 | 0.7093448 |  | 0.04157388 | 0.7093448 | 0.0516982 | 0.7093448 | 0.07459944 | 0.7093448
0.04316832 | 0.7377186 |  | 0.04316832 | 0.7377186 | 0.05396411 | 0.7377186 | 0.07793207 | 0.7377186
0.04425421 | 0.7660924 |  | 0.04425421 | 0.7660924 | 0.05502787 | 0.7660924 | 0.08057091 | 0.7660924
0.04608543 | 0.7944662 |  | 0.04608543 | 0.7944662 | 0.05757677 | 0.7944662 | 0.08255439 | 0.7944662
0.04710925 | 0.82284 |  | 0.04710925 | 0.82284 | 0.05855416 | 0.82284 | 0.0853845 | 0.82284
0.048747 | 0.8512138 |  | 0.048747 | 0.8512138 | 0.06106707 | 0.8512138 | 0.08703317 | 0.8512138
0.04989386 | 0.8795876 |  | 0.04989386 | 0.8795876 | 0.06240784 | 0.8795876 | 0.08932291 | 0.8795876
0.05173121 | 0.9079613 |  | 0.05173121 | 0.9079613 | 0.06380989 | 0.9079613 | 0.09339966 | 0.9079613
0.05297444 | 0.9363351 |  | 0.05297444 | 0.9363351 | 0.0652506 | 0.9363351 | 0.09599878 | 0.9363351
0.05419415 | 0.9647089 |  | 0.05419415 | 0.9647089 | 0.06713003 | 0.9647089 | 0.09729497 | 0.9647089
0.05554371 | 0.9930827 |  | 0.05554371 | 0.9930827 | 0.06926569 | 0.9930827 | 0.1011001 | 0.9930827
0.05691112 | 1.021457 |  | 0.05691112 | 1.021457 | 0.07057361 | 1.021457 | 0.1036302 | 1.021457
0.0586012 | 1.04983 |  | 0.0586012 | 1.04983 | 0.0721819 | 1.04983 | 0.1045855 | 1.04983
0.05993206 | 1.078204 |  | 0.05993206 | 1.078204 | 0.07373185 | 1.078204 | 0.1077777 | 1.078204
0.06148462 | 1.106578 |  | 0.06148462 | 1.106578 | 0.07627426 | 1.106578 | 0.1100734 | 1.106578
0.06208657 | 1.134952 |  | 0.06208657 | 1.134952 | 0.07772161 | 1.134952 | 0.1122962 | 1.134952
0.06417962 | 1.163325 |  | 0.06417962 | 1.163325 | 0.07999767 | 1.163325 | 0.1140042 | 1.163325
0.06508609 | 1.191699 |  | 0.06508609 | 1.191699 | 0.0801529 | 1.191699 | 0.1172573 | 1.191699
0.06625765 | 1.220073 |  | 0.06625765 | 1.220073 | 0.08155402 | 1.220073 | 0.1184873 | 1.220073
0.0672145 | 1.248447 |  | 0.0672145 | 1.248447 | 0.08380352 | 1.248447 | 0.1204648 | 1.248447
0.06867545 | 1.276821 |  | 0.06867545 | 1.276821 | 0.08575051 | 1.276821 | 0.122342 | 1.276821
0.07003486 | 1.305194 |  | 0.07003486 | 1.305194 | 0.08722872 | 1.305194 | 0.1242887 | 1.305194
0.07064518 | 1.333568 |  | 0.07064518 | 1.333568 | 0.08779001 | 1.333568 | 0.1287425 | 1.333568
0.07252402 | 1.361942 |  | 0.07252402 | 1.361942 | 0.08910076 | 1.361942 | 0.1307039 | 1.361942
0.07385679 | 1.390316 |  | 0.07385679 | 1.390316 | 0.09072272 | 1.390316 | 0.1319471 | 1.390316
0.07403839 | 1.41869 |  | 0.07403839 | 1.41869 | 0.09238239 | 1.41869 | 0.1338651 | 1.41869
0.07546185 | 1.447063 |  | 0.07546185 | 1.447063 | 0.09376244 | 1.447063 | 0.1348537 | 1.447063
0.07686306 | 1.475437 |  | 0.07686306 | 1.475437 | 0.0944735 | 1.475437 | 0.135614 | 1.475437
0.07643708 | 1.503811 |  | 0.07643708 | 1.503811 | 0.09595959 | 1.503811 | 0.137173 | 1.503811
0.0785131 | 1.532185 |  | 0.0785131 | 1.532185 | 0.09672308 | 1.532185 | 0.1390545 | 1.532185
0.07897095 | 1.560559 |  | 0.07897095 | 1.560559 | 0.09785898 | 1.560559 | 0.1399162 | 1.560559
0.07866726 | 1.588932 |  | 0.07866726 | 1.588932 | 0.09886638 | 1.588932 | 0.140934 | 1.588932
0.07940795 | 1.617306 |  | 0.07940795 | 1.617306 | 0.09900439 | 1.617306 | 0.1439185 | 1.617306
0.08045821 | 1.64568 |  | 0.08045821 | 1.64568 | 0.09992154 | 1.64568 | 0.1428459 | 1.64568
0.08041076 | 1.674054 |  | 0.08041076 | 1.674054 | 0.1009786 | 1.674054 | 0.1446378 | 1.674054
0.08186881 | 1.702428 |  | 0.08186881 | 1.702428 | 0.1019352 | 1.702428 | 0.1472239 | 1.702428
0.08168306 | 1.730801 |  | 0.08168306 | 1.730801 | 0.1009158 | 1.730801 | 0.1463663 | 1.730801
0.08299698 | 1.759175 |  | 0.08299698 | 1.759175 | 0.1026228 | 1.759175 | 0.1472815 | 1.759175
0.08338206 | 1.787549 |  | 0.08338206 | 1.787549 | 0.103687 | 1.787549 | 0.1478721 | 1.787549
0.08466536 | 1.815923 |  | 0.08466536 | 1.815923 | 0.1045201 | 1.815923 | 0.1509565 | 1.815923
0.08469209 | 1.844296 |  | 0.08469209 | 1.844296 | 0.1047396 | 1.844296 | 0.1504402 | 1.844296
0.08551273 | 1.87267 |  | 0.08551273 | 1.87267 | 0.1050701 | 1.87267 | 0.1519167 | 1.87267
0.08620033 | 1.901044 |  | 0.08620033 | 1.901044 | 0.1059373 | 1.901044 | 0.1527413 | 1.901044
0.08608788 | 1.929418 |  | 0.08608788 | 1.929418 | 0.1060067 | 1.929418 | 0.155061 | 1.929418
0.08614003 | 1.957792 |  | 0.08614003 | 1.957792 | 0.1070341 | 1.957792 | 0.1542284 | 1.957792
0.08810518 | 1.986165 |  | 0.08810518 | 1.986165 | 0.1079675 | 1.986165 | 0.1567467 | 1.986165
0.0875748 | 2.014539 |  | 0.0875748 | 2.014539 | 0.1095866 | 2.014539 | 0.1573631 | 2.014539
0.08856619 | 2.042913 |  | 0.08856619 | 2.042913 | 0.1092467 | 2.042913 | 0.1592203 | 2.042913
0.08859214 | 2.071287 |  | 0.08859214 | 2.071287 | 0.1102 | 2.071287 | 0.1582849 | 2.071287
0.08948422 | 2.099661 |  | 0.08948422 | 2.099661 | 0.1103125 | 2.099661 | 0.1609351 | 2.099661
0.09016995 | 2.128034 |  | 0.09016995 | 2.128034 | 0.1100147 | 2.128034 | 0.1595798 | 2.128034
0.09046504 | 2.156408 |  | 0.09046504 | 2.156408 | 0.1119797 | 2.156408 | 0.162521 | 2.156408
0.09089797 | 2.184782 |  | 0.09089797 | 2.184782 | 0.1126054 | 2.184782 | 0.1613515 | 2.184782
0.09143389 | 2.213156 |  | 0.09143389 | 2.213156 | 0.1122771 | 2.213156 | 0.1620762 | 2.213156
0.09101256 | 2.24153 |  | 0.09101256 | 2.24153 | 0.1135293 | 2.24153 | 0.1648849 | 2.24153
0.09247832 | 2.269903 |  | 0.09247832 | 2.269903 | 0.1127091 | 2.269903 | 0.163389 | 2.269903
0.09216451 | 2.298277 |  | 0.09216451 | 2.298277 | 0.115111 | 2.298277 | 0.1637432 | 2.298277
0.09302185 | 2.326651 |  | 0.09302185 | 2.326651 | 0.1153968 | 2.326651 | 0.1665663 | 2.326651
0.09330656 | 2.355025 |  | 0.09330656 | 2.355025 | 0.1148872 | 2.355025 | 0.1653789 | 2.355025
0.09303056 | 2.383399 |  | 0.09303056 | 2.383399 | 0.1162636 | 2.383399 | 0.1653633 | 2.383399
0.09398439 | 2.411772 |  | 0.09398439 | 2.411772 | 0.1149347 | 2.411772 | 0.1682396 | 2.411772
0.09335436 | 2.440146 |  | 0.09335436 | 2.440146 | 0.1171824 | 2.440146 | 0.1690436 | 2.440146
0.09461752 | 2.46852 |  | 0.09461752 | 2.46852 | 0.1169567 | 2.46852 | 0.1673514 | 2.46852
0.09365638 | 2.496894 |  | 0.09365638 | 2.496894 | 0.1169226 | 2.496894 | 0.1673482 | 2.496894
0.09517256 | 2.525267 |  | 0.09517256 | 2.525267 | 0.1168354 | 2.525267 | 0.1693679 | 2.525267
0.09402758 | 2.553641 |  | 0.09402758 | 2.553641 | 0.1173746 | 2.553641 | 0.1688594 | 2.553641
0.09559646 | 2.582015 |  | 0.09559646 | 2.582015 | 0.1176149 | 2.582015 | 0.1695453 | 2.582015
0.09464532 | 2.610389 |  | 0.09464532 | 2.610389 | 0.1173894 | 2.610389 | 0.1711411 | 2.610389
0.09451288 | 2.638763 |  | 0.09451288 | 2.638763 | 0.1184508 | 2.638763 | 0.1695602 | 2.638763
0.09574467 | 2.667136 |  | 0.09574467 | 2.667136 | 0.116994 | 2.667136 | 0.1696343 | 2.667136
0.09481643 | 2.69551 |  | 0.09481643 | 2.69551 | 0.1175075 | 2.69551 | 0.1715546 | 2.69551
0.09535541 | 2.723884 |  | 0.09535541 | 2.723884 | 0.1180331 | 2.723884 | 0.1707108 | 2.723884
0.09545934 | 2.752258 |  | 0.09545934 | 2.752258 | 0.1175126 | 2.752258 | 0.1720577 | 2.752258
0.09616051 | 2.780632 |  | 0.09616051 | 2.780632 | 0.1183925 | 2.780632 | 0.1708722 | 2.780632
0.09620153 | 2.809005 |  | 0.09620153 | 2.809005 | 0.1179954 | 2.809005 | 0.1719015 | 2.809005
0.09561287 | 2.837379 |  | 0.09561287 | 2.837379 | 0.1172913 | 2.837379 | 0.1688881 | 2.837379
0.09577621 | 2.865753 |  | 0.09577621 | 2.865753 | 0.1186952 | 2.865753 | 0.1712259 | 2.865753
0.09448685 | 2.894127 |  | 0.09448685 | 2.894127 | 0.1166289 | 2.894127 | 0.168595 | 2.894127
0.09458681 | 2.922501 |  | 0.09458681 | 2.922501 | 0.1165421 | 2.922501 | 0.1703529 | 2.922501
0.0945182 | 2.950874 |  | 0.0945182 | 2.950874 | 0.1180856 | 2.950874 | 0.1691781 | 2.950874
0.09478288 | 2.979248 |  | 0.09478288 | 2.979248 | 0.1174179 | 2.979248 | 0.1696352 | 2.979248
0.09395765 | 3.007622 |  | 0.09395765 | 3.007622 | 0.1163146 | 3.007622 | 0.1697082 | 3.007622
0.09330042 | 3.035996 |  | 0.09330042 | 3.035996 | 0.1150595 | 3.035996 | 0.1683762 | 3.035996
0.09334423 | 3.06437 |  | 0.09334423 | 3.06437 | 0.115254 | 3.06437 | 0.166926 | 3.06437
0.09266548 | 3.092743 |  | 0.09266548 | 3.092743 | 0.1150498 | 3.092743 | 0.1671642 | 3.092743
0.09215524 | 3.121117 |  | 0.09215524 | 3.121117 | 0.1157056 | 3.121117 | 0.1649817 | 3.121117
0.09282194 | 3.149491 |  | 0.09282194 | 3.149491 | 0.1142323 | 3.149491 | 0.1669212 | 3.149491
0.0929923 | 3.177865 |  | 0.0929923 | 3.177865 | 0.1134297 | 3.177865 | 0.1643666 | 3.177865
0.09188258 | 3.206238 |  | 0.09188258 | 3.206238 | 0.1147122 | 3.206238 | 0.1629642 | 3.206238
0.09147612 | 3.234612 |  | 0.09147612 | 3.234612 | 0.1130388 | 3.234612 | 0.1642735 | 3.234612
0.09071755 | 3.262986 |  | 0.09071755 | 3.262986 | 0.1127318 | 3.262986 | 0.1643312 | 3.262986
0.09147025 | 3.29136 |  | 0.09147025 | 3.29136 | 0.1115751 | 3.29136 | 0.1610624 | 3.29136
0.09002484 | 3.319734 |  | 0.09002484 | 3.319734 | 0.1117585 | 3.319734 | 0.1621687 | 3.319734
0.08990483 | 3.348107 |  | 0.08990483 | 3.348107 | 0.1114418 | 3.348107 | 0.1622058 | 3.348107
0.08874338 | 3.376481 |  | 0.08874338 | 3.376481 | 0.1096939 | 3.376481 | 0.1603437 | 3.376481
0.08926569 | 3.404855 |  | 0.08926569 | 3.404855 | 0.1096269 | 3.404855 | 0.1586165 | 3.404855
0.0881075 | 3.433229 |  | 0.0881075 | 3.433229 | 0.1103512 | 3.433229 | 0.1577036 | 3.433229
0.08836179 | 3.461603 |  | 0.08836179 | 3.461603 | 0.1076046 | 3.461603 | 0.1574673 | 3.461603
0.08764821 | 3.489976 |  | 0.08764821 | 3.489976 | 0.1088064 | 3.489976 | 0.1576007 | 3.489976
0.08752915 | 3.51835 |  | 0.08752915 | 3.51835 | 0.1072389 | 3.51835 | 0.1562647 | 3.51835
0.0865799 | 3.546724 |  | 0.0865799 | 3.546724 | 0.106252 | 3.546724 | 0.1536873 | 3.546724
0.08497906 | 3.575098 |  | 0.08497906 | 3.575098 | 0.1068346 | 3.575098 | 0.1544837 | 3.575098
0.08591071 | 3.603472 |  | 0.08591071 | 3.603472 | 0.1065005 | 3.603472 | 0.1524899 | 3.603472
0.08500004 | 3.631845 |  | 0.08500004 | 3.631845 | 0.105645 | 3.631845 | 0.1508373 | 3.631845
0.08435306 | 3.660219 |  | 0.08435306 | 3.660219 | 0.1039973 | 3.660219 | 0.150441 | 3.660219
0.08297857 | 3.688593 |  | 0.08297857 | 3.688593 | 0.1039866 | 3.688593 | 0.1511143 | 3.688593
0.08297804 | 3.716967 |  | 0.08297804 | 3.716967 | 0.1025372 | 3.716967 | 0.150234 | 3.716967
0.08269905 | 3.745341 |  | 0.08269905 | 3.745341 | 0.101743 | 3.745341 | 0.1469731 | 3.745341
0.08167991 | 3.773714 |  | 0.08167991 | 3.773714 | 0.1022432 | 3.773714 | 0.1477711 | 3.773714
0.08150164 | 3.802088 |  | 0.08150164 | 3.802088 | 0.1001476 | 3.802088 | 0.1474567 | 3.802088
0.08069863 | 3.830462 |  | 0.08069863 | 3.830462 | 0.09934893 | 3.830462 | 0.1449647 | 3.830462
0.08049969 | 3.858836 |  | 0.08049969 | 3.858836 | 0.09971413 | 3.858836 | 0.1455424 | 3.858836
0.07944613 | 3.88721 |  | 0.07944613 | 3.88721 | 0.09971695 | 3.88721 | 0.1439337 | 3.88721
0.08013925 | 3.915583 |  | 0.08013925 | 3.915583 | 0.09878483 | 3.915583 | 0.141349 | 3.915583
0.07964754 | 3.943957 |  | 0.07964754 | 3.943957 | 0.09746477 | 3.943957 | 0.1403122 | 3.943957
0.07823755 | 3.972331 |  | 0.07823755 | 3.972331 | 0.0974469 | 3.972331 | 0.1393766 | 3.972331
0.07774572 | 4.000705 |  | 0.07774572 | 4.000705 | 0.09630307 | 4.000705 | 0.1399395 | 4.000705
0.07699278 | 4.029078 |  | 0.07699278 | 4.029078 | 0.09630218 | 4.029078 | 0.137962 | 4.029078
0.07670945 | 4.057452 |  | 0.07670945 | 4.057452 | 0.09452311 | 4.057452 | 0.139387 | 4.057452
0.07682731 | 4.085826 |  | 0.07682731 | 4.085826 | 0.09572506 | 4.085826 | 0.1376917 | 4.085826
0.0769748 | 4.1142 |  | 0.0769748 | 4.1142 | 0.09375214 | 4.1142 | 0.1351975 | 4.1142
0.07537071 | 4.142574 |  | 0.07537071 | 4.142574 | 0.09310785 | 4.142574 | 0.1370645 | 4.142574
0.07521243 | 4.170947 |  | 0.07521243 | 4.170947 | 0.09266082 | 4.170947 | 0.135838 | 4.170947
0.07476736 | 4.199321 |  | 0.07476736 | 4.199321 | 0.09370062 | 4.199321 | 0.1339335 | 4.199321
0.07463844 | 4.227695 |  | 0.07463844 | 4.227695 | 0.09172364 | 4.227695 | 0.1332344 | 4.227695
0.07379669 | 4.256069 |  | 0.07379669 | 4.256069 | 0.09264445 | 4.256069 | 0.1329135 | 4.256069
0.07456895 | 4.284443 |  | 0.07456895 | 4.284443 | 0.09195512 | 4.284443 | 0.1334182 | 4.284443
0.07423158 | 4.312816 |  | 0.07423158 | 4.312816 | 0.09075465 | 4.312816 | 0.1307041 | 4.312816
0.07344694 | 4.34119 |  | 0.07344694 | 4.34119 | 0.09046015 | 4.34119 | 0.1322772 | 4.34119
0.07264656 | 4.369564 |  | 0.07264656 | 4.369564 | 0.09130772 | 4.369564 | 0.1296898 | 4.369564
0.07257273 | 4.397938 |  | 0.07257273 | 4.397938 | 0.09020161 | 4.397938 | 0.1312271 | 4.397938
0.07228152 | 4.426312 |  | 0.07228152 | 4.426312 | 0.09002812 | 4.426312 | 0.1286758 | 4.426312
0.07289485 | 4.454685 |  | 0.07289485 | 4.454685 | 0.08855054 | 4.454685 | 0.1286003 | 4.454685
0.0716258 | 4.483059 |  | 0.0716258 | 4.483059 | 0.08897165 | 4.483059 | 0.1287695 | 4.483059
0.07199266 | 4.511433 |  | 0.07199266 | 4.511433 | 0.08875062 | 4.511433 | 0.1284494 | 4.511433
0.07125758 | 4.539807 |  | 0.07125758 | 4.539807 | 0.08910512 | 4.539807 | 0.1275695 | 4.539807
0.07056366 | 4.568181 |  | 0.07056366 | 4.568181 | 0.08845374 | 4.568181 | 0.1269761 | 4.568181
0.07080243 | 4.596554 |  | 0.07080243 | 4.596554 | 0.08755324 | 4.596554 | 0.1257788 | 4.596554
0.0706021 | 4.624928 |  | 0.0706021 | 4.624928 | 0.08701759 | 4.624928 | 0.1273175 | 4.624928
0.07014347 | 4.653302 |  | 0.07014347 | 4.653302 | 0.08622532 | 4.653302 | 0.1248834 | 4.653302
0.0703951 | 4.681676 |  | 0.0703951 | 4.681676 | 0.08633129 | 4.681676 | 0.1246226 | 4.681676
0.06904203 | 4.710049 |  | 0.06904203 | 4.710049 | 0.08667813 | 4.710049 | 0.1246636 | 4.710049
0.0690186 | 4.738423 |  | 0.0690186 | 4.738423 | 0.0859312 | 4.738423 | 0.1254129 | 4.738423
0.06885038 | 4.766797 |  | 0.06885038 | 4.766797 | 0.0856269 | 4.766797 | 0.1233095 | 4.766797
0.06843576 | 4.795171 |  | 0.06843576 | 4.795171 | 0.08527416 | 4.795171 | 0.1235537 | 4.795171
0.06908842 | 4.823545 |  | 0.06908842 | 4.823545 | 0.08576558 | 4.823545 | 0.1237598 | 4.823545
0.06787695 | 4.851918 |  | 0.06787695 | 4.851918 | 0.08401118 | 4.851918 | 0.1233043 | 4.851918
0.06802372 | 4.880292 |  | 0.06802372 | 4.880292 | 0.08380506 | 4.880292 | 0.122158 | 4.880292
0.0683532 | 4.908666 |  | 0.0683532 | 4.908666 | 0.08467636 | 4.908666 | 0.1212279 | 4.908666
0.06784257 | 4.93704 |  | 0.06784257 | 4.93704 | 0.0839185 | 4.93704 | 0.1213226 | 4.93704
0.06706026 | 4.965414 |  | 0.06706026 | 4.965414 | 0.08387583 | 4.965414 | 0.1204652 | 4.965414
0.06759982 | 4.993787 |  | 0.06759982 | 4.993787 | 0.08309511 | 4.993787 | 0.1205646 | 4.993787
0.06737403 | 5.022161 |  | 0.06737403 | 5.022161 | 0.08350472 | 5.022161 | 0.1203416 | 5.022161
0.06726406 | 5.050535 |  | 0.06726406 | 5.050535 | 0.08210643 | 5.050535 | 0.1204558 | 5.050535
0.06628622 | 5.078909 |  | 0.06628622 | 5.078909 | 0.08245326 | 5.078909 | 0.1192043 | 5.078909
0.06605728 | 5.107283 |  | 0.06605728 | 5.107283 | 0.08216025 | 5.107283 | 0.118153 | 5.107283
0.06592995 | 5.135656 |  | 0.06592995 | 5.135656 | 0.08103029 | 5.135656 | 0.1181733 | 5.135656
0.06608716 | 5.16403 |  | 0.06608716 | 5.16403 | 0.08060897 | 5.16403 | 0.1187482 | 5.16403
0.06483717 | 5.192404 |  | 0.06483717 | 5.192404 | 0.08182075 | 5.192404 | 0.1163917 | 5.192404
0.06564547 | 5.220778 |  | 0.06564547 | 5.220778 | 0.080668 | 5.220778 | 0.1170669 | 5.220778
0.06486986 | 5.249152 |  | 0.06486986 | 5.249152 | 0.08074001 | 5.249152 | 0.1175305 | 5.249152
0.06457395 | 5.277525 |  | 0.06457395 | 5.277525 | 0.08041234 | 5.277525 | 0.1171236 | 5.277525
0.06417823 | 5.305899 |  | 0.06417823 | 5.305899 | 0.07969708 | 5.305899 | 0.1165257 | 5.305899
0.06376098 | 5.334273 |  | 0.06376098 | 5.334273 | 0.07890091 | 5.334273 | 0.1141947 | 5.334273
0.0644388 | 5.362647 |  | 0.0644388 | 5.362647 | 0.07878702 | 5.362647 | 0.1143169 | 5.362647
0.06335537 | 5.39102 |  | 0.06335537 | 5.39102 | 0.07942013 | 5.39102 | 0.1143155 | 5.39102
0.0637086 | 5.419394 |  | 0.0637086 | 5.419394 | 0.07922294 | 5.419394 | 0.1141804 | 5.419394
0.06369929 | 5.447768 |  | 0.06369929 | 5.447768 | 0.07840795 | 5.447768 | 0.1148687 | 5.447768
0.06319156 | 5.476142 |  | 0.06319156 | 5.476142 | 0.07915311 | 5.476142 | 0.1132426 | 5.476142
0.06293529 | 5.504516 |  | 0.06293529 | 5.504516 | 0.07877051 | 5.504516 | 0.1139029 | 5.504516
0.0632242 | 5.532889 |  | 0.0632242 | 5.532889 | 0.07734846 | 5.532889 | 0.11188 | 5.532889
0.06265978 | 5.561263 |  | 0.06265978 | 5.561263 | 0.07753063 | 5.561263 | 0.1126605 | 5.561263
0.06203836 | 5.589637 |  | 0.06203836 | 5.589637 | 0.07709468 | 5.589637 | 0.1112216 | 5.589637
0.06285215 | 5.618011 |  | 0.06285215 | 5.618011 | 0.07768395 | 5.618011 | 0.1109572 | 5.618011
0.06253099 | 5.646385 |  | 0.06253099 | 5.646385 | 0.07633914 | 5.646385 | 0.1123812 | 5.646385