## 1
Общество с ограниченной ответственностью "Инженерная геология" (ООО "ИнжГео")
Юр. адрес: 117279, г. Москва, ул. Миклухо-Маклая, 36 а, этаж 5, пом. XXIII к. 76-84
Телефон/факс +7 (495) 132-30-00, Адрес электронной почты inbox@inj-geo.ru
Испытательная лаборатория ООО «ИнжГео»
Адрес места осуществления деятельности лаборатории: г. Москва, просп. Вернадского, д. 51, стр. 1
Телефон +7(910)4557682, E-mail: slg85@mail.ru
Протокол испытаний № 13-63/40 от 08-12-2022
Наименование и адрес заказчика: ООО Регионстрой
Наименование объекта: Переход трубопровода через р. Енисей
Наименование используемого метода/методики: ГОСТ 12248.3-2020
Условия проведения испытания: температура окружающей среды (18 - 25)0С, влажность воздуха (40 - 75)%
Дата получение объекта подлежащего испытаниям: 11-11-2022
Дата испытания: 25.10.2022-19.11.2040
Испытание грунтов методом одноплоскостного среза
[6 empty] | Лабораторный номер: |  | 1075 |  |  |  | We, д.е. = | 0.538958387
[6 empty] | Номер скважины: |  | BH-007 |  |  |  | ρ, г/см3 = | 1.9
[6 empty] | Глубина отбора, м: |  | 1 |  |  |  | ρs, г/см3 = | 2.72
[6 empty] | Наименование грунта: |  | Суглинок, после оттаивания текучий, легкий песчанистый |  |  |  | e, д.е. = | 1.1
[6 empty] | Схема проведения опыта: |  | КД |  |  |  | IL, д.е. = | 2.651
Результаты испытаний
[7 empty] | Нормальное напряжение σ, МПа | Касательное напряжение t, МПа | tg ϕ | Угол внутреннего трения ϕ, град. | Удельное сцепление C, МПа
[7 empty] | 0.1 | 0.08812856
[7 empty] | 0.15 | 0.1421928
[7 empty] | 0.2 | 0.1662571
Эффективные значения угла внутреннего трения и удельного сцепления ϕ', С'
[7 empty] | ϕ', град. = | 38
[7 empty] | С', МПа = | 0.015
[7 empty] | Начальник исп. лаборатории: |  |  |  |  | Семиколенова Л.Г.
Лист 1 , всего листов 1
Частичное воспроизведение протокола испытаний без письменного разрешения ООО «ИнжГео» ЗАПРЕЩАЕТСЯ
второй график |  | первый график
dev | eps | sigma | dev1 | eps1 | dev2 | eps2 | dev3 | eps3
0 | 0 |  | 0 | 0 | 0 | 0 | 0 | 0
0.001535385 | 0.02837379 |  | 0.001535385 | 0.02837379 | 0.002464783 | 0.02837379 | 0.002841459 | 0.02837379
0.003065339 | 0.05674758 |  | 0.003065339 | 0.05674758 | 0.004892337 | 0.05674758 | 0.005696773 | 0.05674758
0.004547884 | 0.08512138 |  | 0.004547884 | 0.08512138 | 0.007306956 | 0.08512138 | 0.008537537 | 0.08512138
0.006144851 | 0.1134952 |  | 0.006144851 | 0.1134952 | 0.009729988 | 0.1134952 | 0.01153735 | 0.1134952
0.007588393 | 0.141869 |  | 0.007588393 | 0.141869 | 0.01228169 | 0.141869 | 0.01434729 | 0.141869
0.009108943 | 0.1702428 |  | 0.009108943 | 0.1702428 | 0.01475002 | 0.1702428 | 0.01725488 | 0.1702428
0.01064003 | 0.1986165 |  | 0.01064003 | 0.1986165 | 0.01703681 | 0.1986165 | 0.02009684 | 0.1986165
0.01211641 | 0.2269903 |  | 0.01211641 | 0.2269903 | 0.01958677 | 0.2269903 | 0.02289469 | 0.2269903
0.01367633 | 0.2553641 |  | 0.01367633 | 0.2553641 | 0.02197801 | 0.2553641 | 0.02568975 | 0.2553641
0.01525547 | 0.2837379 |  | 0.01525547 | 0.2837379 | 0.02433692 | 0.2837379 | 0.02893486 | 0.2837379
0.01675449 | 0.3121117 |  | 0.01675449 | 0.3121117 | 0.02707878 | 0.3121117 | 0.03174673 | 0.3121117
0.0181921 | 0.3404855 |  | 0.0181921 | 0.3404855 | 0.02941427 | 0.3404855 | 0.03426483 | 0.3404855
0.01976179 | 0.3688593 |  | 0.01976179 | 0.3688593 | 0.03162981 | 0.3688593 | 0.03754608 | 0.3688593
0.02113955 | 0.3972331 |  | 0.02113955 | 0.3972331 | 0.03461316 | 0.3972331 | 0.03981609 | 0.3972331
0.02302115 | 0.4256069 |  | 0.02302115 | 0.4256069 | 0.03660242 | 0.4256069 | 0.04274952 | 0.4256069
0.02431732 | 0.4539807 |  | 0.02431732 | 0.4539807 | 0.03943207 | 0.4539807 | 0.04645977 | 0.4539807
0.026039 | 0.4823545 |  | 0.026039 | 0.4823545 | 0.04163599 | 0.4823545 | 0.04894204 | 0.4823545
0.0277416 | 0.5107283 |  | 0.0277416 | 0.5107283 | 0.04463127 | 0.5107283 | 0.05239255 | 0.5107283
0.02907115 | 0.539102 |  | 0.02907115 | 0.539102 | 0.04682544 | 0.539102 | 0.05479956 | 0.539102
0.03083001 | 0.5674758 |  | 0.03083001 | 0.5674758 | 0.04992201 | 0.5674758 | 0.05790054 | 0.5674758
0.03247453 | 0.5958496 |  | 0.03247453 | 0.5958496 | 0.05238104 | 0.5958496 | 0.0611665 | 0.5958496
0.0336232 | 0.6242234 |  | 0.0336232 | 0.6242234 | 0.05433763 | 0.6242234 | 0.06363598 | 0.6242234
0.03579172 | 0.6525972 |  | 0.03579172 | 0.6525972 | 0.05756571 | 0.6525972 | 0.06673902 | 0.6525972
0.03710047 | 0.680971 |  | 0.03710047 | 0.680971 | 0.05976499 | 0.680971 | 0.07027033 | 0.680971
0.03867321 | 0.7093448 |  | 0.03867321 | 0.7093448 | 0.06216833 | 0.7093448 | 0.07229746 | 0.7093448
0.03995255 | 0.7377186 |  | 0.03995255 | 0.7377186 | 0.06405 | 0.7377186 | 0.07512311 | 0.7377186
0.04169347 | 0.7660924 |  | 0.04169347 | 0.7660924 | 0.06622465 | 0.7660924 | 0.07759598 | 0.7660924
0.04302765 | 0.7944662 |  | 0.04302765 | 0.7944662 | 0.06885278 | 0.7944662 | 0.08032822 | 0.7944662
0.04385084 | 0.82284 |  | 0.04385084 | 0.82284 | 0.07061736 | 0.82284 | 0.08247725 | 0.82284
0.04498017 | 0.8512138 |  | 0.04498017 | 0.8512138 | 0.07306312 | 0.8512138 | 0.08530011 | 0.8512138
0.04641956 | 0.8795876 |  | 0.04641956 | 0.8795876 | 0.07497917 | 0.8795876 | 0.08840571 | 0.8795876
0.04787275 | 0.9079613 |  | 0.04787275 | 0.9079613 | 0.07711781 | 0.9079613 | 0.08938405 | 0.9079613
0.04885643 | 0.9363351 |  | 0.04885643 | 0.9363351 | 0.07905033 | 0.9363351 | 0.09276217 | 0.9363351
0.0501776 | 0.9647089 |  | 0.0501776 | 0.9647089 | 0.08084621 | 0.9647089 | 0.09574576 | 0.9647089
0.05124107 | 0.9930827 |  | 0.05124107 | 0.9930827 | 0.08424423 | 0.9930827 | 0.09775044 | 0.9930827
0.05286281 | 1.021457 |  | 0.05286281 | 1.021457 | 0.08623287 | 1.021457 | 0.09925749 | 1.021457
0.05421415 | 1.04983 |  | 0.05421415 | 1.04983 | 0.08768299 | 1.04983 | 0.1014169 | 1.04983
0.0553011 | 1.078204 |  | 0.0553011 | 1.078204 | 0.08978191 | 1.078204 | 0.1039502 | 1.078204
0.05712551 | 1.106578 |  | 0.05712551 | 1.106578 | 0.09146542 | 1.106578 | 0.1072016 | 1.106578
0.05772309 | 1.134952 |  | 0.05772309 | 1.134952 | 0.09374237 | 1.134952 | 0.1083605 | 1.134952
0.05911439 | 1.163325 |  | 0.05911439 | 1.163325 | 0.09544616 | 1.163325 | 0.1119898 | 1.163325
0.06061794 | 1.191699 |  | 0.06061794 | 1.191699 | 0.09802918 | 1.191699 | 0.1141185 | 1.191699
0.06184488 | 1.220073 |  | 0.06184488 | 1.220073 | 0.09827676 | 1.220073 | 0.1169042 | 1.220073
0.06300964 | 1.248447 |  | 0.06300964 | 1.248447 | 0.1014823 | 1.248447 | 0.1186687 | 1.248447
0.06389756 | 1.276821 |  | 0.06389756 | 1.276821 | 0.1020482 | 1.276821 | 0.1210735 | 1.276821
0.06492138 | 1.305194 |  | 0.06492138 | 1.305194 | 0.1050832 | 1.305194 | 0.1215594 | 1.305194
0.06646264 | 1.333568 |  | 0.06646264 | 1.333568 | 0.1069806 | 1.333568 | 0.1236206 | 1.333568
0.06629259 | 1.361942 |  | 0.06629259 | 1.361942 | 0.1080284 | 1.361942 | 0.1253276 | 1.361942
0.06789333 | 1.390316 |  | 0.06789333 | 1.390316 | 0.1087457 | 1.390316 | 0.1265741 | 1.390316
0.06935443 | 1.41869 |  | 0.06935443 | 1.41869 | 0.1110369 | 1.41869 | 0.1299969 | 1.41869
0.06971489 | 1.447063 |  | 0.06971489 | 1.447063 | 0.1129543 | 1.447063 | 0.131716 | 1.447063
0.06997483 | 1.475437 |  | 0.06997483 | 1.475437 | 0.1133566 | 1.475437 | 0.1338023 | 1.475437
0.07119204 | 1.503811 |  | 0.07119204 | 1.503811 | 0.1139017 | 1.503811 | 0.1332452 | 1.503811
0.07252676 | 1.532185 |  | 0.07252676 | 1.532185 | 0.1155233 | 1.532185 | 0.136539 | 1.532185
0.07239796 | 1.560559 |  | 0.07239796 | 1.560559 | 0.1180884 | 1.560559 | 0.1363481 | 1.560559
0.07290283 | 1.588932 |  | 0.07290283 | 1.588932 | 0.1186423 | 1.588932 | 0.1371052 | 1.588932
0.07399469 | 1.617306 |  | 0.07399469 | 1.617306 | 0.1180789 | 1.617306 | 0.1400942 | 1.617306
0.07459826 | 1.64568 |  | 0.07459826 | 1.64568 | 0.1195466 | 1.64568 | 0.1391753 | 1.64568
0.07517773 | 1.674054 |  | 0.07517773 | 1.674054 | 0.1209588 | 1.674054 | 0.1407513 | 1.674054
0.0751662 | 1.702428 |  | 0.0751662 | 1.702428 | 0.1210594 | 1.702428 | 0.143383 | 1.702428
0.07535565 | 1.730801 |  | 0.07535565 | 1.730801 | 0.1235212 | 1.730801 | 0.1429491 | 1.730801
0.07680625 | 1.759175 |  | 0.07680625 | 1.759175 | 0.1234924 | 1.759175 | 0.1431214 | 1.759175
0.07755591 | 1.787549 |  | 0.07755591 | 1.787549 | 0.1245746 | 1.787549 | 0.1458899 | 1.787549
0.07747265 | 1.815923 |  | 0.07747265 | 1.815923 | 0.125075 | 1.815923 | 0.1468718 | 1.815923
0.07842967 | 1.844296 |  | 0.07842967 | 1.844296 | 0.1252707 | 1.844296 | 0.1461911 | 1.844296
0.07933074 | 1.87267 |  | 0.07933074 | 1.87267 | 0.1258912 | 1.87267 | 0.1468998 | 1.87267
0.07987318 | 1.901044 |  | 0.07987318 | 1.901044 | 0.1276723 | 1.901044 | 0.1507727 | 1.901044
0.07945983 | 1.929418 |  | 0.07945983 | 1.929418 | 0.1285789 | 1.929418 | 0.1506849 | 1.929418
0.07946729 | 1.957792 |  | 0.07946729 | 1.957792 | 0.1281276 | 1.957792 | 0.1500989 | 1.957792
0.08029856 | 1.986165 |  | 0.08029856 | 1.986165 | 0.1297155 | 1.986165 | 0.1527486 | 1.986165
0.08161111 | 2.014539 |  | 0.08161111 | 2.014539 | 0.1313498 | 2.014539 | 0.1527525 | 2.014539
0.08235171 | 2.042913 |  | 0.08235171 | 2.042913 | 0.1319767 | 2.042913 | 0.1550664 | 2.042913
0.08225538 | 2.071287 |  | 0.08225538 | 2.071287 | 0.1335508 | 2.071287 | 0.1563384 | 2.071287
0.08317267 | 2.099661 |  | 0.08317267 | 2.099661 | 0.1343298 | 2.099661 | 0.1556624 | 2.099661
0.08230757 | 2.128034 |  | 0.08230757 | 2.128034 | 0.1340589 | 2.128034 | 0.1561832 | 2.128034
0.08359216 | 2.156408 |  | 0.08359216 | 2.156408 | 0.1335284 | 2.156408 | 0.1579193 | 2.156408
0.08304555 | 2.184782 |  | 0.08304555 | 2.184782 | 0.1358163 | 2.184782 | 0.1568101 | 2.184782
0.084681 | 2.213156 |  | 0.084681 | 2.213156 | 0.1350143 | 2.213156 | 0.1587052 | 2.213156
0.0841064 | 2.24153 |  | 0.0841064 | 2.24153 | 0.1357168 | 2.24153 | 0.1598335 | 2.24153
0.0846544 | 2.269903 |  | 0.0846544 | 2.269903 | 0.1368751 | 2.269903 | 0.1617053 | 2.269903
0.08487258 | 2.298277 |  | 0.08487258 | 2.298277 | 0.1387827 | 2.298277 | 0.1594069 | 2.298277
0.08513312 | 2.326651 |  | 0.08513312 | 2.326651 | 0.1374564 | 2.326651 | 0.159928 | 2.326651
0.08523856 | 2.355025 |  | 0.08523856 | 2.355025 | 0.1394841 | 2.355025 | 0.1607078 | 2.355025
0.08662638 | 2.383399 |  | 0.08662638 | 2.383399 | 0.1379612 | 2.383399 | 0.1631956 | 2.383399
0.08667122 | 2.411772 |  | 0.08667122 | 2.411772 | 0.1403437 | 2.411772 | 0.1635078 | 2.411772
0.08733728 | 2.440146 |  | 0.08733728 | 2.440146 | 0.1387611 | 2.440146 | 0.162081 | 2.440146
0.08633341 | 2.46852 |  | 0.08633341 | 2.46852 | 0.1399279 | 2.46852 | 0.1632807 | 2.46852
0.08633162 | 2.496894 |  | 0.08633162 | 2.496894 | 0.1401798 | 2.496894 | 0.1644132 | 2.496894
0.08714691 | 2.525267 |  | 0.08714691 | 2.525267 | 0.1406795 | 2.525267 | 0.1648998 | 2.525267
0.087094 | 2.553641 |  | 0.087094 | 2.553641 | 0.141117 | 2.553641 | 0.1646358 | 2.553641
0.08805313 | 2.582015 |  | 0.08805313 | 2.582015 | 0.1413635 | 2.582015 | 0.1649896 | 2.582015
0.08842976 | 2.610389 |  | 0.08842976 | 2.610389 | 0.1425371 | 2.610389 | 0.1650853 | 2.610389
0.08871308 | 2.638763 |  | 0.08871308 | 2.638763 | 0.1418588 | 2.638763 | 0.1644563 | 2.638763
0.08722949 | 2.667136 |  | 0.08722949 | 2.667136 | 0.1413814 | 2.667136 | 0.1647603 | 2.667136
0.08883725 | 2.69551 |  | 0.08883725 | 2.69551 | 0.142782 | 2.69551 | 0.1646194 | 2.69551
0.08812856 | 2.723884 |  | 0.08812856 | 2.723884 | 0.1421928 | 2.723884 | 0.1662571 | 2.723884
0.08729047 | 2.752258 |  | 0.08729047 | 2.752258 | 0.1431299 | 2.752258 | 0.166854 | 2.752258
0.08789467 | 2.780632 |  | 0.08789467 | 2.780632 | 0.143237 | 2.780632 | 0.1670791 | 2.780632
0.08840864 | 2.809005 |  | 0.08840864 | 2.809005 | 0.1407835 | 2.809005 | 0.1648419 | 2.809005
0.0871436 | 2.837379 |  | 0.0871436 | 2.837379 | 0.1427187 | 2.837379 | 0.1659757 | 2.837379
0.08827142 | 2.865753 |  | 0.08827142 | 2.865753 | 0.1409346 | 2.865753 | 0.1653662 | 2.865753
0.08717667 | 2.894127 |  | 0.08717667 | 2.894127 | 0.1408694 | 2.894127 | 0.1659346 | 2.894127
0.08737442 | 2.922501 |  | 0.08737442 | 2.922501 | 0.1427003 | 2.922501 | 0.1668835 | 2.922501
0.087416 | 2.950874 |  | 0.087416 | 2.950874 | 0.1397455 | 2.950874 | 0.1651107 | 2.950874
0.08709358 | 2.979248 |  | 0.08709358 | 2.979248 | 0.1400023 | 2.979248 | 0.1654234 | 2.979248
0.08648877 | 3.007622 |  | 0.08648877 | 3.007622 | 0.1413016 | 3.007622 | 0.1647555 | 3.007622
0.08707079 | 3.035996 |  | 0.08707079 | 3.035996 | 0.141354 | 3.035996 | 0.1650472 | 3.035996
0.08582873 | 3.06437 |  | 0.08582873 | 3.06437 | 0.1405892 | 3.06437 | 0.1628811 | 3.06437
0.08689245 | 3.092743 |  | 0.08689245 | 3.092743 | 0.1393083 | 3.092743 | 0.1622501 | 3.092743
0.0851108 | 3.121117 |  | 0.0851108 | 3.121117 | 0.1395829 | 3.121117 | 0.1628652 | 3.121117
0.08563305 | 3.149491 |  | 0.08563305 | 3.149491 | 0.1376969 | 3.149491 | 0.1625341 | 3.149491
0.08526259 | 3.177865 |  | 0.08526259 | 3.177865 | 0.1378438 | 3.177865 | 0.1602232 | 3.177865
0.085267 | 3.206238 |  | 0.085267 | 3.206238 | 0.136165 | 3.206238 | 0.1612271 | 3.206238
0.0850758 | 3.234612 |  | 0.0850758 | 3.234612 | 0.1357807 | 3.234612 | 0.1578828 | 3.234612
0.08374964 | 3.262986 |  | 0.08374964 | 3.262986 | 0.1347203 | 3.262986 | 0.1571707 | 3.262986
0.08319785 | 3.29136 |  | 0.08319785 | 3.29136 | 0.1355345 | 3.29136 | 0.1589618 | 3.29136
0.08366872 | 3.319734 |  | 0.08366872 | 3.319734 | 0.1334506 | 3.319734 | 0.1579378 | 3.319734
0.08234475 | 3.348107 |  | 0.08234475 | 3.348107 | 0.13262 | 3.348107 | 0.1565973 | 3.348107
0.08310661 | 3.376481 |  | 0.08310661 | 3.376481 | 0.1318273 | 3.376481 | 0.1542618 | 3.376481
0.0825414 | 3.404855 |  | 0.0825414 | 3.404855 | 0.1313643 | 3.404855 | 0.1534876 | 3.404855
0.08201755 | 3.433229 |  | 0.08201755 | 3.433229 | 0.1318325 | 3.433229 | 0.1547285 | 3.433229
0.08109691 | 3.461603 |  | 0.08109691 | 3.461603 | 0.1308868 | 3.461603 | 0.1525936 | 3.461603
0.08053748 | 3.489976 |  | 0.08053748 | 3.489976 | 0.1309213 | 3.489976 | 0.1509925 | 3.489976
0.08058259 | 3.51835 |  | 0.08058259 | 3.51835 | 0.1289433 | 3.51835 | 0.1515069 | 3.51835
0.07955561 | 3.546724 |  | 0.07955561 | 3.546724 | 0.1278974 | 3.546724 | 0.1507911 | 3.546724
0.07949777 | 3.575098 |  | 0.07949777 | 3.575098 | 0.1278325 | 3.575098 | 0.1486888 | 3.575098
0.07840697 | 3.603472 |  | 0.07840697 | 3.603472 | 0.1259353 | 3.603472 | 0.1488237 | 3.603472
0.07819784 | 3.631845 |  | 0.07819784 | 3.631845 | 0.1262331 | 3.631845 | 0.1486599 | 3.631845
0.07859034 | 3.660219 |  | 0.07859034 | 3.660219 | 0.1260499 | 3.660219 | 0.1475437 | 3.660219
0.07809704 | 3.688593 |  | 0.07809704 | 3.688593 | 0.1252213 | 3.688593 | 0.1446337 | 3.688593
0.07719637 | 3.716967 |  | 0.07719637 | 3.716967 | 0.1237855 | 3.716967 | 0.1456477 | 3.716967
0.07604968 | 3.745341 |  | 0.07604968 | 3.745341 | 0.1222481 | 3.745341 | 0.1436572 | 3.745341
0.07619502 | 3.773714 |  | 0.07619502 | 3.773714 | 0.1214451 | 3.773714 | 0.1437585 | 3.773714
0.07481972 | 3.802088 |  | 0.07481972 | 3.802088 | 0.122118 | 3.802088 | 0.1408936 | 3.802088
0.07475486 | 3.830462 |  | 0.07475486 | 3.830462 | 0.1212432 | 3.830462 | 0.1413664 | 3.830462
0.07372151 | 3.858836 |  | 0.07372151 | 3.858836 | 0.1190435 | 3.858836 | 0.1413241 | 3.858836
0.07440117 | 3.88721 |  | 0.07440117 | 3.88721 | 0.1203185 | 3.88721 | 0.1381837 | 3.88721
0.07307357 | 3.915583 |  | 0.07307357 | 3.915583 | 0.1175464 | 3.915583 | 0.1399904 | 3.915583
0.0728809 | 3.943957 |  | 0.0728809 | 3.943957 | 0.117061 | 3.943957 | 0.1373818 | 3.943957
0.07323702 | 3.972331 |  | 0.07323702 | 3.972331 | 0.1181307 | 3.972331 | 0.1359183 | 3.972331
0.07182464 | 4.000705 |  | 0.07182464 | 4.000705 | 0.1172836 | 4.000705 | 0.137282 | 4.000705
0.07119347 | 4.029078 |  | 0.07119347 | 4.029078 | 0.114776 | 4.029078 | 0.136554 | 4.029078
0.07073181 | 4.057452 |  | 0.07073181 | 4.057452 | 0.1145032 | 4.057452 | 0.1352261 | 4.057452
0.07038811 | 4.085826 |  | 0.07038811 | 4.085826 | 0.1136378 | 4.085826 | 0.1349552 | 4.085826
0.0701403 | 4.1142 |  | 0.0701403 | 4.1142 | 0.1128964 | 4.1142 | 0.1339038 | 4.1142
0.0707378 | 4.142574 |  | 0.0707378 | 4.142574 | 0.1132287 | 4.142574 | 0.132735 | 4.142574
0.0703139 | 4.170947 |  | 0.0703139 | 4.170947 | 0.1119309 | 4.170947 | 0.1325572 | 4.170947
0.06879568 | 4.199321 |  | 0.06879568 | 4.199321 | 0.1115034 | 4.199321 | 0.1308057 | 4.199321
0.06914045 | 4.227695 |  | 0.06914045 | 4.227695 | 0.1118567 | 4.227695 | 0.1305396 | 4.227695
0.06920665 | 4.256069 |  | 0.06920665 | 4.256069 | 0.1110976 | 4.256069 | 0.1299124 | 4.256069
0.06898587 | 4.284443 |  | 0.06898587 | 4.284443 | 0.1096516 | 4.284443 | 0.1280281 | 4.284443
0.06834011 | 4.312816 |  | 0.06834011 | 4.312816 | 0.1093309 | 4.312816 | 0.129478 | 4.312816
0.06763636 | 4.34119 |  | 0.06763636 | 4.34119 | 0.1084508 | 4.34119 | 0.12747 | 4.34119
0.06695166 | 4.369564 |  | 0.06695166 | 4.369564 | 0.1082425 | 4.369564 | 0.1278736 | 4.369564
0.06726765 | 4.397938 |  | 0.06726765 | 4.397938 | 0.1092074 | 4.397938 | 0.1267882 | 4.397938
0.06741316 | 4.426312 |  | 0.06741316 | 4.426312 | 0.1077097 | 4.426312 | 0.1273665 | 4.426312
0.06668288 | 4.454685 |  | 0.06668288 | 4.454685 | 0.1071063 | 4.454685 | 0.1263784 | 4.454685
0.06586504 | 4.483059 |  | 0.06586504 | 4.483059 | 0.1066359 | 4.483059 | 0.125573 | 4.483059
0.06643714 | 4.511433 |  | 0.06643714 | 4.511433 | 0.1060193 | 4.511433 | 0.1255979 | 4.511433
0.06634505 | 4.539807 |  | 0.06634505 | 4.539807 | 0.1072373 | 4.539807 | 0.1233207 | 4.539807
0.06534711 | 4.568181 |  | 0.06534711 | 4.568181 | 0.1057112 | 4.568181 | 0.1232297 | 4.568181
0.06565231 | 4.596554 |  | 0.06565231 | 4.596554 | 0.1056431 | 4.596554 | 0.1226455 | 4.596554
0.06544025 | 4.624928 |  | 0.06544025 | 4.624928 | 0.1046291 | 4.624928 | 0.1238238 | 4.624928
0.06538565 | 4.653302 |  | 0.06538565 | 4.653302 | 0.1053302 | 4.653302 | 0.1214416 | 4.653302
0.06439397 | 4.681676 |  | 0.06439397 | 4.681676 | 0.1045446 | 4.681676 | 0.1213713 | 4.681676
0.06475624 | 4.710049 |  | 0.06475624 | 4.710049 | 0.1030794 | 4.710049 | 0.1212289 | 4.710049
0.06430748 | 4.738423 |  | 0.06430748 | 4.738423 | 0.104162 | 4.738423 | 0.1222499 | 4.738423
0.06373457 | 4.766797 |  | 0.06373457 | 4.766797 | 0.1032979 | 4.766797 | 0.1197669 | 4.766797
0.06394948 | 4.795171 |  | 0.06394948 | 4.795171 | 0.1018451 | 4.795171 | 0.121063 | 4.795171
0.06364934 | 4.823545 |  | 0.06364934 | 4.823545 | 0.1017446 | 4.823545 | 0.1184849 | 4.823545
0.06379421 | 4.851918 |  | 0.06379421 | 4.851918 | 0.1016149 | 4.851918 | 0.1192172 | 4.851918
0.06318935 | 4.880292 |  | 0.06318935 | 4.880292 | 0.1008674 | 4.880292 | 0.1185792 | 4.880292
0.06263974 | 4.908666 |  | 0.06263974 | 4.908666 | 0.1010977 | 4.908666 | 0.1175683 | 4.908666
0.06243845 | 4.93704 |  | 0.06243845 | 4.93704 | 0.09981513 | 4.93704 | 0.117403 | 4.93704
0.06222064 | 4.965414 |  | 0.06222064 | 4.965414 | 0.1003209 | 4.965414 | 0.1169935 | 4.965414
0.06192452 | 4.993787 |  | 0.06192452 | 4.993787 | 0.09940301 | 4.993787 | 0.1176181 | 4.993787
0.06156953 | 5.022161 |  | 0.06156953 | 5.022161 | 0.1000187 | 5.022161 | 0.117645 | 5.022161
0.06100245 | 5.050535 |  | 0.06100245 | 5.050535 | 0.09922046 | 5.050535 | 0.1165814 | 5.050535
0.06118886 | 5.078909 |  | 0.06118886 | 5.078909 | 0.09878583 | 5.078909 | 0.1169046 | 5.078909
0.0606474 | 5.107283 |  | 0.0606474 | 5.107283 | 0.09913514 | 5.107283 | 0.1146092 | 5.107283
0.0604824 | 5.135656 |  | 0.0604824 | 5.135656 | 0.0989627 | 5.135656 | 0.1158832 | 5.135656
0.06017396 | 5.16403 |  | 0.06017396 | 5.16403 | 0.09760805 | 5.16403 | 0.1139093 | 5.16403
0.06014105 | 5.192404 |  | 0.06014105 | 5.192404 | 0.09746531 | 5.192404 | 0.1152611 | 5.192404
0.06043517 | 5.220778 |  | 0.06043517 | 5.220778 | 0.09642086 | 5.220778 | 0.1131028 | 5.220778
0.05996549 | 5.249152 |  | 0.05996549 | 5.249152 | 0.09682041 | 5.249152 | 0.1125032 | 5.249152
0.0599794 | 5.277525 |  | 0.0599794 | 5.277525 | 0.09752864 | 5.277525 | 0.1130173 | 5.277525
0.06003644 | 5.305899 |  | 0.06003644 | 5.305899 | 0.0962796 | 5.305899 | 0.1136433 | 5.305899
0.05918443 | 5.334273 |  | 0.05918443 | 5.334273 | 0.09682649 | 5.334273 | 0.1121806 | 5.334273
0.05870124 | 5.362647 |  | 0.05870124 | 5.362647 | 0.09653045 | 5.362647 | 0.1124866 | 5.362647
0.05944031 | 5.39102 |  | 0.05944031 | 5.39102 | 0.09530442 | 5.39102 | 0.1103853 | 5.39102
0.05916302 | 5.419394 |  | 0.05916302 | 5.419394 | 0.09540076 | 5.419394 | 0.1108681 | 5.419394
0.05849574 | 5.447768 |  | 0.05849574 | 5.447768 | 0.09447592 | 5.447768 | 0.1103761 | 5.447768
0.05859558 | 5.476142 |  | 0.05859558 | 5.476142 | 0.09404156 | 5.476142 | 0.110487 | 5.476142
0.05858578 | 5.504516 |  | 0.05858578 | 5.504516 | 0.09467712 | 5.504516 | 0.1103366 | 5.504516
0.0587235 | 5.532889 |  | 0.0587235 | 5.532889 | 0.09420406 | 5.532889 | 0.1094113 | 5.532889
0.05806755 | 5.561263 |  | 0.05806755 | 5.561263 | 0.09302562 | 5.561263 | 0.1104765 | 5.561263
0.05774731 | 5.589637 |  | 0.05774731 | 5.589637 | 0.09379897 | 5.589637 | 0.1085709 | 5.589637
0.0572984 | 5.618011 |  | 0.0572984 | 5.618011 | 0.09308218 | 5.618011 | 0.1079319 | 5.618011
0.05766532 | 5.646385 |  | 0.05766532 | 5.646385 | 0.09262365 | 5.646385 | 0.1076479 | 5.646385