## 1
Общество с ограниченной ответственностью "Инженерная геология" (ООО "ИнжГео")
Юр. адрес: 117279, г. Москва, ул. Миклухо-Маклая, 36 а, этаж 5, пом. XXIII к. 76-84
Телефон/факс +7 (495) 132-30-00, Адрес электронной почты inbox@inj-geo.ru
Испытательная лаборатория ООО «ИнжГео»
Адрес места осуществления деятельности лаборатории: г. Москва, просп. Вернадского, д. 51, стр. 1
Телефон +7(910)4557682, E-mail: slg85@mail.ru
Протокол испытаний № 13-63/41 от 09-12-2022
Наименование и адрес заказчика: ООО Регионстрой
Наименование объекта: Переход трубопровода через р. Енисей
Наименование используемого метода/методики: ГОСТ 12248.3-2020
Условия проведения испытания: температура окружающей среды (18 - 25)0С, влажность воздуха (40 - 75)%
Дата получение объекта подлежащего испытаниям: 12-11-2022
Дата испытания: 25.10.2022-19.11.2041
Испытание грунтов методом одноплоскостного среза
[6 empty] | Лабораторный номер: |  | 1076 |  |  |  | We, д.е. = | 0.473392464
[6 empty] | Номер скважины: |  | BH-007 |  |  |  | ρ, г/см3 = | 1.9
[6 empty] | Глубина отбора, м: |  | 2.9 |  |  |  | ρs, г/см3 = | 2.71
[6 empty] | Наименование грунта: |  | Суглинок, после оттаивания текучий, легкий песчанистый |  |  |  | e, д.е. = | 1.1
[6 empty] | Схема проведения опыта: |  | КД |  |  |  | IL, д.е. = | 2.488
Результаты испытаний
[7 empty] | Нормальное напряжение σ, МПа | Касательное напряжение t, МПа | tg ϕ | Угол внутреннего трения ϕ, град. | Удельное сцепление C, МПа
[7 empty] | 0.1 | 0.1059784
[7 empty] | 0.15 | 0.1164676
[7 empty] | 0.2 | 0.1869568
Эффективные значения угла внутреннего трения и удельного сцепления ϕ', С'
[7 empty] | ϕ', град. = | 39
[7 empty] | С', МПа = | 0.015
[7 empty] | Начальник исп. лаборатории: |  |  |  |  | Семиколенова Л.Г.
Лист 1 , всего листов 1
Частичное воспроизведение протокола испытаний без письменного разрешения ООО «ИнжГео» ЗАПРЕЩАЕТСЯ
второй график |  | первый график
dev | eps | sigma | dev1 | eps1 | dev2 | eps2 | dev3 | eps3
0 | 0 |  | 0 | 0 | 0 | 0 | 0 | 0
0.001833564 | 0.02837379 |  | 0.001833564 | 0.02837379 | 0.002007604 | 0.02837379 | 0.003206202 | 0.02837379
0.00369169 | 0.05674758 |  | 0.00369169 | 0.05674758 | 0.004049839 | 0.05674758 | 0.006412497 | 0.05674758
0.005447078 | 0.08512138 |  | 0.005447078 | 0.08512138 | 0.006032635 | 0.08512138 | 0.009586943 | 0.08512138
0.007335308 | 0.1134952 |  | 0.007335308 | 0.1134952 | 0.008055691 | 0.1134952 | 0.01286151 | 0.1134952
0.009100678 | 0.141869 |  | 0.009100678 | 0.141869 | 0.01010092 | 0.141869 | 0.01622877 | 0.141869
0.01102633 | 0.1702428 |  | 0.01102633 | 0.1702428 | 0.01195604 | 0.1702428 | 0.01938769 | 0.1702428
0.01271443 | 0.1986165 |  | 0.01271443 | 0.1986165 | 0.01394329 | 0.1986165 | 0.02275257 | 0.1986165
0.01470367 | 0.2269903 |  | 0.01470367 | 0.2269903 | 0.01612036 | 0.2269903 | 0.0260059 | 0.2269903
0.01638712 | 0.2553641 |  | 0.01638712 | 0.2553641 | 0.01826956 | 0.2553641 | 0.02905086 | 0.2553641
0.01845146 | 0.2837379 |  | 0.01845146 | 0.2837379 | 0.02015506 | 0.2837379 | 0.03211141 | 0.2837379
0.02032105 | 0.3121117 |  | 0.02032105 | 0.3121117 | 0.02229473 | 0.3121117 | 0.0355112 | 0.3121117
0.02179996 | 0.3404855 |  | 0.02179996 | 0.3404855 | 0.02407581 | 0.3404855 | 0.03855417 | 0.3404855
0.02375489 | 0.3688593 |  | 0.02375489 | 0.3688593 | 0.02613739 | 0.3688593 | 0.04215779 | 0.3688593
0.02570294 | 0.3972331 |  | 0.02570294 | 0.3972331 | 0.02835665 | 0.3972331 | 0.04510317 | 0.3972331
0.02727208 | 0.4256069 |  | 0.02727208 | 0.4256069 | 0.02988685 | 0.4256069 | 0.048227 | 0.4256069
0.0295037 | 0.4539807 |  | 0.0295037 | 0.4539807 | 0.0322562 | 0.4539807 | 0.05179918 | 0.4539807
0.03097257 | 0.4823545 |  | 0.03097257 | 0.4823545 | 0.03464908 | 0.4823545 | 0.05461675 | 0.4823545
0.03332069 | 0.5107283 |  | 0.03332069 | 0.5107283 | 0.03652388 | 0.5107283 | 0.05864662 | 0.5107283
0.03529954 | 0.539102 |  | 0.03529954 | 0.539102 | 0.03871622 | 0.539102 | 0.06142432 | 0.539102
0.03707072 | 0.5674758 |  | 0.03707072 | 0.5674758 | 0.04029255 | 0.5674758 | 0.06463295 | 0.5674758
0.03859291 | 0.5958496 |  | 0.03859291 | 0.5958496 | 0.04238271 | 0.5958496 | 0.06913203 | 0.5958496
0.04089031 | 0.6242234 |  | 0.04089031 | 0.6242234 | 0.04462804 | 0.6242234 | 0.07178924 | 0.6242234
0.04285337 | 0.6525972 |  | 0.04285337 | 0.6525972 | 0.04673842 | 0.6525972 | 0.07460423 | 0.6525972
0.04439244 | 0.680971 |  | 0.04439244 | 0.680971 | 0.04849278 | 0.680971 | 0.07821079 | 0.680971
0.04618225 | 0.7093448 |  | 0.04618225 | 0.7093448 | 0.0507277 | 0.7093448 | 0.08218868 | 0.7093448
0.04780942 | 0.7377186 |  | 0.04780942 | 0.7377186 | 0.05231974 | 0.7377186 | 0.08485738 | 0.7377186
0.05014813 | 0.7660924 |  | 0.05014813 | 0.7660924 | 0.05486038 | 0.7660924 | 0.08809836 | 0.7660924
0.05092724 | 0.7944662 |  | 0.05092724 | 0.7944662 | 0.05640171 | 0.7944662 | 0.09129738 | 0.7944662
0.05302311 | 0.82284 |  | 0.05302311 | 0.82284 | 0.05842784 | 0.82284 | 0.09359415 | 0.82284
0.0538676 | 0.8512138 |  | 0.0538676 | 0.8512138 | 0.05986262 | 0.8512138 | 0.09547895 | 0.8512138
0.05582712 | 0.8795876 |  | 0.05582712 | 0.8795876 | 0.06113125 | 0.8795876 | 0.0979814 | 0.8795876
0.05794862 | 0.9079613 |  | 0.05794862 | 0.9079613 | 0.06348183 | 0.9079613 | 0.101365 | 0.9079613
0.05917137 | 0.9363351 |  | 0.05917137 | 0.9363351 | 0.06460589 | 0.9363351 | 0.1048846 | 0.9363351
0.06030436 | 0.9647089 |  | 0.06030436 | 0.9647089 | 0.0659665 | 0.9647089 | 0.107367 | 0.9647089
0.06218538 | 0.9930827 |  | 0.06218538 | 0.9930827 | 0.0686818 | 0.9930827 | 0.1100414 | 0.9930827
0.06433433 | 1.021457 |  | 0.06433433 | 1.021457 | 0.06939952 | 1.021457 | 0.1128293 | 1.021457
0.06479693 | 1.04983 |  | 0.06479693 | 1.04983 | 0.07196295 | 1.04983 | 0.1151485 | 1.04983
0.0663885 | 1.078204 |  | 0.0663885 | 1.078204 | 0.07335538 | 1.078204 | 0.1179521 | 1.078204
0.06773383 | 1.106578 |  | 0.06773383 | 1.106578 | 0.07512014 | 1.106578 | 0.1206089 | 1.106578
0.06929601 | 1.134952 |  | 0.06929601 | 1.134952 | 0.07615458 | 1.134952 | 0.1218641 | 1.134952
0.07134373 | 1.163325 |  | 0.07134373 | 1.163325 | 0.0777873 | 1.163325 | 0.1254937 | 1.163325
0.07245306 | 1.191699 |  | 0.07245306 | 1.191699 | 0.07989522 | 1.191699 | 0.1269698 | 1.191699
0.07366122 | 1.220073 |  | 0.07366122 | 1.220073 | 0.08130129 | 1.220073 | 0.1295677 | 1.220073
0.07596008 | 1.248447 |  | 0.07596008 | 1.248447 | 0.08193892 | 1.248447 | 0.1334833 | 1.248447
0.07589709 | 1.276821 |  | 0.07589709 | 1.276821 | 0.08346794 | 1.276821 | 0.1361882 | 1.276821
0.07835902 | 1.305194 |  | 0.07835902 | 1.305194 | 0.0851043 | 1.305194 | 0.1387969 | 1.305194
0.07903773 | 1.333568 |  | 0.07903773 | 1.333568 | 0.08704314 | 1.333568 | 0.139696 | 1.333568
0.08090079 | 1.361942 |  | 0.08090079 | 1.361942 | 0.08768059 | 1.361942 | 0.1421929 | 1.361942
0.08096823 | 1.390316 |  | 0.08096823 | 1.390316 | 0.08965379 | 1.390316 | 0.1434976 | 1.390316
0.08337691 | 1.41869 |  | 0.08337691 | 1.41869 | 0.09003148 | 1.41869 | 0.145162 | 1.41869
0.08436216 | 1.447063 |  | 0.08436216 | 1.447063 | 0.09172824 | 1.447063 | 0.1463001 | 1.447063
0.08470643 | 1.475437 |  | 0.08470643 | 1.475437 | 0.0933414 | 1.475437 | 0.1488933 | 1.475437
0.08520069 | 1.503811 |  | 0.08520069 | 1.503811 | 0.09404727 | 1.503811 | 0.1511936 | 1.503811
0.08702634 | 1.532185 |  | 0.08702634 | 1.532185 | 0.09479407 | 1.532185 | 0.1521049 | 1.532185
0.08667765 | 1.560559 |  | 0.08667765 | 1.560559 | 0.09624452 | 1.560559 | 0.1535242 | 1.560559
0.08852269 | 1.588932 |  | 0.08852269 | 1.588932 | 0.09762282 | 1.588932 | 0.1561476 | 1.588932
0.08837854 | 1.617306 |  | 0.08837854 | 1.617306 | 0.09769127 | 1.617306 | 0.1563783 | 1.617306
0.0891445 | 1.64568 |  | 0.0891445 | 1.64568 | 0.09742729 | 1.64568 | 0.1572758 | 1.64568
0.09064762 | 1.674054 |  | 0.09064762 | 1.674054 | 0.09939183 | 1.674054 | 0.1603248 | 1.674054
0.09023639 | 1.702428 |  | 0.09023639 | 1.702428 | 0.09950649 | 1.702428 | 0.1596984 | 1.702428
0.09091997 | 1.730801 |  | 0.09091997 | 1.730801 | 0.09982839 | 1.730801 | 0.1600214 | 1.730801
0.09191188 | 1.759175 |  | 0.09191188 | 1.759175 | 0.1012111 | 1.759175 | 0.1636194 | 1.759175
0.09259703 | 1.787549 |  | 0.09259703 | 1.787549 | 0.1014664 | 1.787549 | 0.1620918 | 1.787549
0.0941441 | 1.815923 |  | 0.0941441 | 1.815923 | 0.1018518 | 1.815923 | 0.1654543 | 1.815923
0.09443722 | 1.844296 |  | 0.09443722 | 1.844296 | 0.1032369 | 1.844296 | 0.1647737 | 1.844296
0.09517163 | 1.87267 |  | 0.09517163 | 1.87267 | 0.1037597 | 1.87267 | 0.1661405 | 1.87267
0.09526076 | 1.901044 |  | 0.09526076 | 1.901044 | 0.1053797 | 1.901044 | 0.1669413 | 1.901044
0.09644494 | 1.929418 |  | 0.09644494 | 1.929418 | 0.1045375 | 1.929418 | 0.1705952 | 1.929418
0.09708615 | 1.957792 |  | 0.09708615 | 1.957792 | 0.1063668 | 1.957792 | 0.1699433 | 1.957792
0.09787197 | 1.986165 |  | 0.09787197 | 1.986165 | 0.1074096 | 1.986165 | 0.170175 | 1.986165
0.09847263 | 2.014539 |  | 0.09847263 | 2.014539 | 0.1071788 | 2.014539 | 0.1722872 | 2.014539
0.09722574 | 2.042913 |  | 0.09722574 | 2.042913 | 0.1088223 | 2.042913 | 0.1724511 | 2.042913
0.09929067 | 2.071287 |  | 0.09929067 | 2.071287 | 0.1093566 | 2.071287 | 0.1757857 | 2.071287
0.09877842 | 2.099661 |  | 0.09877842 | 2.099661 | 0.1091548 | 2.099661 | 0.1761808 | 2.099661
0.1002352 | 2.128034 |  | 0.1002352 | 2.128034 | 0.1101998 | 2.128034 | 0.1750656 | 2.128034
0.1000119 | 2.156408 |  | 0.1000119 | 2.156408 | 0.1097784 | 2.156408 | 0.1775101 | 2.156408
0.1004401 | 2.184782 |  | 0.1004401 | 2.184782 | 0.1110233 | 2.184782 | 0.1776665 | 2.184782
0.1007394 | 2.213156 |  | 0.1007394 | 2.213156 | 0.1104877 | 2.213156 | 0.1784111 | 2.213156
0.1025955 | 2.24153 |  | 0.1025955 | 2.24153 | 0.1116772 | 2.24153 | 0.1782627 | 2.24153
0.1019946 | 2.269903 |  | 0.1019946 | 2.269903 | 0.1127964 | 2.269903 | 0.1817482 | 2.269903
0.1017041 | 2.298277 |  | 0.1017041 | 2.298277 | 0.1119956 | 2.298277 | 0.181822 | 2.298277
0.1034672 | 2.326651 |  | 0.1034672 | 2.326651 | 0.11364 | 2.326651 | 0.1818187 | 2.326651
0.1028543 | 2.355025 |  | 0.1028543 | 2.355025 | 0.1132954 | 2.355025 | 0.1828487 | 2.355025
0.1038921 | 2.383399 |  | 0.1038921 | 2.383399 | 0.1150292 | 2.383399 | 0.1826363 | 2.383399
0.1039763 | 2.411772 |  | 0.1039763 | 2.411772 | 0.1138102 | 2.411772 | 0.1819574 | 2.411772
0.1049226 | 2.440146 |  | 0.1049226 | 2.440146 | 0.1140121 | 2.440146 | 0.1823159 | 2.440146
0.1045204 | 2.46852 |  | 0.1045204 | 2.46852 | 0.1159571 | 2.46852 | 0.1847168 | 2.46852
0.1044571 | 2.496894 |  | 0.1044571 | 2.496894 | 0.1143348 | 2.496894 | 0.1857342 | 2.496894
0.1043881 | 2.525267 |  | 0.1043881 | 2.525267 | 0.1163829 | 2.525267 | 0.1838362 | 2.525267
0.1056925 | 2.553641 |  | 0.1056925 | 2.553641 | 0.1162112 | 2.553641 | 0.1853193 | 2.553641
0.1059721 | 2.582015 |  | 0.1059721 | 2.582015 | 0.1158811 | 2.582015 | 0.1847872 | 2.582015
0.1063934 | 2.610389 |  | 0.1063934 | 2.610389 | 0.1163317 | 2.610389 | 0.1880057 | 2.610389
0.106015 | 2.638763 |  | 0.106015 | 2.638763 | 0.1170657 | 2.638763 | 0.1868535 | 2.638763
0.1055747 | 2.667136 |  | 0.1055747 | 2.667136 | 0.1154656 | 2.667136 | 0.1864875 | 2.667136
0.1055065 | 2.69551 |  | 0.1055065 | 2.69551 | 0.1170549 | 2.69551 | 0.1867784 | 2.69551
0.1059784 | 2.723884 |  | 0.1059784 | 2.723884 | 0.1164676 | 2.723884 | 0.1869568 | 2.723884
0.1056064 | 2.752258 |  | 0.1056064 | 2.752258 | 0.1170837 | 2.752258 | 0.1866558 | 2.752258
0.1049555 | 2.780632 |  | 0.1049555 | 2.780632 | 0.1169852 | 2.780632 | 0.1887596 | 2.780632
0.1063576 | 2.809005 |  | 0.1063576 | 2.809005 | 0.1171636 | 2.809005 | 0.1864488 | 2.809005
0.1051431 | 2.837379 |  | 0.1051431 | 2.837379 | 0.1164449 | 2.837379 | 0.1852032 | 2.837379
0.1063404 | 2.865753 |  | 0.1063404 | 2.865753 | 0.1151815 | 2.865753 | 0.1866447 | 2.865753
0.1061422 | 2.894127 |  | 0.1061422 | 2.894127 | 0.1164272 | 2.894127 | 0.1862405 | 2.894127
0.1055561 | 2.922501 |  | 0.1055561 | 2.922501 | 0.1160845 | 2.922501 | 0.1875125 | 2.922501
0.1048692 | 2.950874 |  | 0.1048692 | 2.950874 | 0.1157454 | 2.950874 | 0.1860015 | 2.950874
0.1048701 | 2.979248 |  | 0.1048701 | 2.979248 | 0.1159758 | 2.979248 | 0.1847797 | 2.979248
0.1055443 | 3.007622 |  | 0.1055443 | 3.007622 | 0.1154732 | 3.007622 | 0.1834412 | 3.007622
0.104769 | 3.035996 |  | 0.104769 | 3.035996 | 0.1156773 | 3.035996 | 0.184308 | 3.035996
0.103868 | 3.06437 |  | 0.103868 | 3.06437 | 0.1139769 | 3.06437 | 0.1849768 | 3.06437
0.1032583 | 3.092743 |  | 0.1032583 | 3.092743 | 0.1136378 | 3.092743 | 0.1839688 | 3.092743
0.1032068 | 3.121117 |  | 0.1032068 | 3.121117 | 0.1139439 | 3.121117 | 0.1813385 | 3.121117
0.1035949 | 3.149491 |  | 0.1035949 | 3.149491 | 0.1133167 | 3.149491 | 0.1813542 | 3.149491
0.1020706 | 3.177865 |  | 0.1020706 | 3.177865 | 0.112466 | 3.177865 | 0.1825587 | 3.177865
0.102966 | 3.206238 |  | 0.102966 | 3.206238 | 0.1124951 | 3.206238 | 0.1790673 | 3.206238
0.1009046 | 3.234612 |  | 0.1009046 | 3.234612 | 0.1108469 | 3.234612 | 0.1792972 | 3.234612
0.1008947 | 3.262986 |  | 0.1008947 | 3.262986 | 0.111737 | 3.262986 | 0.1776316 | 3.262986
0.09986772 | 3.29136 |  | 0.09986772 | 3.29136 | 0.1097411 | 3.29136 | 0.1792328 | 3.29136
0.09978339 | 3.319734 |  | 0.09978339 | 3.319734 | 0.1112455 | 3.319734 | 0.1776371 | 3.319734
0.09937215 | 3.348107 |  | 0.09937215 | 3.348107 | 0.1102596 | 3.348107 | 0.1745287 | 3.348107
0.09911588 | 3.376481 |  | 0.09911588 | 3.376481 | 0.1089586 | 3.376481 | 0.1756206 | 3.376481
0.0995655 | 3.404855 |  | 0.0995655 | 3.404855 | 0.1081946 | 3.404855 | 0.175226 | 3.404855
0.09761882 | 3.433229 |  | 0.09761882 | 3.433229 | 0.107863 | 3.433229 | 0.1742525 | 3.433229
0.09699555 | 3.461603 |  | 0.09699555 | 3.461603 | 0.1069067 | 3.461603 | 0.1733999 | 3.461603
0.09723793 | 3.489976 |  | 0.09723793 | 3.489976 | 0.1055931 | 3.489976 | 0.1726161 | 3.489976
0.09699086 | 3.51835 |  | 0.09699086 | 3.51835 | 0.1058802 | 3.51835 | 0.1685151 | 3.51835
0.09526627 | 3.546724 |  | 0.09526627 | 3.546724 | 0.106392 | 3.546724 | 0.1693283 | 3.546724
0.0949799 | 3.575098 |  | 0.0949799 | 3.575098 | 0.1050929 | 3.575098 | 0.1683615 | 3.575098
0.09388038 | 3.603472 |  | 0.09388038 | 3.603472 | 0.1047236 | 3.603472 | 0.1664169 | 3.603472
0.0949402 | 3.631845 |  | 0.0949402 | 3.631845 | 0.1042334 | 3.631845 | 0.1675507 | 3.631845
0.09312341 | 3.660219 |  | 0.09312341 | 3.660219 | 0.1019187 | 3.660219 | 0.1663757 | 3.660219
0.09289223 | 3.688593 |  | 0.09289223 | 3.688593 | 0.1023826 | 3.688593 | 0.1644784 | 3.688593
0.0917232 | 3.716967 |  | 0.0917232 | 3.716967 | 0.1025277 | 3.716967 | 0.1633903 | 3.716967
0.0922426 | 3.745341 |  | 0.0922426 | 3.745341 | 0.1006559 | 3.745341 | 0.1609276 | 3.745341
0.09101658 | 3.773714 |  | 0.09101658 | 3.773714 | 0.1004159 | 3.773714 | 0.1601764 | 3.773714
0.09107981 | 3.802088 |  | 0.09107981 | 3.802088 | 0.09912815 | 3.802088 | 0.1614577 | 3.802088
0.0896888 | 3.830462 |  | 0.0896888 | 3.830462 | 0.09850635 | 3.830462 | 0.1584586 | 3.830462
0.08907392 | 3.858836 |  | 0.08907392 | 3.858836 | 0.09759494 | 3.858836 | 0.1566935 | 3.858836
0.08856355 | 3.88721 |  | 0.08856355 | 3.88721 | 0.09849211 | 3.88721 | 0.1564549 | 3.88721
0.0875825 | 3.915583 |  | 0.0875825 | 3.915583 | 0.09659087 | 3.915583 | 0.1560479 | 3.915583
0.08701014 | 3.943957 |  | 0.08701014 | 3.943957 | 0.09590184 | 3.943957 | 0.1537737 | 3.943957
0.08746848 | 3.972331 |  | 0.08746848 | 3.972331 | 0.0956365 | 3.972331 | 0.1537799 | 3.972331
0.08658042 | 4.000705 |  | 0.08658042 | 4.000705 | 0.09624601 | 4.000705 | 0.1539151 | 4.000705
0.08700145 | 4.029078 |  | 0.08700145 | 4.029078 | 0.0945132 | 4.029078 | 0.153586 | 4.029078
0.0848609 | 4.057452 |  | 0.0848609 | 4.057452 | 0.09326 | 4.057452 | 0.1519414 | 4.057452
0.0850453 | 4.085826 |  | 0.0850453 | 4.085826 | 0.09376236 | 4.085826 | 0.1504196 | 4.085826
0.08427047 | 4.1142 |  | 0.08427047 | 4.1142 | 0.09225722 | 4.1142 | 0.1506651 | 4.1142
0.08434044 | 4.142574 |  | 0.08434044 | 4.142574 | 0.09267876 | 4.142574 | 0.1473579 | 4.142574
0.08335667 | 4.170947 |  | 0.08335667 | 4.170947 | 0.09183722 | 4.170947 | 0.147316 | 4.170947
0.08259633 | 4.199321 |  | 0.08259633 | 4.199321 | 0.09112877 | 4.199321 | 0.1483421 | 4.199321
0.08331036 | 4.227695 |  | 0.08331036 | 4.227695 | 0.09029731 | 4.227695 | 0.1456211 | 4.227695
0.08229055 | 4.256069 |  | 0.08229055 | 4.256069 | 0.09015383 | 4.256069 | 0.145577 | 4.256069
0.08164273 | 4.284443 |  | 0.08164273 | 4.284443 | 0.09058186 | 4.284443 | 0.1457525 | 4.284443
0.08255862 | 4.312816 |  | 0.08255862 | 4.312816 | 0.08950596 | 4.312816 | 0.1458586 | 4.312816
0.0820778 | 4.34119 |  | 0.0820778 | 4.34119 | 0.09005804 | 4.34119 | 0.143729 | 4.34119
0.0813489 | 4.369564 |  | 0.0813489 | 4.369564 | 0.08853452 | 4.369564 | 0.1441527 | 4.369564
0.08022887 | 4.397938 |  | 0.08022887 | 4.397938 | 0.08964538 | 4.397938 | 0.1422027 | 4.397938
0.08058378 | 4.426312 |  | 0.08058378 | 4.426312 | 0.08936536 | 4.426312 | 0.1423855 | 4.426312
0.08030942 | 4.454685 |  | 0.08030942 | 4.454685 | 0.08816102 | 4.454685 | 0.1419289 | 4.454685
0.07941338 | 4.483059 |  | 0.07941338 | 4.483059 | 0.08801121 | 4.483059 | 0.1413343 | 4.483059
0.07962284 | 4.511433 |  | 0.07962284 | 4.511433 | 0.08669855 | 4.511433 | 0.1391707 | 4.511433
0.07971935 | 4.539807 |  | 0.07971935 | 4.539807 | 0.08650279 | 4.539807 | 0.1393181 | 4.539807
0.07913562 | 4.568181 |  | 0.07913562 | 4.568181 | 0.0861608 | 4.568181 | 0.1391854 | 4.568181
0.07943753 | 4.596554 |  | 0.07943753 | 4.596554 | 0.08673785 | 4.596554 | 0.1375406 | 4.596554
0.07791891 | 4.624928 |  | 0.07791891 | 4.624928 | 0.08545869 | 4.624928 | 0.1378994 | 4.624928
0.07759088 | 4.653302 |  | 0.07759088 | 4.653302 | 0.08498733 | 4.653302 | 0.1378147 | 4.653302
0.07756871 | 4.681676 |  | 0.07756871 | 4.681676 | 0.08501535 | 4.681676 | 0.1377582 | 4.681676
0.07768629 | 4.710049 |  | 0.07768629 | 4.710049 | 0.08451557 | 4.710049 | 0.1377298 | 4.710049
0.07727851 | 4.738423 |  | 0.07727851 | 4.738423 | 0.08502889 | 4.738423 | 0.1348709 | 4.738423
0.07755051 | 4.766797 |  | 0.07755051 | 4.766797 | 0.08513315 | 4.766797 | 0.1363054 | 4.766797
0.07720061 | 4.795171 |  | 0.07720061 | 4.795171 | 0.0841179 | 4.795171 | 0.1358386 | 4.795171
0.07653345 | 4.823545 |  | 0.07653345 | 4.823545 | 0.08348805 | 4.823545 | 0.1349591 | 4.823545
0.07533994 | 4.851918 |  | 0.07533994 | 4.851918 | 0.0839825 | 4.851918 | 0.1342345 | 4.851918
0.07545803 | 4.880292 |  | 0.07545803 | 4.880292 | 0.08294312 | 4.880292 | 0.1344512 | 4.880292
0.0746784 | 4.908666 |  | 0.0746784 | 4.908666 | 0.08293995 | 4.908666 | 0.1334833 | 4.908666
0.07498726 | 4.93704 |  | 0.07498726 | 4.93704 | 0.08216965 | 4.93704 | 0.1319936 | 4.93704
0.07412681 | 4.965414 |  | 0.07412681 | 4.965414 | 0.08222038 | 4.965414 | 0.1316917 | 4.965414
0.07469812 | 4.993787 |  | 0.07469812 | 4.993787 | 0.08193562 | 4.993787 | 0.1312883 | 4.993787
0.07435958 | 5.022161 |  | 0.07435958 | 5.022161 | 0.08237267 | 5.022161 | 0.1322923 | 5.022161
0.07467611 | 5.050535 |  | 0.07467611 | 5.050535 | 0.08101743 | 5.050535 | 0.1297508 | 5.050535
0.07376671 | 5.078909 |  | 0.07376671 | 5.078909 | 0.08145696 | 5.078909 | 0.1289606 | 5.078909
0.07322519 | 5.107283 |  | 0.07322519 | 5.107283 | 0.08103822 | 5.107283 | 0.1289693 | 5.107283
0.07349461 | 5.135656 |  | 0.07349461 | 5.135656 | 0.08072847 | 5.135656 | 0.1291092 | 5.135656
0.07342035 | 5.16403 |  | 0.07342035 | 5.16403 | 0.0810321 | 5.16403 | 0.1296112 | 5.16403
0.07293333 | 5.192404 |  | 0.07293333 | 5.192404 | 0.07963221 | 5.192404 | 0.1276737 | 5.192404
0.07208138 | 5.220778 |  | 0.07208138 | 5.220778 | 0.08025144 | 5.220778 | 0.1269415 | 5.220778
0.07217612 | 5.249152 |  | 0.07217612 | 5.249152 | 0.08011381 | 5.249152 | 0.1283841 | 5.249152
0.0714293 | 5.277525 |  | 0.0714293 | 5.277525 | 0.0787206 | 5.277525 | 0.1271647 | 5.277525
0.07213181 | 5.305899 |  | 0.07213181 | 5.305899 | 0.07958656 | 5.305899 | 0.1253867 | 5.305899
0.07165113 | 5.334273 |  | 0.07165113 | 5.334273 | 0.07830254 | 5.334273 | 0.125302 | 5.334273
0.07188138 | 5.362647 |  | 0.07188138 | 5.362647 | 0.07888613 | 5.362647 | 0.1257495 | 5.362647
0.0715364 | 5.39102 |  | 0.0715364 | 5.39102 | 0.07831209 | 5.39102 | 0.1265486 | 5.39102
0.07135863 | 5.419394 |  | 0.07135863 | 5.419394 | 0.07791525 | 5.419394 | 0.1260339 | 5.419394
0.07054141 | 5.447768 |  | 0.07054141 | 5.447768 | 0.07708859 | 5.447768 | 0.1245669 | 5.447768
0.07075238 | 5.476142 |  | 0.07075238 | 5.476142 | 0.07677242 | 5.476142 | 0.1240444 | 5.476142
0.07083097 | 5.504516 |  | 0.07083097 | 5.504516 | 0.07784918 | 5.504516 | 0.1246807 | 5.504516
0.06956784 | 5.532889 |  | 0.06956784 | 5.532889 | 0.07624566 | 5.532889 | 0.1232557 | 5.532889
0.06930544 | 5.561263 |  | 0.06930544 | 5.561263 | 0.07720777 | 5.561263 | 0.1222127 | 5.561263
0.06979843 | 5.589637 |  | 0.06979843 | 5.589637 | 0.0768367 | 5.589637 | 0.1239048 | 5.589637
0.06887605 | 5.618011 |  | 0.06887605 | 5.618011 | 0.07612759 | 5.618011 | 0.1225201 | 5.618011
0.06860489 | 5.646385 |  | 0.06860489 | 5.646385 | 0.07613243 | 5.646385 | 0.1220633 | 5.646385