## 1
ИСПЫТАТЕЛЬНАЯ ЛАБОРАТОРИЯ
Испытательная лаборатория ООО «ИнжГео»
Адрес места осуществления деятельности лаборатории: г. Москва, просп. Вернадского, д. 51, стр. 1
Юр. адрес: 117279, г. Москва, ул. Миклухо-Маклая, 36 а, этаж 5, пом. XXIII к. 76-84
Телефон +7(910)4557682, E-mail: slg85@mail.ru
Протокол испытаний № 13-63/23 от 21-11-2022
| Объект: |  |  | Наименование объекта: Переход трубопровода через р. Енисей
| Заказчик: |  |  | Наименование и адрес заказчика: ООО Регионстрой
| Наименование выработки и ее №: |  |  | BH-032
| Глубина отбора монолита, м: |  |  | 0.9
| Лабораторный номер пробы: |  |  | 1058
РЕЗУЛЬТАТЫ ЛАБОРАТОРНОГО ОПРЕДЕЛЕНИЯ ПАРАМЕТРОВ ПЕРЕУПЛОТНЕНИЯ ПО ГОСТ 58326-2018
| Площадь образца, см2 | Плотность частиц грунта, г/см3 | Влажность грунта, % | Плотность сухого грунта, г/см3 | Плотность грунта природная, г/см3 | Степень влажности, д.е. | Коэффициент пористости, д.е. | Влажность на границе текучести, % | Влажность на границе раската, % | Число пластичности | Показатель текучести
| 13.85 | 2.72 | 0.322890956 | 1.9 | 1.92 | 0.986043 | 1.1 |  |  |  | 0.892
Метод Казагранде
Метод Казагранде
| Нагрузка, МПа | Относительная дефоормация, д.е. | Коэффициент пористости грунта, д.е. | [8 empty] | CAS_1_X | CAS_1_Y | first_line_x | first_line_y | second_line_x | second_line_y | third_line_x | third_line_y | point_X_GG | point_Y_GG | perp_GG_X | perp_GG_Y | CAS_B_X | CAS_B_Y
| 0.0125 | 0 | 1.004181 | [8 empty] | 0.0125 | 1.125495 | 0.04550836 | 0.9486048 | 0.04550836 | 0.9486048 | 0.04550836 | 0.9486048 | 0.1234109 | 0.9144649 | 0.1234109 | 0.9144649 | 0.0125 | 1.037044
| 0.025 | 0.0456279 | 0.9896031 | [8 empty] | 6.4 | 0.5505636 | 0.05 | 0.9486048 | 0.05 | 0.9453836 | 0.05 | 0.9421625 | 0.1234109 | 0.9144649 | 0.1234109 | 0 | 4.00625 | 0.6421397
| 0.05 | 0.05256997 | 0.9421625 | [8 empty] | 8 | 0.5299985 | 8 | 0.9486048 | 8 | 0.7717053 | 8 | 0.5948059 | 0.1234109 | 0.9144649 | 0.1234109 | 0 | 8 | 0.5948059
| 0.1 | 0.07516072 | 0.8964041
| 0.2 | 0.09695043 | 0.8445268
| 0.4 | 0.1216539 | 0.7890563
| 0.8 | 0.1480684 | 0.7315292
| 1.6 | 0.1754623 | 0.6723181 |  | Давление предуплотнения σp, МПа |  |  |  |  | 0.1234109
| 3.2 | 0.2036581 | 0.611851 |  | Бытовое (эффективное) давление σ0, МПа |  |  |  |  | 0.05
| 6.4 | 0.2324519 | 0.5505636 |  | Коэффициент переуплотнения OCR |  |  |  |  | 2.468218
| 8 | 0.2616364 | 0.5299985 |  | Давление переуплотнения POP, МПа |  |  |  |  | 0.07341091
Метод Беккера
Метод Беккера
| Нагрузка, МПа | Работа на единицу объёма ΔА, кДж/м3 | Суммарная работа А, кДж/м3 | [8 empty] | high_line_x | high_line_y | low_line_x | low_line_y | Sigma_Beccer | Y_Beccer
| 0 | 0 | 0 | [8 empty] | 0.2 | 0.3 | 0 | 0 | 0.2 | 0.3
| 0.0125 | 0.2851744 | 0.2851744 | [8 empty] | 8 | 344.4976 | 0.2 | 0.3 | 0.2 | 0.3
| 0.025 | 0.1301638 | 0.4153382
| 0.05 | 0.8471533 | 1.262491
| 0.1 | 1.634228 | 2.896719
| 0.2 | 3.705523 | 6.602242
| 0.4 | 7.924359 | 14.5266
| 0.8 | 16.43629 | 30.96289 |  | Давление предуплотнения σp, МПа |  |  |  |  | 0.2
| 1.6 | 33.83495 | 64.79785 |  | Бытовое (эффективное) давление σ0, МПа |  |  |  |  | 0.05
| 3.2 | 69.10527 | 133.9031 |  | Коэффициент переуплотнения OCR |  |  |  |  | 4
| 6.4 | 140.0854 | 273.9885 |  | Давление переуплотнения POP, МПа |  |  |  |  | 0.15
| 8 | 70.50912 | 344.4976
| Руководитель лаборатории: |  |  | Семиколенова Л.Г.
Результат относится только к объектам, прошедшим испытания,
Сведения и материалы для испытаний были предоставлены заказчиком,
Воспроизведение отчета испытаний не в полном объеме без письменного разрешения ООО «ИнжГео» ЗАПРЕЩАЕТСЯ
Страница 1 Всего страниц 1