## 1
ИСПЫТАТЕЛЬНАЯ ЛАБОРАТОРИЯ
Испытательная лаборатория ООО «ИнжГео»
Адрес места осуществления деятельности лаборатории: г. Москва, просп. Вернадского, д. 51, стр. 1
Юр. адрес: 117279, г. Москва, ул. Миклухо-Маклая, 36 а, этаж 5, пом. XXIII к. 76-84
Телефон +7(910)4557682, E-mail: slg85@mail.ru
Протокол испытаний № 13-63/24 от 22-11-2022
| Объект: |  |  | Наименование объекта: Переход трубопровода через р. Енисей
| Заказчик: |  |  | Наименование и адрес заказчика: ООО Регионстрой
| Наименование выработки и ее №: |  |  | BH-050
| Глубина отбора монолита, м: |  |  | 3
| Лабораторный номер пробы: |  |  | 1059
РЕЗУЛЬТАТЫ ЛАБОРАТОРНОГО ОПРЕДЕЛЕНИЯ ПАРАМЕТРОВ ПЕРЕУПЛОТНЕНИЯ ПО ГОСТ 58326-2018
| Площадь образца, см2 | Плотность частиц грунта, г/см3 | Влажность грунта, % | Плотность сухого грунта, г/см3 | Плотность грунта природная, г/см3 | Степень влажности, д.е. | Коэффициент пористости, д.е. | Влажность на границе текучести, % | Влажность на границе раската, % | Число пластичности | Показатель текучести
| 13.85 | 2.74 | 0.322852279 | 1.9 | 1.92 | 0.986043 | 1.1 |  |  |  | 1.061
Метод Казагранде
Метод Казагранде
| Нагрузка, МПа | Относительная дефоормация, д.е. | Коэффициент пористости грунта, д.е. | [8 empty] | CAS_1_X | CAS_1_Y | first_line_x | first_line_y | second_line_x | second_line_y | third_line_x | third_line_y | point_X_GG | point_Y_GG | perp_GG_X | perp_GG_Y | CAS_B_X | CAS_B_Y
| 0.0125 | 0 | 1.013673 | [8 empty] | 0.0125 | 1.158743 | 0.04013769 | 0.9785829 | 0.04013769 | 0.9785829 | 0.04013769 | 0.9785829 | 0.1328869 | 0.9396305 | 0.1328869 | 0.9396305 | 0.0125 | 1.054497
| 0.025 | 0.0411083 | 1.009391 | [8 empty] | 6.4 | 0.5804737 | 0.05 | 0.9785829 | 0.05 | 0.9714344 | 0.05 | 0.9642858 | 0.1328869 | 0.9396305 | 0.1328869 | 0 | 4.00625 | 0.6790303
| 0.05 | 0.04314697 | 0.9642858 | [8 empty] | 8 | 0.5597891 | 8 | 0.9785829 | 8 | 0.8063046 | 8 | 0.6340263 | 0.1328869 | 0.9396305 | 0.1328869 | 0 | 8 | 0.6340263
| 0.1 | 0.0646258 | 0.9221884
| 0.2 | 0.08467219 | 0.8724353
| 0.4 | 0.1083641 | 0.8181851
| 0.8 | 0.1341976 | 0.7614079
| 1.6 | 0.1612343 | 0.7025061 |  | Давление предуплотнения σp, МПа |  |  |  |  | 0.1328869
| 3.2 | 0.1892828 | 0.6420083 |  | Бытовое (эффективное) давление σ0, МПа |  |  |  |  | 0.05
| 6.4 | 0.2180913 | 0.5804737 |  | Коэффициент переуплотнения OCR |  |  |  |  | 2.657738
| 8 | 0.2473935 | 0.5597891 |  | Давление переуплотнения POP, МПа |  |  |  |  | 0.08288691
Метод Беккера
Метод Беккера
| Нагрузка, МПа | Работа на единицу объёма ΔА, кДж/м3 | Суммарная работа А, кДж/м3 | [8 empty] | high_line_x | high_line_y | low_line_x | low_line_y | Sigma_Beccer | Y_Beccer
| 0 | 0 | 0 | [8 empty] | 0.25 | 0.4 | 0 | 0 | 0.25 | 0.4
| 0.0125 | 0.2569269 | 0.2569269 | [8 empty] | 8 | 344.4976 | 0.25 | 0.4 | 0.25 | 0.4
| 0.025 | 0.03822514 | 0.295152
| 0.05 | 0.805456 | 1.100608
| 0.1 | 1.50348 | 2.604088
| 0.2 | 3.55379 | 6.157878
| 0.4 | 7.750026 | 13.9079
| 0.8 | 16.22207 | 30.12998 |  | Давление предуплотнения σp, МПа |  |  |  |  | 0.25
| 1.6 | 33.65814 | 63.78812 |  | Бытовое (эффективное) давление σ0, МПа |  |  |  |  | 0.05
| 3.2 | 69.14043 | 132.9285 |  | Коэффициент переуплотнения OCR |  |  |  |  | 5
| 6.4 | 140.6505 | 273.5791 |  | Давление переуплотнения POP, МПа |  |  |  |  | 0.2
| 8 | 70.91855 | 344.4976
| Руководитель лаборатории: |  |  | Семиколенова Л.Г.
Результат относится только к объектам, прошедшим испытания,
Сведения и материалы для испытаний были предоставлены заказчиком,
Воспроизведение отчета испытаний не в полном объеме без письменного разрешения ООО «ИнжГео» ЗАПРЕЩАЕТСЯ
Страница 1 Всего страниц 1