## 1
ИСПЫТАТЕЛЬНАЯ ЛАБОРАТОРИЯ
Испытательная лаборатория ООО «ИнжГео»
Адрес места осуществления деятельности лаборатории: г. Москва, просп. Вернадского, д. 51, стр. 1
Юр. адрес: 117279, г. Москва, ул. Миклухо-Маклая, 36 а, этаж 5, пом. XXIII к. 76-84
Телефон +7(910)4557682, E-mail: slg85@mail.ru
Протокол испытаний № 13-63/26 от 24-11-2022
| Объект: |  |  | Наименование объекта: Переход трубопровода через р. Енисей
| Заказчик: |  |  | Наименование и адрес заказчика: ООО Регионстрой
| Наименование выработки и ее №: |  |  | BH-052
| Глубина отбора монолита, м: |  |  | 0.7
| Лабораторный номер пробы: |  |  | 1061
РЕЗУЛЬТАТЫ ЛАБОРАТОРНОГО ОПРЕДЕЛЕНИЯ ПАРАМЕТРОВ ПЕРЕУПЛОТНЕНИЯ ПО ГОСТ 58326-2018
| Площадь образца, см2 | Плотность частиц грунта, г/см3 | Влажность грунта, % | Плотность сухого грунта, г/см3 | Плотность грунта природная, г/см3 | Степень влажности, д.е. | Коэффициент пористости, д.е. | Влажность на границе текучести, % | Влажность на границе раската, % | Число пластичности | Показатель текучести
| 13.85 | 2.73 | 0.40178518 | 1.9 | 1.92 | 0.986043 | 1.1 |  |  |  | 1.038
Метод Казагранде
Метод Казагранде
| Нагрузка, МПа | Относительная дефоормация, д.е. | Коэффициент пористости грунта, д.е. | [8 empty] | CAS_1_X | CAS_1_Y | first_line_x | first_line_y | second_line_x | second_line_y | third_line_x | third_line_y | point_X_GG | point_Y_GG | perp_GG_X | perp_GG_Y | CAS_B_X | CAS_B_Y
| 0.0125 | 0 | 1.028324 | [8 empty] | 0.0125 | 1.198629 | 0.2069368 | 0.8974501 | 0.2069368 | 0.8974501 | 0.2069368 | 0.8974501 | 0.3929656 | 0.8751673 | 0.3929656 | 0.8751673 | 0.0125 | 1.092491
| 0.025 | 0.03413123 | 1.004433 | [8 empty] | 6.4 | 0.613402 | 0.2 | 0.8974501 | 0.2 | 0.8986348 | 0.2 | 0.8998195 | 0.3929656 | 0.8751673 | 0.3929656 | 0 | 4.00625 | 0.6915325
| 0.05 | 0.04550831 | 0.9827604 | [8 empty] | 8 | 0.5924685 | 8 | 0.8974501 | 8 | 0.7704616 | 8 | 0.643473 | 0.3929656 | 0.8751673 | 0.3929656 | 0 | 8 | 0.643473
| 0.1 | 0.0558284 | 0.9479875
| 0.2 | 0.07238689 | 0.8998195
| 0.4 | 0.09532403 | 0.8494579
| 0.8 | 0.1193058 | 0.7942821
| 1.6 | 0.14558 | 0.7359131 |  | Давление предуплотнения σp, МПа |  |  |  |  | 0.3929656
| 3.2 | 0.1733747 | 0.6754432 |  | Бытовое (эффективное) давление σ0, МПа |  |  |  |  | 0.05
| 6.4 | 0.2021699 | 0.613402 |  | Коэффициент переуплотнения OCR |  |  |  |  | 7.859312
| 8 | 0.2317133 | 0.5924685 |  | Давление переуплотнения POP, МПа |  |  |  |  | 0.3429656
Метод Беккера
Метод Беккера
| Нагрузка, МПа | Работа на единицу объёма ΔА, кДж/м3 | Суммарная работа А, кДж/м3 | [8 empty] | high_line_x | high_line_y | low_line_x | low_line_y | Sigma_Beccer | Y_Beccer
| 0 | 0 | 0 | [8 empty] | 0.35 | 0.5 | 0 | 0 | 0.35 | 0.5
| 0.0125 | 0.2133202 | 0.2133202 | [8 empty] | 8 | 344.4976 | 0.35 | 0.5 | 0.35 | 0.5
| 0.025 | 0.2133202 | 0.4266404
| 0.05 | 0.3870033 | 0.8136437
| 0.1 | 1.241887 | 2.055531
| 0.2 | 3.44057 | 5.496101
| 0.4 | 7.194527 | 12.69063
| 0.8 | 15.7645 | 28.45513 |  | Давление предуплотнения σp, МПа |  |  |  |  | 0.35
| 1.6 | 33.35371 | 61.80884 |  | Бытовое (эффективное) давление σ0, МПа |  |  |  |  | 0.05
| 3.2 | 69.10847 | 130.9173 |  | Коэффициент переуплотнения OCR |  |  |  |  | 7
| 6.4 | 141.8085 | 272.7258 |  | Давление переуплотнения POP, МПа |  |  |  |  | 0.3
| 8 | 71.77182 | 344.4976
| Руководитель лаборатории: |  |  | Семиколенова Л.Г.
Результат относится только к объектам, прошедшим испытания,
Сведения и материалы для испытаний были предоставлены заказчиком,
Воспроизведение отчета испытаний не в полном объеме без письменного разрешения ООО «ИнжГео» ЗАПРЕЩАЕТСЯ
Страница 1 Всего страниц 1