## 1
ИСПЫТАТЕЛЬНАЯ ЛАБОРАТОРИЯ
Испытательная лаборатория ООО «ИнжГео»
Адрес места осуществления деятельности лаборатории: г. Москва, просп. Вернадского, д. 51, стр. 1
Юр. адрес: 117279, г. Москва, ул. Миклухо-Маклая, 36 а, этаж 5, пом. XXIII к. 76-84
Телефон +7(910)4557682, E-mail: slg85@mail.ru
Протокол испытаний № 13-63/27 от 25-11-2022
| Объект: |  |  | Наименование объекта: Переход трубопровода через р. Енисей
| Заказчик: |  |  | Наименование и адрес заказчика: ООО Регионстрой
| Наименование выработки и ее №: |  |  | BH-087
| Глубина отбора монолита, м: |  |  | 2.7
| Лабораторный номер пробы: |  |  | 1062
РЕЗУЛЬТАТЫ ЛАБОРАТОРНОГО ОПРЕДЕЛЕНИЯ ПАРАМЕТРОВ ПЕРЕУПЛОТНЕНИЯ ПО ГОСТ 58326-2018
| Площадь образца, см2 | Плотность частиц грунта, г/см3 | Влажность грунта, % | Плотность сухого грунта, г/см3 | Плотность грунта природная, г/см3 | Степень влажности, д.е. | Коэффициент пористости, д.е. | Влажность на границе текучести, % | Влажность на границе раската, % | Число пластичности | Показатель текучести
| 13.85 | 2.71 | 0.322602453 | 1.9 | 1.92 | 0.986043 | 1.1 |  |  |  | 0.927
Метод Казагранде
Метод Казагранде
| Нагрузка, МПа | Относительная дефоормация, д.е. | Коэффициент пористости грунта, д.е. | [8 empty] | CAS_1_X | CAS_1_Y | first_line_x | first_line_y | second_line_x | second_line_y | third_line_x | third_line_y | point_X_GG | point_Y_GG | perp_GG_X | perp_GG_Y | CAS_B_X | CAS_B_Y
| 0.0125 | 0 | 1.032131 | [8 empty] | 0.0125 | 1.213931 | 0.2253002 | 0.9022744 | 0.2253002 | 0.9022744 | 0.2253002 | 0.9022744 | 0.4170386 | 0.8831279 | 0.4170386 | 0.8831279 | 0.0125 | 1.08211
| 0.025 | 0.03231876 | 1.009507 | [8 empty] | 6.4 | 0.6255668 | 0.2 | 0.9022744 | 0.2 | 0.9059784 | 0.2 | 0.9096823 | 0.4170386 | 0.8831279 | 0.4170386 | 0 | 4.00625 | 0.7232806
| 0.05 | 0.04309168 | 0.992283 | [8 empty] | 8 | 0.6045212 | 8 | 0.9022744 | 8 | 0.7912727 | 8 | 0.6802709 | 0.4170386 | 0.8831279 | 0.4170386 | 0 | 8 | 0.6802709
| 0.1 | 0.05129382 | 0.9527891
| 0.2 | 0.07010043 | 0.9096823
| 0.4 | 0.09062748 | 0.8608051
| 0.8 | 0.1139024 | 0.8063718
| 1.6 | 0.139823 | 0.7482919 |  | Давление предуплотнения σp, МПа |  |  |  |  | 0.4170386
| 3.2 | 0.16748 | 0.6878312 |  | Бытовое (эффективное) давление σ0, МПа |  |  |  |  | 0.05
| 6.4 | 0.1962708 | 0.6255668 |  | Коэффициент переуплотнения OCR |  |  |  |  | 8.340771
| 8 | 0.2259206 | 0.6045212 |  | Давление переуплотнения POP, МПа |  |  |  |  | 0.3670386
Метод Беккера
Метод Беккера
| Нагрузка, МПа | Работа на единицу объёма ΔА, кДж/м3 | Суммарная работа А, кДж/м3 | [8 empty] | high_line_x | high_line_y | low_line_x | low_line_y | Sigma_Beccer | Y_Beccer
| 0 | 0 | 0 | [8 empty] | 0.4 | 0.8 | 0 | 0 | 0.4 | 0.8
| 0.0125 | 0.2019922 | 0.2019922 | [8 empty] | 8 | 344.4976 | 0.4 | 0.8 | 0.4 | 0.8
| 0.025 | 0.2019922 | 0.4039845
| 0.05 | 0.3075802 | 0.7115647
| 0.1 | 1.410496 | 2.12206
| 0.2 | 3.079058 | 5.201119
| 0.4 | 6.982462 | 12.18358
| 0.8 | 15.55236 | 27.73594 |  | Давление предуплотнения σp, МПа |  |  |  |  | 0.4
| 1.6 | 33.18849 | 60.92444 |  | Бытовое (эффективное) давление σ0, МПа |  |  |  |  | 0.05
| 3.2 | 69.09793 | 130.0224 |  | Коэффициент переуплотнения OCR |  |  |  |  | 8
| 6.4 | 142.3187 | 272.341 |  | Давление переуплотнения POP, МПа |  |  |  |  | 0.35
| 8 | 72.15658 | 344.4976
| Руководитель лаборатории: |  |  | Семиколенова Л.Г.
Результат относится только к объектам, прошедшим испытания,
Сведения и материалы для испытаний были предоставлены заказчиком,
Воспроизведение отчета испытаний не в полном объеме без письменного разрешения ООО «ИнжГео» ЗАПРЕЩАЕТСЯ
Страница 1 Всего страниц 1