## 1
ИСПЫТАТЕЛЬНАЯ ЛАБОРАТОРИЯ
Испытательная лаборатория ООО «ИнжГео»
Адрес места осуществления деятельности лаборатории: г. Москва, просп. Вернадского, д. 51, стр. 1
Юр. адрес: 117279, г. Москва, ул. Миклухо-Маклая, 36 а, этаж 5, пом. XXIII к. 76-84
Телефон +7(910)4557682, E-mail: slg85@mail.ru
Протокол испытаний № 13-63/28 от 26-11-2022
| Объект: |  |  | Наименование объекта: Переход трубопровода через р. Енисей
| Заказчик: |  |  | Наименование и адрес заказчика: ООО Регионстрой
| Наименование выработки и ее №: |  |  | BH-087
| Глубина отбора монолита, м: |  |  | 3.4
| Лабораторный номер пробы: |  |  | 1063
РЕЗУЛЬТАТЫ ЛАБОРАТОРНОГО ОПРЕДЕЛЕНИЯ ПАРАМЕТРОВ ПЕРЕУПЛОТНЕНИЯ ПО ГОСТ 58326-2018
| Площадь образца, см2 | Плотность частиц грунта, г/см3 | Влажность грунта, % | Плотность сухого грунта, г/см3 | Плотность грунта природная, г/см3 | Степень влажности, д.е. | Коэффициент пористости, д.е. | Влажность на границе текучести, % | Влажность на границе раската, % | Число пластичности | Показатель текучести
| 13.85 | 2.7 | 0.331811285 | 1.9 | 1.92 | 0.986043 | 1.1 |  |  |  | 0.855
Метод Казагранде
Метод Казагранде
| Нагрузка, МПа | Относительная дефоормация, д.е. | Коэффициент пористости грунта, д.е. | [8 empty] | CAS_1_X | CAS_1_Y | first_line_x | first_line_y | second_line_x | second_line_y | third_line_x | third_line_y | point_X_GG | point_Y_GG | perp_GG_X | perp_GG_Y | CAS_B_X | CAS_B_Y
| 0.0125 | 0 | 1.036632 | [8 empty] | 0.0125 | 1.234383 | 0.2568378 | 0.9092756 | 0.2568378 | 0.9092756 | 0.2568378 | 0.9092756 | 0.4618312 | 0.8919317 | 0.4618312 | 0.8919317 | 0.0125 | 1.087973
| 0.025 | 0.03017511 | 1.01551 | [8 empty] | 6.4 | 0.6425175 | 0.2 | 0.9092756 | 0.2 | 0.9166692 | 0.2 | 0.9240627 | 0.4618312 | 0.8919317 | 0.4618312 | 0 | 4.00625 | 0.7468681
| 0.05 | 0.04023348 | 1.002947 | [8 empty] | 8 | 0.6213466 | 8 | 0.9092756 | 8 | 0.8076292 | 8 | 0.7059828 | 0.4618312 | 0.8919317 | 0.4618312 | 0 | 8 | 0.7059828
| 0.1 | 0.04621572 | 0.9650404
| 0.2 | 0.06426649 | 0.9240627
| 0.4 | 0.08377965 | 0.8768317
| 0.8 | 0.1062706 | 0.823229
| 1.6 | 0.1317957 | 0.765475 |  | Давление предуплотнения σp, МПа |  |  |  |  | 0.4618312
| 3.2 | 0.1592976 | 0.7050292 |  | Бытовое (эффективное) давление σ0, МПа |  |  |  |  | 0.05
| 6.4 | 0.1880814 | 0.6425175 |  | Коэффициент переуплотнения OCR |  |  |  |  | 9.236624
| 8 | 0.2178488 | 0.6213466 |  | Давление переуплотнения POP, МПа |  |  |  |  | 0.4118312
Метод Беккера
Метод Беккера
| Нагрузка, МПа | Работа на единицу объёма ΔА, кДж/м3 | Суммарная работа А, кДж/м3 | [8 empty] | high_line_x | high_line_y | low_line_x | low_line_y | Sigma_Beccer | Y_Beccer
| 0 | 0 | 0 | [8 empty] | 0.45 | 0.9 | 0 | 0 | 0.45 | 0.9
| 0.0125 | 0.1885944 | 0.1885944 | [8 empty] | 8 | 344.4976 | 0.45 | 0.9 | 0.45 | 0.9
| 0.025 | 0.1885944 | 0.3771889
| 0.05 | 0.2243342 | 0.6015231
| 0.1 | 1.353808 | 1.955331
| 0.2 | 2.926973 | 4.882304
| 0.4 | 6.747288 | 11.62959
| 0.8 | 15.31506 | 26.94465 |  | Давление предуплотнения σp, МПа |  |  |  |  | 0.45
| 1.6 | 33.00231 | 59.94696 |  | Бытовое (эффективное) давление σ0, МПа |  |  |  |  | 0.05
| 3.2 | 69.08095 | 129.0279 |  | Коэффициент переуплотнения OCR |  |  |  |  | 9
| 6.4 | 142.8838 | 271.9117 |  | Давление переуплотнения POP, МПа |  |  |  |  | 0.4
| 8 | 72.5859 | 344.4976
| Руководитель лаборатории: |  |  | Семиколенова Л.Г.
Результат относится только к объектам, прошедшим испытания,
Сведения и материалы для испытаний были предоставлены заказчиком,
Воспроизведение отчета испытаний не в полном объеме без письменного разрешения ООО «ИнжГео» ЗАПРЕЩАЕТСЯ
Страница 1 Всего страниц 1