## 1
ИСПЫТАТЕЛЬНАЯ ЛАБОРАТОРИЯ
Испытательная лаборатория ООО «ИнжГео»
Адрес места осуществления деятельности лаборатории: г. Москва, просп. Вернадского, д. 51, стр. 1
Юр. адрес: 117279, г. Москва, ул. Миклухо-Маклая, 36 а, этаж 5, пом. XXIII к. 76-84
Телефон +7(910)4557682, E-mail: slg85@mail.ru
Протокол испытаний № 13-63/29 от 27-11-2022
| Объект: |  |  | Наименование объекта: Переход трубопровода через р. Енисей
| Заказчик: |  |  | Наименование и адрес заказчика: ООО Регионстрой
| Наименование выработки и ее №: |  |  | BH-098
| Глубина отбора монолита, м: |  |  | 2.4
| Лабораторный номер пробы: |  |  | 1064
РЕЗУЛЬТАТЫ ЛАБОРАТОРНОГО ОПРЕДЕЛЕНИЯ ПАРАМЕТРОВ ПЕРЕУПЛОТНЕНИЯ ПО ГОСТ 58326-2018
| Площадь образца, см2 | Плотность частиц грунта, г/см3 | Влажность грунта, % | Плотность сухого грунта, г/см3 | Плотность грунта природная, г/см3 | Степень влажности, д.е. | Коэффициент пористости, д.е. | Влажность на границе текучести, % | Влажность на границе раската, % | Число пластичности | Показатель текучести
| 13.85 | 2.7 | 0.40550841 | 1.9 | 1.92 | 0.986043 | 1.1 |  |  |  | 1.09
Метод Казагранде
Метод Казагранде
| Нагрузка, МПа | Относительная дефоормация, д.е. | Коэффициент пористости грунта, д.е. | [8 empty] | CAS_1_X | CAS_1_Y | first_line_x | first_line_y | second_line_x | second_line_y | third_line_x | third_line_y | point_X_GG | point_Y_GG | perp_GG_X | perp_GG_Y | CAS_B_X | CAS_B_Y
| 0.0125 | 0 | 1.039909 | [8 empty] | 0.0125 | 1.251792 | 0.2943165 | 0.910418 | 0.2943165 | 0.910418 | 0.2943165 | 0.910418 | 0.5578068 | 0.8893701 | 0.5578068 | 0.8893701 | 0.0125 | 1.118405
| 0.025 | 0.02861464 | 1.019879 | [8 empty] | 6.4 | 0.6565477 | 0.4 | 0.910418 | 0.4 | 0.9003177 | 0.4 | 0.8902174 | 0.5578068 | 0.8893701 | 0.5578068 | 0 | 4.00625 | 0.7385099
| 0.05 | 0.03815285 | 1.011425 | [8 empty] | 8 | 0.6352559 | 8 | 0.910418 | 8 | 0.8016966 | 8 | 0.6929752 | 0.5578068 | 0.8893701 | 0.5578068 | 0 | 8 | 0.6929752
| 0.1 | 0.04217879 | 0.9748575
| 0.2 | 0.05959168 | 0.935855
| 0.4 | 0.0781643 | 0.8902174
| 0.8 | 0.09989647 | 0.8368725
| 1.6 | 0.1252988 | 0.7797167 |  | Давление предуплотнения σp, МПа |  |  |  |  | 0.5578068
| 3.2 | 0.1525159 | 0.7192945 |  | Бытовое (эффективное) давление σ0, МПа |  |  |  |  | 0.05
| 6.4 | 0.1812883 | 0.6565477 |  | Коэффициент переуплотнения OCR |  |  |  |  | 11.15614
| 8 | 0.2111678 | 0.6352559 |  | Давление переуплотнения POP, МПа |  |  |  |  | 0.5078068
Метод Беккера
Метод Беккера
| Нагрузка, МПа | Работа на единицу объёма ΔА, кДж/м3 | Суммарная работа А, кДж/м3 | [8 empty] | high_line_x | high_line_y | low_line_x | low_line_y | Sigma_Beccer | Y_Beccer
| 0 | 0 | 0 | [8 empty] | 0.5 | 1.1 | 0 | 0 | 0.5 | 1.1
| 0.0125 | 0.1788415 | 0.1788415 | [8 empty] | 8 | 344.4976 | 0.5 | 1.1 | 0.5 | 1.1
| 0.025 | 0.1788415 | 0.357683
| 0.05 | 0.1509726 | 0.5086556
| 0.1 | 1.305967 | 1.814622
| 0.2 | 2.785893 | 4.600515
| 0.4 | 6.519651 | 11.12017
| 0.8 | 15.24141 | 26.36157 |  | Давление предуплотнения σp, МПа |  |  |  |  | 0.5
| 1.6 | 32.66047 | 59.02204 |  | Бытовое (эффективное) давление σ0, МПа |  |  |  |  | 0.05
| 3.2 | 69.05389 | 128.0759 |  | Коэффициент переуплотнения OCR |  |  |  |  | 10
| 6.4 | 143.4213 | 271.4972 |  | Давление переуплотнения POP, МПа |  |  |  |  | 0.45
| 8 | 73.00039 | 344.4976
| Руководитель лаборатории: |  |  | Семиколенова Л.Г.
Результат относится только к объектам, прошедшим испытания,
Сведения и материалы для испытаний были предоставлены заказчиком,
Воспроизведение отчета испытаний не в полном объеме без письменного разрешения ООО «ИнжГео» ЗАПРЕЩАЕТСЯ
Страница 1 Всего страниц 1