## 1
ИСПЫТАТЕЛЬНАЯ ЛАБОРАТОРИЯ
Испытательная лаборатория ООО «ИнжГео»
Адрес места осуществления деятельности лаборатории: г. Москва, просп. Вернадского, д. 51, стр. 1
Юр. адрес: 117279, г. Москва, ул. Миклухо-Маклая, 36 а, этаж 5, пом. XXIII к. 76-84
Телефон +7(910)4557682, E-mail: slg85@mail.ru
Протокол испытаний № 13-63/31 от 29-11-2022
| Объект: |  |  | Наименование объекта: Переход трубопровода через р. Енисей
| Заказчик: |  |  | Наименование и адрес заказчика: ООО Регионстрой
| Наименование выработки и ее №: |  |  | BH-102
| Глубина отбора монолита, м: |  |  | 1.4
| Лабораторный номер пробы: |  |  | 1066
РЕЗУЛЬТАТЫ ЛАБОРАТОРНОГО ОПРЕДЕЛЕНИЯ ПАРАМЕТРОВ ПЕРЕУПЛОТНЕНИЯ ПО ГОСТ 58326-2018
| Площадь образца, см2 | Плотность частиц грунта, г/см3 | Влажность грунта, % | Плотность сухого грунта, г/см3 | Плотность грунта природная, г/см3 | Степень влажности, д.е. | Коэффициент пористости, д.е. | Влажность на границе текучести, % | Влажность на границе раската, % | Число пластичности | Показатель текучести
| 13.85 | 2.71 | 0.386134585 | 1.9 | 1.92 | 0.986043 | 1.1 |  |  |  | 0.977
Метод Казагранде
Метод Казагранде
| Нагрузка, МПа | Относительная дефоормация, д.е. | Коэффициент пористости грунта, д.е. | [8 empty] | CAS_1_X | CAS_1_Y | first_line_x | first_line_y | second_line_x | second_line_y | third_line_x | third_line_y | point_X_GG | point_Y_GG | perp_GG_X | perp_GG_Y | CAS_B_X | CAS_B_Y
| 0.0125 | 0 | 1.046287 | [8 empty] | 0.0125 | 1.286226 | 0.3635785 | 0.920662 | 0.3635785 | 0.920662 | 0.3635785 | 0.920662 | 0.6760377 | 0.9008449 | 0.6760377 | 0.9008449 | 0.0125 | 1.136023
| 0.025 | 0.02557777 | 1.028382 | [8 empty] | 6.4 | 0.6837652 | 0.4 | 0.920662 | 0.4 | 0.9176118 | 0.4 | 0.9145615 | 0.6760377 | 0.9008449 | 0.6760377 | 0 | 4.00625 | 0.7673262
| 0.05 | 0.03410369 | 1.027841 | [8 empty] | 8 | 0.6622153 | 8 | 0.920662 | 8 | 0.8218979 | 8 | 0.7231338 | 0.6760377 | 0.9008449 | 0.6760377 | 0 | 8 | 0.7231338
| 0.1 | 0.03436151 | 0.9938595
| 0.2 | 0.05054308 | 0.9588537
| 0.4 | 0.06721251 | 0.9145615
| 0.8 | 0.08830403 | 0.8636642
| 1.6 | 0.1125409 | 0.8073581 |  | Давление предуплотнения σp, МПа |  |  |  |  | 0.6760377
| 3.2 | 0.1393533 | 0.7470061 |  | Бытовое (эффективное) давление σ0, МПа |  |  |  |  | 0.05
| 6.4 | 0.1680923 | 0.6837652 |  | Коэффициент переуплотнения OCR |  |  |  |  | 13.52075
| 8 | 0.1982071 | 0.6622153 |  | Давление переуплотнения POP, МПа |  |  |  |  | 0.6260377
Метод Беккера
Метод Беккера
| Нагрузка, МПа | Работа на единицу объёма ΔА, кДж/м3 | Суммарная работа А, кДж/м3 | [8 empty] | high_line_x | high_line_y | low_line_x | low_line_y | Sigma_Beccer | Y_Beccer
| 0 | 0 | 0 | [8 empty] | 0.6 | 1.3 | 0 | 0 | 0.6 | 1.3
| 0.0125 | 0.159861 | 0.159861 | [8 empty] | 8 | 344.4976 | 0.6 | 1.3 | 0.6 | 1.3
| 0.025 | 0.159861 | 0.3197221
| 0.05 | 0.009668191 | 0.3293903
| 0.1 | 1.213618 | 1.543008
| 0.2 | 2.500414 | 4.043422
| 0.4 | 6.327458 | 10.37088
| 0.8 | 14.54211 | 24.91299 |  | Давление предуплотнения σp, МПа |  |  |  |  | 0.6
| 1.6 | 32.17487 | 57.08786 |  | Бытовое (эффективное) давление σ0, МПа |  |  |  |  | 0.05
| 3.2 | 68.97374 | 126.0616 |  | Коэффициент переуплотнения OCR |  |  |  |  | 12
| 6.4 | 144.5507 | 270.6123 |  | Давление переуплотнения POP, МПа |  |  |  |  | 0.55
| 8 | 73.88533 | 344.4976
| Руководитель лаборатории: |  |  | Семиколенова Л.Г.
Результат относится только к объектам, прошедшим испытания,
Сведения и материалы для испытаний были предоставлены заказчиком,
Воспроизведение отчета испытаний не в полном объеме без письменного разрешения ООО «ИнжГео» ЗАПРЕЩАЕТСЯ
Страница 1 Всего страниц 1