## 1
ИСПЫТАТЕЛЬНАЯ ЛАБОРАТОРИЯ
Испытательная лаборатория ООО «ИнжГео»
Адрес места осуществления деятельности лаборатории: г. Москва, просп. Вернадского, д. 51, стр. 1
Юр. адрес: 117279, г. Москва, ул. Миклухо-Маклая, 36 а, этаж 5, пом. XXIII к. 76-84
Телефон +7(910)4557682, E-mail: slg85@mail.ru
Протокол испытаний № 13-63/33 от 01-12-2022
| Объект: |  |  | Наименование объекта: Переход трубопровода через р. Енисей
| Заказчик: |  |  | Наименование и адрес заказчика: ООО Регионстрой
| Наименование выработки и ее №: |  |  | BH-002
| Глубина отбора монолита, м: |  |  | 1.3
| Лабораторный номер пробы: |  |  | 1068
РЕЗУЛЬТАТЫ ЛАБОРАТОРНОГО ОПРЕДЕЛЕНИЯ ПАРАМЕТРОВ ПЕРЕУПЛОТНЕНИЯ ПО ГОСТ 58326-2018
| Площадь образца, см2 | Плотность частиц грунта, г/см3 | Влажность грунта, % | Плотность сухого грунта, г/см3 | Плотность грунта природная, г/см3 | Степень влажности, д.е. | Коэффициент пористости, д.е. | Влажность на границе текучести, % | Влажность на границе раската, % | Число пластичности | Показатель текучести
| 13.85 | 2.74 | 0.59878421 | 1.9 | 1.92 | 0.986043 | 1.1 |  |  |  | 3.69
Метод Казагранде
Метод Казагранде
| Нагрузка, МПа | Относительная дефоормация, д.е. | Коэффициент пористости грунта, д.е. | [8 empty] | CAS_1_X | CAS_1_Y | first_line_x | first_line_y | second_line_x | second_line_y | third_line_x | third_line_y | point_X_GG | point_Y_GG | perp_GG_X | perp_GG_Y | CAS_B_X | CAS_B_Y
| 0.0125 | 0 | 1.054031 | [8 empty] | 0.0125 | 1.326079 | 0.444782 | 0.9370383 | 0.444782 | 0.9370383 | 0.444782 | 0.9370383 | 0.7919328 | 0.9198295 | 0.7919328 | 0.9198295 | 0.0125 | 1.150136
| 0.025 | 0.02189004 | 1.038708 | [8 empty] | 6.4 | 0.715216 | 0.4 | 0.9370383 | 0.4 | 0.9402039 | 0.4 | 0.9433694 | 0.7919328 | 0.9198295 | 0.7919328 | 0 | 4.00625 | 0.8059033
| 0.05 | 0.02918671 | 1.046515 | [8 empty] | 8 | 0.6933655 | 8 | 0.9370383 | 8 | 0.8508407 | 8 | 0.764643 | 0.7919328 | 0.9198295 | 0.7919328 | 0 | 8 | 0.764643
| 0.1 | 0.02546882 | 1.01535
| 0.2 | 0.04030973 | 0.9847229
| 0.4 | 0.05489388 | 0.9433694
| 0.8 | 0.07458598 | 0.894563
| 1.6 | 0.09782713 | 0.839271 |  | Давление предуплотнения σp, МПа |  |  |  |  | 0.7919328
| 3.2 | 0.1241567 | 0.7790227 |  | Бытовое (эффективное) давление σ0, МПа |  |  |  |  | 0.05
| 6.4 | 0.1528463 | 0.715216 |  | Коэффициент переуплотнения OCR |  |  |  |  | 15.83866
| 8 | 0.1832305 | 0.6933655 |  | Давление переуплотнения POP, МПа |  |  |  |  | 0.7419328
Метод Беккера
Метод Беккера
| Нагрузка, МПа | Работа на единицу объёма ΔА, кДж/м3 | Суммарная работа А, кДж/м3 | [8 empty] | high_line_x | high_line_y | low_line_x | low_line_y | Sigma_Beccer | Y_Beccer
| 0 | 0 | 0 | [8 empty] | 0.7 | 0.9 | 0 | 0 | 0.7 | 0.9
| 0.0125 | 0.1368127 | 0.1368127 | [8 empty] | 8 | 344.4976 | 0.7 | 0.9 | 0.7 | 0.9
| 0.025 | 0.1368127 | 0.2736254
| 0.05 | -0.1394209 | 0.1342045
| 0.1 | 1.113068 | 1.247272
| 0.2 | 2.187623 | 3.434895
| 0.4 | 5.907629 | 9.342524
| 0.8 | 13.94469 | 23.28722 |  | Давление предуплотнения σp, МПа |  |  |  |  | 0.7
| 1.6 | 31.59543 | 54.88265 |  | Бытовое (эффективное) давление σ0, МПа |  |  |  |  | 0.05
| 3.2 | 68.85525 | 123.7379 |  | Коэффициент переуплотнения OCR |  |  |  |  | 14
| 6.4 | 145.8439 | 269.5818 |  | Давление переуплотнения POP, МПа |  |  |  |  | 0.65
| 8 | 74.91583 | 344.4976
| Руководитель лаборатории: |  |  | Семиколенова Л.Г.
Результат относится только к объектам, прошедшим испытания,
Сведения и материалы для испытаний были предоставлены заказчиком,
Воспроизведение отчета испытаний не в полном объеме без письменного разрешения ООО «ИнжГео» ЗАПРЕЩАЕТСЯ
Страница 1 Всего страниц 1