## 1
ИСПЫТАТЕЛЬНАЯ ЛАБОРАТОРИЯ
Испытательная лаборатория ООО «ИнжГео»
Адрес места осуществления деятельности лаборатории: г. Москва, просп. Вернадского, д. 51, стр. 1
Юр. адрес: 117279, г. Москва, ул. Миклухо-Маклая, 36 а, этаж 5, пом. XXIII к. 76-84
Телефон +7(910)4557682, E-mail: slg85@mail.ru
Протокол испытаний № 13-63/36 от 04-12-2022
| Объект: |  |  | Наименование объекта: Переход трубопровода через р. Енисей
| Заказчик: |  |  | Наименование и адрес заказчика: ООО Регионстрой
| Наименование выработки и ее №: |  |  | BH-004
| Глубина отбора монолита, м: |  |  | 1.5
| Лабораторный номер пробы: |  |  | 1071
РЕЗУЛЬТАТЫ ЛАБОРАТОРНОГО ОПРЕДЕЛЕНИЯ ПАРАМЕТРОВ ПЕРЕУПЛОТНЕНИЯ ПО ГОСТ 58326-2018
| Площадь образца, см2 | Плотность частиц грунта, г/см3 | Влажность грунта, % | Плотность сухого грунта, г/см3 | Плотность грунта природная, г/см3 | Степень влажности, д.е. | Коэффициент пористости, д.е. | Влажность на границе текучести, % | Влажность на границе раската, % | Число пластичности | Показатель текучести
| 13.85 | 2.73 | 0.53286882 | 1.9 | 1.92 | 0.986043 | 1.1 |  |  |  | 2.365
Метод Казагранде
Метод Казагранде
| Нагрузка, МПа | Относительная дефоормация, д.е. | Коэффициент пористости грунта, д.е. | [8 empty] | CAS_1_X | CAS_1_Y | first_line_x | first_line_y | second_line_x | second_line_y | third_line_x | third_line_y | point_X_GG | point_Y_GG | perp_GG_X | perp_GG_Y | CAS_B_X | CAS_B_Y
| 0.0125 | 0 | 1.058157 | [8 empty] | 0.0125 | 1.350283 | 0.4840867 | 0.9425239 | 0.4840867 | 0.9425239 | 0.4840867 | 0.9425239 | 0.8805349 | 0.9261773 | 0.8805349 | 0.9261773 | 0.0125 | 1.142342
| 0.025 | 0.01992544 | 1.044209 | [8 empty] | 6.4 | 0.7284658 | 0.4 | 0.9425239 | 0.4 | 0.9477372 | 0.4 | 0.9529505 | 0.8805349 | 0.9261773 | 0.8805349 | 0 | 4.00625 | 0.8270363
| 0.05 | 0.02656725 | 1.030261 | [8 empty] | 8 | 0.7062236 | 8 | 0.9425239 | 8 | 0.8658836 | 8 | 0.7892433 | 0.8805349 | 0.9261773 | 0.8805349 | 0 | 8 | 0.7892433
| 0.1 | 0.03320907 | 1.016534
| 0.2 | 0.0397455 | 0.9908288
| 0.4 | 0.05198628 | 0.9529505
| 0.8 | 0.07002356 | 0.9068723
| 1.6 | 0.09196556 | 0.8530062 |  | Давление предуплотнения σp, МПа |  |  |  |  | 0.8805349
| 3.2 | 0.1176161 | 0.7929752 |  | Бытовое (эффективное) давление σ0, МПа |  |  |  |  | 0.05
| 6.4 | 0.1462023 | 0.7284658 |  | Коэффициент переуплотнения OCR |  |  |  |  | 17.6107
| 8 | 0.176921 | 0.7062236 |  | Давление переуплотнения POP, МПа |  |  |  |  | 0.8305349
Метод Беккера
Метод Беккера
| Нагрузка, МПа | Работа на единицу объёма ΔА, кДж/м3 | Суммарная работа А, кДж/м3 | [8 empty] | high_line_x | high_line_y | low_line_x | low_line_y | Sigma_Beccer | Y_Beccer
| 0 | 0 | 0 | [8 empty] | 0.85 | 1.5 | 0 | 0 | 0.85 | 1.5
| 0.0125 | 0.124534 | 0.124534 | [8 empty] | 8 | 344.4976 | 0.85 | 1.5 | 0.85 | 1.5
| 0.025 | 0.124534 | 0.249068
| 0.05 | 0.249068 | 0.498136
| 0.1 | 0.4902324 | 0.9883684
| 0.2 | 1.836118 | 2.824486
| 0.4 | 5.411183 | 8.235669
| 0.8 | 13.1652 | 21.40087 |  | Давление предуплотнения σp, МПа |  |  |  |  | 0.85
| 1.6 | 30.78063 | 52.1815 |  | Бытовое (эффективное) давление σ0, МПа |  |  |  |  | 0.05
| 3.2 | 68.60686 | 120.7884 |  | Коэффициент переуплотнения OCR |  |  |  |  | 17
| 6.4 | 147.4501 | 268.2384 |  | Давление переуплотнения POP, МПа |  |  |  |  | 0.8
| 8 | 76.25916 | 344.4976
| Руководитель лаборатории: |  |  | Семиколенова Л.Г.
Результат относится только к объектам, прошедшим испытания,
Сведения и материалы для испытаний были предоставлены заказчиком,
Воспроизведение отчета испытаний не в полном объеме без письменного разрешения ООО «ИнжГео» ЗАПРЕЩАЕТСЯ
Страница 1 Всего страниц 1