## 1
ИСПЫТАТЕЛЬНАЯ ЛАБОРАТОРИЯ
Испытательная лаборатория ООО «ИнжГео»
Адрес места осуществления деятельности лаборатории: г. Москва, просп. Вернадского, д. 51, стр. 1
Юр. адрес: 117279, г. Москва, ул. Миклухо-Маклая, 36 а, этаж 5, пом. XXIII к. 76-84
Телефон +7(910)4557682, E-mail: slg85@mail.ru
Протокол испытаний № 13-63/37 от 05-12-2022
| Объект: |  |  | Наименование объекта: Переход трубопровода через р. Енисей
| Заказчик: |  |  | Наименование и адрес заказчика: ООО Регионстрой
| Наименование выработки и ее №: |  |  | BH-004
| Глубина отбора монолита, м: |  |  | 3
| Лабораторный номер пробы: |  |  | 1072
РЕЗУЛЬТАТЫ ЛАБОРАТОРНОГО ОПРЕДЕЛЕНИЯ ПАРАМЕТРОВ ПЕРЕУПЛОТНЕНИЯ ПО ГОСТ 58326-2018
| Площадь образца, см2 | Плотность частиц грунта, г/см3 | Влажность грунта, % | Плотность сухого грунта, г/см3 | Плотность грунта природная, г/см3 | Степень влажности, д.е. | Коэффициент пористости, д.е. | Влажность на границе текучести, % | Влажность на границе раската, % | Число пластичности | Показатель текучести
| 13.85 | 2.72 | 0.506050912 | 1.9 | 1.92 | 0.986043 | 1.1 |  |  |  | 2.288
Метод Казагранде
Метод Казагранде
| Нагрузка, МПа | Относительная дефоормация, д.е. | Коэффициент пористости грунта, д.е. | [8 empty] | CAS_1_X | CAS_1_Y | first_line_x | first_line_y | second_line_x | second_line_y | third_line_x | third_line_y | point_X_GG | point_Y_GG | perp_GG_X | perp_GG_Y | CAS_B_X | CAS_B_Y
| 0.0125 | 0 | 1.060797 | [8 empty] | 0.0125 | 1.366139 | 0.521594 | 0.9489287 | 0.521594 | 0.9489287 | 0.521594 | 0.9489287 | 0.9277975 | 0.933762 | 0.9277975 | 0.933762 | 0.0125 | 1.145446
| 0.025 | 0.01866813 | 1.047729 | [8 empty] | 6.4 | 0.7398896 | 0.4 | 0.9489287 | 0.4 | 0.9559186 | 0.4 | 0.9629084 | 0.9277975 | 0.933762 | 0.9277975 | 0 | 4.00625 | 0.8415507
| 0.05 | 0.02489084 | 1.034662 | [8 empty] | 8 | 0.7174888 | 8 | 0.9489287 | 8 | 0.8770271 | 8 | 0.8051254 | 0.9277975 | 0.933762 | 0.9277975 | 0 | 8 | 0.8051254
| 0.1 | 0.03111356 | 1.023196
| 0.2 | 0.03657331 | 0.999416
| 0.4 | 0.04789714 | 0.9629084
| 0.8 | 0.06528169 | 0.9179115
| 1.6 | 0.08670883 | 0.86462 |  | Давление предуплотнения σp, МПа |  |  |  |  | 0.9277975
| 3.2 | 0.1120857 | 0.8046809 |  | Бытовое (эффективное) давление σ0, МПа |  |  |  |  | 0.05
| 6.4 | 0.1406282 | 0.7398896 |  | Коэффициент переуплотнения OCR |  |  |  |  | 18.55595
| 8 | 0.1714811 | 0.7174888 |  | Давление переуплотнения POP, МПа |  |  |  |  | 0.8777975
Метод Беккера
Метод Беккера
| Нагрузка, МПа | Работа на единицу объёма ΔА, кДж/м3 | Суммарная работа А, кДж/м3 | [8 empty] | high_line_x | high_line_y | low_line_x | low_line_y | Sigma_Beccer | Y_Beccer
| 0 | 0 | 0 | [8 empty] | 0.9 | 1.3 | 0 | 0 | 0.9 | 1.3
| 0.0125 | 0.1166758 | 0.1166758 | [8 empty] | 8 | 344.4976 | 0.9 | 1.3 | 0.9 | 1.3
| 0.025 | 0.1166758 | 0.2333517
| 0.05 | 0.2333517 | 0.4667033
| 0.1 | 0.4094819 | 0.8761852
| 0.2 | 1.698574 | 2.57476
| 0.4 | 5.215365 | 7.790124
| 0.8 | 12.85628 | 20.64641 |  | Давление предуплотнения σp, МПа |  |  |  |  | 0.9
| 1.6 | 30.45225 | 51.09866 |  | Бытовое (эффективное) давление σ0, МПа |  |  |  |  | 0.05
| 3.2 | 68.50188 | 119.6005 |  | Коэффициент переуплотнения OCR |  |  |  |  | 18
| 6.4 | 148.0943 | 267.6948 |  | Давление переуплотнения POP, МПа |  |  |  |  | 0.85
| 8 | 76.80282 | 344.4976
| Руководитель лаборатории: |  |  | Семиколенова Л.Г.
Результат относится только к объектам, прошедшим испытания,
Сведения и материалы для испытаний были предоставлены заказчиком,
Воспроизведение отчета испытаний не в полном объеме без письменного разрешения ООО «ИнжГео» ЗАПРЕЩАЕТСЯ
Страница 1 Всего страниц 1